## Enunciado
Demostrar que, en condiciones homogéneas, las velocidades de nucleación I (núcleos(cm3·s)) y crecimiento V (cm/s) responden, aproximadamente, a las expresiones:
Representar las curvas TTT del proceso de solidificación del Cobre:
a) En condiciones homogéneas
b) En condiciones heterogéneas con un ángulo de mojado q = 20º
Comparar con la solucióm reportada en las figuras adjuntas.
En condiciones heterogéneas (q = 20º), con un subenfriamiento de 1 K (1 ºC), qué tiempos serían necesarios para iniciar y completar la solidificación de 1 cm3 de cobre? Representación de Johnson-Mehl-Avrami.

## Datos
Energía superficial | 900
Calor Latente | 3000
Temperatura de solidificación | 1356
K (homogénea) | 3700000000
Ángulo (q) | 0.3490659
f(q) | 0.002672901
K (heterogénea) | 9889733.0

## Nucleación homogenea
TE (K) | T1 | DT1 | KCu | K'Cu | I(nucleos·cm-3·s-1) | V(cm·s-1) | t1% | 0.01 | t99% | 0.99
1356 | 1356 | 0 | -3700000000 | 350 | #DIV/0! | 0 | #DIV/0! |  | #DIV/0!
1356 | 1355 | 1 | -3700000000 | 350 | 0 | 0.2583026 | #DIV/0! |  | #DIV/0!
1356 | 1354 | 2 | -3700000000 | 350 | 0 | 0.5169867 | #DIV/0! |  | #DIV/0!
1356 | 1353 | 3 | -3700000000 | 350 | 0 | 0.7760532 | #DIV/0! |  | #DIV/0!
1356 | 1352 | 4 | -3700000000 | 350 | 0 | 1.035503 | #DIV/0! |  | #DIV/0!
1356 | 1351 | 5 | -3700000000 | 350 | 0 | 1.295337 | #DIV/0! |  | #DIV/0!
1356 | 1350 | 6 | -3700000000 | 350 | 0 | 1.555556 | #DIV/0! |  | #DIV/0!
1356 | 1349 | 7 | -3700000000 | 350 | 0 | 1.81616 | #DIV/0! |  | #DIV/0!
1356 | 1348 | 8 | -3700000000 | 350 | 0 | 2.077151 | #DIV/0! |  | #DIV/0!
1356 | 1347 | 9 | -3700000000 | 350 | 0 | 2.33853 | #DIV/0! |  | #DIV/0!
1356 | 1346 | 10 | -3700000000 | 350 | 0 | 2.600297 | #DIV/0! |  | #DIV/0!
1356 | 1345 | 11 | -3700000000 | 350 | 0 | 2.862454 | #DIV/0! |  | #DIV/0!
1356 | 1344 | 12 | -3700000000 | 350 | 0 | 3.125 | #DIV/0! |  | #DIV/0!
1356 | 1343 | 13 | -3700000000 | 350 | 0 | 3.387937 | #DIV/0! |  | #DIV/0!
1356 | 1342 | 14 | -3700000000 | 350 | 0 | 3.651267 | #DIV/0! |  | #DIV/0!
1356 | 1341 | 15 | -3700000000 | 350 | 0 | 3.914989 | #DIV/0! |  | #DIV/0!
1356 | 1340 | 16 | -3700000000 | 350 | 0 | 4.179104 | #DIV/0! |  | #DIV/0!
1356 | 1339 | 17 | -3700000000 | 350 | 0 | 4.443615 | #DIV/0! |  | #DIV/0!
1356 | 1338 | 18 | -3700000000 | 350 | 0 | 4.70852 | #DIV/0! |  | #DIV/0!
1356 | 1337 | 19 | -3700000000 | 350 | 0 | 4.973822 | #DIV/0! |  | #DIV/0!
1356 | 1336 | 20 | -3700000000 | 350 | 0 | 5.239521 | #DIV/0! |  | #DIV/0!
1356 | 1335 | 21 | -3700000000 | 350 | 0 | 5.505618 | #DIV/0! |  | #DIV/0!
1356 | 1334 | 22 | -3700000000 | 350 | 0 | 5.772114 | #DIV/0! |  | #DIV/0!
1356 | 1333 | 23 | -3700000000 | 350 | 0 | 6.03901 | #DIV/0! |  | #DIV/0!
1356 | 1332 | 24 | -3700000000 | 350 | 0 | 6.306306 | #DIV/0! |  | #DIV/0!
1356 | 1331 | 25 | -3700000000 | 350 | 0 | 6.574005 | #DIV/0! |  | #DIV/0!
1356 | 1330 | 26 | -3700000000 | 350 | 0 | 6.842105 | #DIV/0! |  | #DIV/0!
1356 | 1329 | 27 | -3700000000 | 350 | 0 | 7.110609 | #DIV/0! |  | #DIV/0!
1356 | 1328 | 28 | -3700000000 | 350 | 0 | 7.379518 | #DIV/0! |  | #DIV/0!
1356 | 1327 | 29 | -3700000000 | 350 | 0 | 7.648832 | #DIV/0! |  | #DIV/0!
1356 | 1326 | 30 | -3700000000 | 350 | 0 | 7.918552 | #DIV/0! |  | #DIV/0!
1356 | 1325 | 31 | -3700000000 | 350 | 0 | 8.188679 | #DIV/0! |  | #DIV/0!
1356 | 1324 | 32 | -3700000000 | 350 | 0 | 8.459215 | #DIV/0! |  | #DIV/0!
1356 | 1323 | 33 | -3700000000 | 350 | 0 | 8.730159 | #DIV/0! |  | #DIV/0!
1356 | 1322 | 34 | -3700000000 | 350 | 0 | 9.001513 | #DIV/0! |  | #DIV/0!
1356 | 1321 | 35 | -3700000000 | 350 | 0 | 9.273278 | #DIV/0! |  | #DIV/0!
1356 | 1320 | 36 | -3700000000 | 350 | 0 | 9.545455 | #DIV/0! |  | #DIV/0!
1356 | 1319 | 37 | -3700000000 | 350 | 0 | 9.818044 | #DIV/0! |  | #DIV/0!
1356 | 1318 | 38 | -3700000000 | 350 | 0 | 10.09105 | #DIV/0! |  | #DIV/0!
1356 | 1317 | 39 | -3700000000 | 350 | 0 | 10.36446 | #DIV/0! |  | #DIV/0!
1356 | 1316 | 40 | -3700000000 | 350 | 0 | 10.6383 | #DIV/0! |  | #DIV/0!
1356 | 1315 | 41 | -3700000000 | 350 | 0 | 10.91255 | #DIV/0! |  | #DIV/0!
1356 | 1314 | 42 | -3700000000 | 350 | 0 | 11.18721 | #DIV/0! |  | #DIV/0!
1356 | 1313 | 43 | -3700000000 | 350 | 0 | 11.4623 | #DIV/0! |  | #DIV/0!
1356 | 1312 | 44 | -3700000000 | 350 | 0 | 11.7378 | #DIV/0! |  | #DIV/0!
1356 | 1311 | 45 | -3700000000 | 350 | 0 | 12.01373 | #DIV/0! |  | #DIV/0!
1356 | 1310 | 46 | -3700000000 | 350 | 0 | 12.29008 | #DIV/0! |  | #DIV/0!
1356 | 1309 | 47 | -3700000000 | 350 | 0 | 12.56684 | #DIV/0! |  | #DIV/0!
1356 | 1308 | 48 | -3700000000 | 350 | 0 | 12.84404 | #DIV/0! |  | #DIV/0!
1356 | 1307 | 49 | -3700000000 | 350 | 0 | 13.12165 | #DIV/0! |  | #DIV/0!
1356 | 1306 | 50 | -3700000000 | 350 | 0 | 13.39969 | #DIV/0! |  | #DIV/0!
1356 | 1305 | 51 | -3700000000 | 350 | 0 | 13.67816 | #DIV/0! |  | #DIV/0!
1356 | 1304 | 52 | -3700000000 | 350 | 0 | 13.95706 | #DIV/0! |  | #DIV/0!
1356 | 1303 | 53 | -3700000000 | 350 | 0 | 14.23638 | #DIV/0! |  | #DIV/0!
1356 | 1302 | 54 | -3700000000 | 350 | 0 | 14.51613 | #DIV/0! |  | #DIV/0!
1356 | 1301 | 55 | -3700000000 | 350 | 0 | 14.79631 | #DIV/0! |  | #DIV/0!
1356 | 1300 | 56 | -3700000000 | 350 | 0 | 15.07692 | #DIV/0! |  | #DIV/0!
1356 | 1299 | 57 | -3700000000 | 350 | 0 | 15.35797 | #DIV/0! |  | #DIV/0!
1356 | 1298 | 58 | -3700000000 | 350 | 0 | 15.63945 | #DIV/0! |  | #DIV/0!
1356 | 1297 | 59 | -3700000000 | 350 | 0 | 15.92136 | #DIV/0! |  | #DIV/0!
1356 | 1296 | 60 | -3700000000 | 350 | 0 | 16.2037 | #DIV/0! |  | #DIV/0!
1356 | 1295 | 61 | -3700000000 | 350 | 0 | 16.48649 | #DIV/0! |  | #DIV/0!
1356 | 1294 | 62 | -3700000000 | 350 | 9.881313e-291 | 16.76971 | 1.7138e+71 |  | 7.9292e+71
1356 | 1293 | 63 | -3700000000 | 350 | 7.641348e-281 | 17.05336 | 5.707e+68 |  | 2.6404e+69
1356 | 1292 | 64 | -3700000000 | 350 | 2.273998e-271 | 17.33746 | 2.4134e+66 |  | 1.1166e+67
1356 | 1291 | 65 | -3700000000 | 350 | 2.510563e-262 | 17.622 | 1.3079e+64 |  | 6.0512e+64
1356 | 1290 | 66 | -3700000000 | 350 | 1.091228e-253 | 17.90698 | 8.9498e+61 |  | 4.1408e+62
1356 | 1289 | 67 | -3700000000 | 350 | 1.972965e-245 | 18.1924 | 7.6272e+59 |  | 3.5288e+60
1356 | 1288 | 68 | -3700000000 | 350 | 1.561486e-237 | 18.47826 | 7.9924e+57 |  | 3.6978e+58
1356 | 1287 | 69 | -3700000000 | 350 | 5.67202e-230 | 18.76457 | 1.0177e+56 |  | 4.7086e+56
1356 | 1286 | 70 | -3700000000 | 350 | 9.881645e-223 | 19.05132 | 1.5574e+54 |  | 7.2057e+54
1356 | 1285 | 71 | -3700000000 | 350 | 8.60182e-216 | 19.33852 | 2.8353e+52 |  | 1.3118e+53
1356 | 1284 | 72 | -3700000000 | 350 | 3.886655e-209 | 19.62617 | 6.0819e+50 |  | 2.8139e+51
1356 | 1283 | 73 | -3700000000 | 350 | 9.445346e-203 | 19.91426 | 1.5236e+49 |  | 7.0493e+49
1356 | 1282 | 74 | -3700000000 | 350 | 1.276188e-196 | 20.20281 | 4.421e+47 |  | 2.0455e+48
1356 | 1281 | 75 | -3700000000 | 350 | 9.888122e-191 | 20.4918 | 1.4743e+46 |  | 6.8212e+46
1356 | 1280 | 76 | -3700000000 | 350 | 4.522584e-185 | 20.78125 | 5.61e+44 |  | 2.5955e+45
1356 | 1279 | 77 | -3700000000 | 350 | 1.254571e-179 | 21.07115 | 2.4192e+43 |  | 1.1193e+44
1356 | 1278 | 78 | -3700000000 | 350 | 2.164986e-174 | 21.3615 | 1.1748e+42 |  | 5.4355e+42
1356 | 1277 | 79 | -3700000000 | 350 | 2.380072e-169 | 21.65231 | 6.3868e+40 |  | 2.955e+41
1356 | 1276 | 80 | -3700000000 | 350 | 1.704453e-164 | 21.94357 | 3.8653e+39 |  | 1.7883e+40
1356 | 1275 | 81 | -3700000000 | 350 | 8.119566e-160 | 22.23529 | 2.5906e+38 |  | 1.1986e+39
1356 | 1274 | 82 | -3700000000 | 350 | 2.624073e-155 | 22.52747 | 1.9133e+37 |  | 8.8521e+37
1356 | 1273 | 83 | -3700000000 | 350 | 5.86067e-151 | 22.82011 | 1.55e+36 |  | 7.1714e+36
1356 | 1272 | 84 | -3700000000 | 350 | 9.204622e-147 | 23.11321 | 1.3714e+35 |  | 6.345e+35
1356 | 1271 | 85 | -3700000000 | 350 | 1.033404e-142 | 23.40677 | 1.3197e+34 |  | 6.1059e+34
1356 | 1270 | 86 | -3700000000 | 350 | 8.422631e-139 | 23.70079 | 1.376e+33 |  | 6.3664e+33
1356 | 1269 | 87 | -3700000000 | 350 | 5.056673e-135 | 23.99527 | 1.5488e+32 |  | 7.1658e+32
1356 | 1268 | 88 | -3700000000 | 350 | 2.267206e-131 | 24.29022 | 1.8755e+31 |  | 8.6772e+31
1356 | 1267 | 89 | -3700000000 | 350 | 7.690652e-128 | 24.58564 | 2.4353e+30 |  | 1.1267e+31
1356 | 1266 | 90 | -3700000000 | 350 | 1.998059e-124 | 24.88152 | 3.3807e+29 |  | 1.5641e+30
1356 | 1265 | 91 | -3700000000 | 350 | 4.02219e-121 | 25.17787 | 5.0024e+28 |  | 2.3144e+29
1356 | 1264 | 92 | -3700000000 | 350 | 6.342954e-118 | 25.47468 | 7.8687e+27 |  | 3.6406e+28
1356 | 1263 | 93 | -3700000000 | 350 | 7.917831e-115 | 25.77197 | 1.3123e+27 |  | 6.0718e+27
1356 | 1262 | 94 | -3700000000 | 350 | 7.90096e-112 | 26.06973 | 2.3149e+26 |  | 1.071e+27
1356 | 1261 | 95 | -3700000000 | 350 | 6.361548e-109 | 26.36796 | 4.3089e+25 |  | 1.9936e+26
1356 | 1260 | 96 | -3700000000 | 350 | 4.169618e-106 | 26.66667 | 8.4442e+24 |  | 3.9068e+25
1356 | 1259 | 97 | -3700000000 | 350 | 2.243494e-103 | 26.96585 | 1.7387e+24 |  | 8.0442e+24
1356 | 1258 | 98 | -3700000000 | 350 | 9.98871e-101 | 27.2655 | 3.7538e+23 |  | 1.7368e+24
1356 | 1257 | 99 | -3700000000 | 350 | 3.707975e-98 | 27.56563 | 8.482e+22 |  | 3.9243e+23
1356 | 1256 | 100 | -3700000000 | 350 | 1.155929e-95 | 27.86624 | 2.0023e+22 |  | 9.2637e+22
1356 | 1255 | 101 | -3700000000 | 350 | 3.046939e-93 | 28.16733 | 4.9293e+21 |  | 2.2806e+22
1356 | 1254 | 102 | -3700000000 | 350 | 6.835347e-91 | 28.4689 | 1.2635e+21 |  | 5.846e+21
1356 | 1253 | 103 | -3700000000 | 350 | 1.313144e-88 | 28.77095 | 3.3672e+20 |  | 1.5579e+21
1356 | 1252 | 104 | -3700000000 | 350 | 2.173106e-86 | 29.07348 | 9.3147e+19 |  | 4.3096e+20
1356 | 1251 | 105 | -3700000000 | 350 | 3.115355e-84 | 29.3765 | 2.6711e+19 |  | 1.2358e+20
1356 | 1250 | 106 | -3700000000 | 350 | 3.889729e-82 | 29.68 | 7.9293e+18 |  | 3.6686e+19
1356 | 1249 | 107 | -3700000000 | 350 | 4.251433e-80 | 29.98399 | 2.4337e+18 |  | 1.126e+19
1356 | 1248 | 108 | -3700000000 | 350 | 4.087641e-78 | 30.28846 | 7.7132e+17 |  | 3.5686e+18
1356 | 1247 | 109 | -3700000000 | 350 | 3.473383e-76 | 30.59342 | 2.5215e+17 |  | 1.1666e+18
1356 | 1246 | 110 | -3700000000 | 350 | 2.620022e-74 | 30.89888 | 84923303454864496 |  | 3.9291e+17
1356 | 1245 | 111 | -3700000000 | 350 | 1.761867e-72 | 31.20482 | 29437476746359900 |  | 1.362e+17
1356 | 1244 | 112 | -3700000000 | 350 | 1.060522e-70 | 31.51125 | 10491341001530300 |  | 48539721539717000
1356 | 1243 | 113 | -3700000000 | 350 | 5.736256e-69 | 31.81818 | 3840577138320690 |  | 17768991096438200
1356 | 1242 | 114 | -3700000000 | 350 | 2.798413e-67 | 32.1256 | 1442758785655380 |  | 6675134255428110
1356 | 1241 | 115 | -3700000000 | 350 | 1.235695e-65 | 32.43352 | 555695358448478 |  | 2571005742361040
1356 | 1240 | 116 | -3700000000 | 350 | 4.955675e-64 | 32.74194 | 219258362760916 |  | 1014430840835000
1356 | 1239 | 117 | -3700000000 | 350 | 1.810924e-62 | 33.05085 | 88551948004548.2 |  | 409698521601128
1356 | 1238 | 118 | -3700000000 | 350 | 6.048638e-61 | 33.36026 | 36578314176713.6 |  | 169234913274764
1356 | 1237 | 119 | -3700000000 | 350 | 1.852134e-59 | 33.67017 | 15442159735054.5 |  | 71445407541518.4
1356 | 1236 | 120 | -3700000000 | 350 | 5.214216e-58 | 33.98058 | 6657938407102.9 |  | 30803924518536.2
1356 | 1235 | 121 | -3700000000 | 350 | 1.353319e-56 | 34.2915 | 2929680281222.0 |  | 13554593738795.7
1356 | 1234 | 122 | -3700000000 | 350 | 3.246765e-55 | 34.60292 | 1314809644382.5 |  | 6083158864701.0
1356 | 1233 | 123 | -3700000000 | 350 | 7.218373e-54 | 34.91484 | 601440615483.1 |  | 2782652855718.7
1356 | 1232 | 124 | -3700000000 | 350 | 1.490802e-52 | 35.22727 | 280250149744.6 |  | 1296618251955.1
1356 | 1231 | 125 | -3700000000 | 350 | 2.866856e-51 | 35.54021 | 132943974609.5 |  | 615084716719.0
1356 | 1230 | 126 | -3700000000 | 350 | 5.144814e-50 | 35.85366 | 64167868911.6 |  | 296882018067.4
1356 | 1229 | 127 | -3700000000 | 350 | 8.634679e-49 | 36.16762 | 31496237476.3 |  | 145721943117.4
1356 | 1228 | 128 | -3700000000 | 350 | 1.358108e-47 | 36.48208 | 15713280060.6 |  | 72699785328.1
1356 | 1227 | 129 | -3700000000 | 350 | 2.005847e-46 | 36.79707 | 7963899943.3 |  | 36846146318.2
1356 | 1226 | 130 | -3700000000 | 350 | 2.7872e-45 | 37.11256 | 4098523308.7 |  | 18962416730.1
1356 | 1225 | 131 | -3700000000 | 350 | 3.650438e-44 | 37.42857 | 2140777180.9 |  | 9904618315.8
1356 | 1224 | 132 | -3700000000 | 350 | 4.514377e-43 | 37.7451 | 1134397490.2 |  | 5248455681.7
1356 | 1223 | 133 | -3700000000 | 350 | 5.280413e-42 | 38.06214 | 609569527.9 |  | 2820262456.3
1356 | 1222 | 134 | -3700000000 | 350 | 5.851518e-41 | 38.37971 | 332021931.4 |  | 1536147961.7
1356 | 1221 | 135 | -3700000000 | 350 | 6.153005e-40 | 38.69779 | 183241447.2 |  | 847793320.3
1356 | 1220 | 136 | -3700000000 | 350 | 6.148742e-39 | 39.01639 | 102430249.6 |  | 473908511.2
1356 | 1219 | 137 | -3700000000 | 350 | 5.847954e-38 | 39.33552 | 57972293.4 |  | 268217283.2
1356 | 1218 | 138 | -3700000000 | 350 | 5.300973e-37 | 39.65517 | 33208278.3 |  | 153642950.0
1356 | 1217 | 139 | -3700000000 | 350 | 4.586007e-36 | 39.97535 | 19246743.3 |  | 89047868.9
1356 | 1216 | 140 | -3700000000 | 350 | 3.791524e-35 | 40.29605 | 11282616.0 |  | 52200671.1
1356 | 1215 | 141 | -3700000000 | 350 | 2.999474e-34 | 40.61728 | 6687529.5 |  | 30940832.1
1356 | 1214 | 142 | -3700000000 | 350 | 2.273325e-33 | 40.93904 | 4006742.9 |  | 18537781.1
1356 | 1213 | 143 | -3700000000 | 350 | 1.652638e-32 | 41.26134 | 2425818.0 |  | 11223401.5
1356 | 1212 | 144 | -3700000000 | 350 | 1.153694e-31 | 41.58416 | 1483684.4 |  | 6864482.6
1356 | 1211 | 145 | -3700000000 | 350 | 7.742478e-31 | 41.90751 | 916476.3 |  | 4240211.3
1356 | 1210 | 146 | -3700000000 | 350 | 5.000451e-30 | 42.2314 | 571585.5 |  | 2644523.7
1356 | 1209 | 147 | -3700000000 | 350 | 3.111189e-29 | 42.55583 | 359839.8 |  | 1664851.6
1356 | 1208 | 148 | -3700000000 | 350 | 1.866656e-28 | 42.88079 | 228610.9 |  | 1057701.8
1356 | 1207 | 149 | -3700000000 | 350 | 1.081039e-27 | 43.2063 | 146534.4 |  | 677962.6
1356 | 1206 | 150 | -3700000000 | 350 | 6.048709e-27 | 43.53234 | 94740.46 |  | 438330.6
1356 | 1205 | 151 | -3700000000 | 350 | 3.272798e-26 | 43.85892 | 61771.32 |  | 285794
1356 | 1204 | 152 | -3700000000 | 350 | 1.713917e-25 | 44.18605 | 40606.81 |  | 187873.3
1356 | 1203 | 153 | -3700000000 | 350 | 8.694422e-25 | 44.51372 | 26907.89 |  | 124493.3
1356 | 1202 | 154 | -3700000000 | 350 | 4.27589e-24 | 44.84193 | 17969.68 |  | 83139.34
1356 | 1201 | 155 | -3700000000 | 350 | 2.040283e-23 | 45.17069 | 12091.91 |  | 55945
1356 | 1200 | 156 | -3700000000 | 350 | 9.452896e-23 | 45.5 | 8197.103 |  | 37925.09
1356 | 1199 | 157 | -3700000000 | 350 | 4.255706e-22 | 45.82986 | 5597.007 |  | 25895.37
1356 | 1198 | 158 | -3700000000 | 350 | 1.863041e-21 | 46.16027 | 3848.605 |  | 17806.13
1356 | 1197 | 159 | -3700000000 | 350 | 7.936319e-21 | 46.49123 | 2664.57 |  | 12328.02
1356 | 1196 | 160 | -3700000000 | 350 | 3.29196e-20 | 46.82274 | 1857.179 |  | 8592.512
1356 | 1195 | 161 | -3700000000 | 350 | 1.330492e-19 | 47.15481 | 1302.904 |  | 6028.077
1356 | 1194 | 162 | -3700000000 | 350 | 5.242851e-19 | 47.48744 | 919.8864 |  | 4255.989
1356 | 1193 | 163 | -3700000000 | 350 | 2.015517e-18 | 47.82062 | 653.5098 |  | 3023.559
1356 | 1192 | 164 | -3700000000 | 350 | 7.563591e-18 | 48.15436 | 467.0909 |  | 2161.064
1356 | 1191 | 165 | -3700000000 | 350 | 2.772316e-17 | 48.48866 | 335.8298 |  | 1553.766
1356 | 1190 | 166 | -3700000000 | 350 | 9.930569e-17 | 48.82353 | 242.8537 |  | 1123.598
1356 | 1189 | 167 | -3700000000 | 350 | 3.478228e-16 | 49.15896 | 176.6114 |  | 817.1182
1356 | 1188 | 168 | -3700000000 | 350 | 1.191856e-15 | 49.49495 | 129.1468 |  | 597.5164
1356 | 1187 | 169 | -3700000000 | 350 | 3.997548e-15 | 49.83151 | 94.94754 |  | 439.2886
1356 | 1186 | 170 | -3700000000 | 350 | 1.313057e-14 | 50.16863 | 70.17219 |  | 324.6619
1356 | 1185 | 171 | -3700000000 | 350 | 4.225744e-14 | 50.50633 | 52.12847 |  | 241.18
1356 | 1184 | 172 | -3700000000 | 350 | 1.33308e-13 | 50.84459 | 38.91908 |  | 180.0648
1356 | 1183 | 173 | -3700000000 | 350 | 4.124204e-13 | 51.18343 | 29.19968 |  | 135.0966
1356 | 1182 | 174 | -3700000000 | 350 | 1.251836e-12 | 51.52284 | 22.0127 |  | 101.845
1356 | 1181 | 175 | -3700000000 | 350 | 3.729621e-12 | 51.86283 | 16.67254 |  | 77.13795
1356 | 1180 | 176 | -3700000000 | 350 | 1.091122e-11 | 52.20339 | 12.6858 |  | 58.69269
1356 | 1179 | 177 | -3700000000 | 350 | 3.135811e-11 | 52.54453 | 9.695653 |  | 44.85835
1356 | 1178 | 178 | -3700000000 | 350 | 8.85657e-11 | 52.88625 | 7.442806 |  | 34.43523
1356 | 1177 | 179 | -3700000000 | 350 | 2.459162e-10 | 53.22855 | 5.737925 |  | 26.54735
1356 | 1176 | 180 | -3700000000 | 350 | 6.715478e-10 | 53.57143 | 4.442127 |  | 20.55215
1356 | 1175 | 181 | -3700000000 | 350 | 1.804232e-09 | 53.91489 | 3.453071 |  | 15.97614
1356 | 1174 | 182 | -3700000000 | 350 | 4.770755e-09 | 54.25894 | 2.695007 |  | 12.46884
1356 | 1173 | 183 | -3700000000 | 350 | 1.241967e-08 | 54.60358 | 2.111625 |  | 9.76974
1356 | 1172 | 184 | -3700000000 | 350 | 3.184248e-08 | 54.94881 | 1.660886 |  | 7.68433
1356 | 1171 | 185 | -3700000000 | 350 | 8.04301e-08 | 55.29462 | 1.311274 |  | 6.066799
1356 | 1170 | 186 | -3700000000 | 350 | 2.002086e-07 | 55.64103 | 1.039066 |  | 4.80739
1356 | 1169 | 187 | -3700000000 | 350 | 4.91285e-07 | 55.98802 | 0.8263336 |  | 3.823153
1356 | 1168 | 188 | -3700000000 | 350 | 1.188779e-06 | 56.33562 | 0.6594739 |  | 3.051152
1356 | 1167 | 189 | -3700000000 | 350 | 2.837347e-06 | 56.6838 | 0.5281263 |  | 2.443454
1356 | 1166 | 190 | -3700000000 | 350 | 6.681766e-06 | 57.03259 | 0.4243703 |  | 1.963411
1356 | 1165 | 191 | -3700000000 | 350 | 1.552952e-05 | 57.38197 | 0.3421283 |  | 1.582907
1356 | 1164 | 192 | -3700000000 | 350 | 3.563118e-05 | 57.73196 | 0.2767199 |  | 1.280285
1356 | 1163 | 193 | -3700000000 | 350 | 8.072758e-05 | 58.08255 | 0.224528 |  | 1.038811
1356 | 1162 | 194 | -3700000000 | 350 | 0.0001806528 | 58.43373 | 0.1827474 |  | 0.8455075
1356 | 1161 | 195 | -3700000000 | 350 | 0.0003993993 | 58.78553 | 0.1491954 |  | 0.6902744
1356 | 1160 | 196 | -3700000000 | 350 | 0.0008726001 | 59.13793 | 0.1221678 |  | 0.5652271
1356 | 1159 | 197 | -3700000000 | 350 | 0.001884395 | 59.49094 | 0.1003296 |  | 0.4641895
1356 | 1158 | 198 | -3700000000 | 350 | 0.004023258 | 59.84456 | 0.08263179 |  | 0.382308
1356 | 1157 | 199 | -3700000000 | 350 | 0.008494372 | 60.19879 | 0.06824746 |  | 0.3157568
1356 | 1156 | 200 | -3700000000 | 350 | 0.01773894 | 60.55363 | 0.05652272 |  | 0.2615106
1356 | 1155 | 201 | -3700000000 | 350 | 0.03664886 | 60.90909 | 0.04693896 |  | 0.2171699
1356 | 1154 | 202 | -3700000000 | 350 | 0.07492395 | 61.26516 | 0.03908362 |  | 0.1808261
1356 | 1153 | 203 | -3700000000 | 350 | 0.1515992 | 61.62186 | 0.03262758 |  | 0.1509562
1356 | 1152 | 204 | -3700000000 | 350 | 0.3036521 | 61.97917 | 0.02730749 |  | 0.1263421
1356 | 1151 | 205 | -3700000000 | 350 | 0.6022029 | 62.3371 | 0.02291208 |  | 0.1060061
1356 | 1150 | 206 | -3700000000 | 350 | 1.182713 | 62.69565 | 0.01927135 |  | 0.08916173
1356 | 1149 | 207 | -3700000000 | 350 | 2.300734 | 63.05483 | 0.01624818 |  | 0.07517459
1356 | 1148 | 208 | -3700000000 | 350 | 4.433865 | 63.41463 | 0.01373164 |  | 0.06353144
1356 | 1147 | 209 | -3700000000 | 350 | 8.466511 | 63.77507 | 0.01163177 |  | 0.05381609
1356 | 1146 | 210 | -3700000000 | 350 | 16.02165 | 64.13613 | 0.009875436 |  | 0.04569015
1356 | 1145 | 211 | -3700000000 | 350 | 30.05135 | 64.49782 | 0.00840302 |  | 0.0388778
1356 | 1144 | 212 | -3700000000 | 350 | 55.8787 | 64.86014 | 0.007165808 |  | 0.03315366
1356 | 1143 | 213 | -3700000000 | 350 | 103.0206 | 65.2231 | 0.0061239 |  | 0.02833312
1356 | 1142 | 214 | -3700000000 | 350 | 188.3498 | 65.58669 | 0.005244536 |  | 0.02426461
1356 | 1141 | 215 | -3700000000 | 350 | 341.536 | 65.95092 | 0.004500755 |  | 0.0208234
1356 | 1140 | 216 | -3700000000 | 350 | 614.3319 | 66.31579 | 0.003870318 |  | 0.01790659
1356 | 1139 | 217 | -3700000000 | 350 | 1096.298 | 66.6813 | 0.00333484 |  | 0.01542912
1356 | 1138 | 218 | -3700000000 | 350 | 1941.222 | 67.04745 | 0.002879086 |  | 0.01332051
1356 | 1137 | 219 | -3700000000 | 350 | 3411.173 | 67.41425 | 0.002490408 |  | 0.01152223
1356 | 1136 | 220 | -3700000000 | 350 | 5949.406 | 67.78169 | 0.002158278 |  | 0.00998559
1356 | 1135 | 221 | -3700000000 | 350 | 10300.13 | 68.14978 | 0.00187392 |  | 0.008669966
1356 | 1134 | 222 | -3700000000 | 350 | 17703.86 | 68.51852 | 0.001629998 |  | 0.007541425
1356 | 1133 | 223 | -3700000000 | 350 | 30213.78 | 68.88791 | 0.00142037 |  | 0.006571552
1356 | 1132 | 224 | -3700000000 | 350 | 51204.47 | 69.25795 | 0.001239884 |  | 0.005736503
1356 | 1131 | 225 | -3700000000 | 350 | 86184.64 | 69.62865 | 0.001084206 |  | 0.005016236
1356 | 1130 | 226 | -3700000000 | 350 | 144086.4 | 70 | 0.0009496879 |  | 0.00439387
1356 | 1129 | 227 | -3700000000 | 350 | 239297.2 | 70.37201 | 0.0008332509 |  | 0.003855157
1356 | 1128 | 228 | -3700000000 | 350 | 394842.5 | 70.74468 | 0.0007322912 |  | 0.003388052
1356 | 1127 | 229 | -3700000000 | 350 | 647336.7 | 71.11801 | 0.0006446038 |  | 0.002982354
1356 | 1126 | 230 | -3700000000 | 350 | 1054640.2 | 71.49201 | 0.0005683174 |  | 0.002629403
1356 | 1125 | 231 | -3700000000 | 350 | 1707625.6 | 71.86667 | 0.0005018412 |  | 0.002321842
1356 | 1124 | 232 | -3700000000 | 350 | 2748152.5 | 72.24199 | 0.0004438208 |  | 0.002053402
1356 | 1123 | 233 | -3700000000 | 350 | 4396361.9 | 72.61799 | 0.0003931005 |  | 0.001818737
1356 | 1122 | 234 | -3700000000 | 350 | 6991882.7 | 72.99465 | 0.0003486931 |  | 0.001613279
1356 | 1121 | 235 | -3700000000 | 350 | 11055685.0 | 73.37199 | 0.0003097533 |  | 0.001433119
1356 | 1120 | 236 | -3700000000 | 350 | 17382404.3 | 73.75 | 0.0002755568 |  | 0.001274904
1356 | 1119 | 237 | -3700000000 | 350 | 27177385.3 | 74.12869 | 0.0002454813 |  | 0.001135755
1356 | 1118 | 238 | -3700000000 | 350 | 42259002.9 | 74.50805 | 0.0002189918 |  | 0.001013198
1356 | 1117 | 239 | -3700000000 | 350 | 65355757.6 | 74.88809 | 0.0001956274 |  | 0.0009050986
1356 | 1116 | 240 | -3700000000 | 350 | 100540251.9 | 75.26882 | 0.0001749902 |  | 0.0008096179
1356 | 1115 | 241 | -3700000000 | 350 | 153859840.6 | 75.65022 | 0.0001567369 |  | 0.000725166
1356 | 1114 | 242 | -3700000000 | 350 | 234248432.9 | 76.03232 | 0.0001405699 |  | 0.0006503671
1356 | 1113 | 243 | -3700000000 | 350 | 354838210.0 | 76.41509 | 0.0001262316 |  | 0.0005840291
1356 | 1112 | 244 | -3700000000 | 350 | 534837393.8 | 76.79856 | 0.0001134984 |  | 0.0005251171
1356 | 1111 | 245 | -3700000000 | 350 | 802205361.0 | 77.18272 | 0.000102176 |  | 0.000472732
1356 | 1110 | 246 | -3700000000 | 350 | 1197445574.9 | 77.56757 | 9.2095e-05 |  | 0.000426091
1356 | 1109 | 247 | -3700000000 | 350 | 1778958300.7 | 77.95311 | 8.310815e-05 |  | 0.000384512
1356 | 1108 | 248 | -3700000000 | 350 | 2630559826.0 | 78.33935 | 7.508672e-05 |  | 0.0003473997
1356 | 1107 | 249 | -3700000000 | 350 | 3871997323.5 | 78.72629 | 6.791826e-05 |  | 0.0003142338
1356 | 1106 | 250 | -3700000000 | 350 | 5673587405.4 | 79.11392 | 6.150437e-05 |  | 0.000284559
1356 | 1105 | 251 | -3700000000 | 350 | 8276506396.7 | 79.50226 | 5.575884e-05 |  | 0.0002579764
1356 | 1104 | 252 | -3700000000 | 350 | 12020793247.7 | 79.8913 | 5.060603e-05 |  | 0.0002341362
1356 | 1103 | 253 | -3700000000 | 350 | 17383832992.5 | 80.28105 | 4.597947e-05 |  | 0.0002127307
1356 | 1102 | 254 | -3700000000 | 350 | 25033022704.4 | 80.67151 | 4.182074e-05 |  | 0.0001934898
1356 | 1101 | 255 | -3700000000 | 350 | 35897550850.8 | 81.06267 | 3.807836e-05 |  | 0.0001761751
1356 | 1100 | 256 | -3700000000 | 350 | 51265831425.2 | 81.45455 | 3.470697e-05 |  | 0.0001605768
1356 | 1099 | 257 | -3700000000 | 350 | 72917236259.3 | 81.84713 | 3.166649e-05 |  | 0.0001465097
1356 | 1098 | 258 | -3700000000 | 350 | 103299501826.1 | 82.24044 | 2.892155e-05 |  | 0.0001338098
1356 | 1097 | 259 | -3700000000 | 350 | 145766726300.8 | 82.63446 | 2.64408e-05 |  | 0.0001223322
1356 | 1096 | 260 | -3700000000 | 350 | 204897439311.2 | 83.0292 | 2.419652e-05 |  | 0.0001119487
1356 | 1095 | 261 | -3700000000 | 350 | 286918096833.2 | 83.42466 | 2.216409e-05 |  | 0.0001025454
1356 | 1094 | 262 | -3700000000 | 350 | 400264871340.9 | 83.82084 | 2.032166e-05 |  | 9.402115e-05
1356 | 1093 | 263 | -3700000000 | 350 | 556326200267.1 | 84.21775 | 1.864984e-05 |  | 8.628619e-05
1356 | 1092 | 264 | -3700000000 | 350 | 770420753380.9 | 84.61538 | 1.713133e-05 |  | 7.926061e-05
1356 | 1091 | 265 | -3700000000 | 350 | 1063080934641.5 | 85.01375 | 1.575077e-05 |  | 7.287322e-05
1356 | 1090 | 266 | -3700000000 | 350 | 1461731548741.1 | 85.41284 | 1.449442e-05 |  | 6.706055e-05
1356 | 1089 | 267 | -3700000000 | 350 | 2002877819490.3 | 85.81267 | 1.335005e-05 |  | 6.176597e-05
1356 | 1088 | 268 | -3700000000 | 350 | 2734947745771.1 | 86.21324 | 1.230672e-05 |  | 5.693885e-05
1356 | 1087 | 269 | -3700000000 | 350 | 3721972279962.4 | 86.61454 | 1.135465e-05 |  | 5.253395e-05
1356 | 1086 | 270 | -3700000000 | 350 | 5048334782501.7 | 87.01657 | 1.048508e-05 |  | 4.851074e-05
1356 | 1085 | 271 | -3700000000 | 350 | 6824880782401.7 | 87.41935 | 9.690154e-06 |  | 4.483291e-05
1356 | 1084 | 272 | -3700000000 | 350 | 9196752832399.1 | 87.82288 | 8.962842e-06 |  | 4.14679e-05
1356 | 1083 | 273 | -3700000000 | 350 | 12353406281444.9 | 88.22715 | 8.296822e-06 |  | 3.838646e-05
1356 | 1082 | 274 | -3700000000 | 350 | 16541373798336.9 | 88.63216 | 7.686413e-06 |  | 3.556231e-05
1356 | 1081 | 275 | -3700000000 | 350 | 22080483886236.5 | 89.03793 | 7.126507e-06 |  | 3.297183e-05
1356 | 1080 | 276 | -3700000000 | 350 | 29384406684633.1 | 89.44444 | 6.612503e-06 |  | 3.059371e-05
1356 | 1079 | 277 | -3700000000 | 350 | 38986605297709.1 | 89.85171 | 6.140256e-06 |  | 2.840879e-05
1356 | 1078 | 278 | -3700000000 | 350 | 51573020089581.2 | 90.25974 | 5.706029e-06 |  | 2.639977e-05
1356 | 1077 | 279 | -3700000000 | 350 | 68023115542719.8 | 90.66852 | 5.306444e-06 |  | 2.455104e-05
1356 | 1076 | 280 | -3700000000 | 350 | 89461284609925.7 | 91.07807 | 4.938454e-06 |  | 2.284848e-05
1356 | 1075 | 281 | -3700000000 | 350 | 117321045990103 | 91.48837 | 4.5993e-06 |  | 2.127933e-05
1356 | 1074 | 282 | -3700000000 | 350 | 153424999439429 | 91.89944 | 4.286486e-06 |  | 1.983206e-05
1356 | 1073 | 283 | -3700000000 | 350 | 200084139434141 | 92.31128 | 3.997753e-06 |  | 1.849619e-05
1356 | 1072 | 284 | -3700000000 | 350 | 260220887230733 | 92.72388 | 3.731049e-06 |  | 1.726224e-05
1356 | 1071 | 285 | -3700000000 | 350 | 337521107658748 | 93.13725 | 3.484515e-06 |  | 1.612162e-05
1356 | 1070 | 286 | -3700000000 | 350 | 436621455314710 | 93.5514 | 3.256463e-06 |  | 1.50665e-05
1356 | 1069 | 287 | -3700000000 | 350 | 563339674598635 | 93.96632 | 3.045358e-06 |  | 1.408979e-05
1356 | 1068 | 288 | -3700000000 | 350 | 724956993066285 | 94.38202 | 2.849805e-06 |  | 1.318504e-05
1356 | 1067 | 289 | -3700000000 | 350 | 930563536669310 | 94.7985 | 2.668533e-06 |  | 1.234636e-05
1356 | 1066 | 290 | -3700000000 | 350 | 1191479803042070 | 95.21576 | 2.500385e-06 |  | 1.15684e-05
1356 | 1065 | 291 | -3700000000 | 350 | 1521769705785280 | 95.6338 | 2.344306e-06 |  | 1.084628e-05
1356 | 1064 | 292 | -3700000000 | 350 | 1938863606452820 | 96.05263 | 2.199335e-06 |  | 1.017554e-05
1356 | 1063 | 293 | -3700000000 | 350 | 2464313147292900 | 96.47225 | 2.064593e-06 |  | 9.552139e-06
1356 | 1062 | 294 | -3700000000 | 350 | 3124703661100260 | 96.89266 | 1.939277e-06 |  | 8.972347e-06
1356 | 1061 | 295 | -3700000000 | 350 | 3952754548891230 | 97.31385 | 1.822654e-06 |  | 8.432774e-06
1356 | 1060 | 296 | -3700000000 | 350 | 4988643376364540 | 97.73585 | 1.714052e-06 |  | 7.930314e-06
1356 | 1059 | 297 | -3700000000 | 350 | 6281595652986940 | 98.15864 | 1.612858e-06 |  | 7.462125e-06
1356 | 1058 | 298 | -3700000000 | 350 | 7891789442868520 | 98.58223 | 1.518509e-06 |  | 7.025602e-06
1356 | 1057 | 299 | -3700000000 | 350 | 9892632248576350 | 99.00662 | 1.430487e-06 |  | 6.618358e-06
1356 | 1056 | 300 | -3700000000 | 350 | 12373477157669400 | 99.43182 | 1.348321e-06 |  | 6.238202e-06
1356 | 1055 | 301 | -3700000000 | 350 | 15442856214252500 | 99.85782 | 1.271574e-06 |  | 5.883123e-06
1356 | 1054 | 302 | -3700000000 | 350 | 19232321560307300 | 100.2846 | 1.199849e-06 |  | 5.551275e-06
1356 | 1053 | 303 | -3700000000 | 350 | 23900999290485200 | 100.7123 | 1.132777e-06 |  | 5.240958e-06
1356 | 1052 | 304 | -3700000000 | 350 | 29640977408213400 | 101.1407 | 1.070022e-06 |  | 4.950612e-06
1356 | 1051 | 305 | -3700000000 | 350 | 36683668013186800 | 101.5699 | 1.011272e-06 |  | 4.678799e-06
1356 | 1050 | 306 | -3700000000 | 350 | 45307305169434600 | 102 | 9.562423e-07 |  | 4.424195e-06
1356 | 1049 | 307 | -3700000000 | 350 | 55845764105994304 | 102.4309 | 9.046683e-07 |  | 4.18558e-06
1356 | 1048 | 308 | -3700000000 | 350 | 68698914825746496 | 102.8626 | 8.563071e-07 |  | 3.96183e-06
1356 | 1047 | 309 | -3700000000 | 350 | 84344754211420800 | 103.2951 | 8.109344e-07 |  | 3.751907e-06
1356 | 1046 | 310 | -3700000000 | 350 | 1.0335e+17 | 103.7285 | 7.683431e-07 |  | 3.554852e-06
1356 | 1045 | 311 | -3700000000 | 350 | 1.264e+17 | 104.1627 | 7.283419e-07 |  | 3.36978e-06
1356 | 1044 | 312 | -3700000000 | 350 | 1.5431e+17 | 104.5977 | 6.907539e-07 |  | 3.195874e-06
1356 | 1043 | 313 | -3700000000 | 350 | 1.8801e+17 | 105.0336 | 6.554157e-07 |  | 3.032376e-06
1356 | 1042 | 314 | -3700000000 | 350 | 2.2866e+17 | 105.4702 | 6.221759e-07 |  | 2.878588e-06
1356 | 1041 | 315 | -3700000000 | 350 | 2.776e+17 | 105.9078 | 5.908944e-07 |  | 2.733859e-06
1356 | 1040 | 316 | -3700000000 | 350 | 3.364e+17 | 106.3462 | 5.614415e-07 |  | 2.597591e-06
1356 | 1039 | 317 | -3700000000 | 350 | 4.0694e+17 | 106.7854 | 5.336967e-07 |  | 2.469226e-06
1356 | 1038 | 318 | -3700000000 | 350 | 4.914e+17 | 107.2254 | 5.075486e-07 |  | 2.348248e-06
1356 | 1037 | 319 | -3700000000 | 350 | 5.9237e+17 | 107.6663 | 4.828937e-07 |  | 2.234178e-06
1356 | 1036 | 320 | -3700000000 | 350 | 7.1287e+17 | 108.1081 | 4.596358e-07 |  | 2.126572e-06
1356 | 1035 | 321 | -3700000000 | 350 | 8.5643e+17 | 108.5507 | 4.376855e-07 |  | 2.025016e-06
1356 | 1034 | 322 | -3700000000 | 350 | 1.0272e+18 | 108.9942 | 4.169601e-07 |  | 1.929127e-06
1356 | 1033 | 323 | -3700000000 | 350 | 1.23e+18 | 109.4385 | 3.973822e-07 |  | 1.838547e-06
1356 | 1032 | 324 | -3700000000 | 350 | 1.4704e+18 | 109.8837 | 3.788802e-07 |  | 1.752944e-06
1356 | 1031 | 325 | -3700000000 | 350 | 1.755e+18 | 110.3298 | 3.613871e-07 |  | 1.67201e-06
1356 | 1030 | 326 | -3700000000 | 350 | 2.0913e+18 | 110.7767 | 3.448408e-07 |  | 1.595456e-06
1356 | 1029 | 327 | -3700000000 | 350 | 2.4882e+18 | 111.2245 | 3.291833e-07 |  | 1.523015e-06
1356 | 1028 | 328 | -3700000000 | 350 | 2.9558e+18 | 111.6732 | 3.143606e-07 |  | 1.454435e-06
1356 | 1027 | 329 | -3700000000 | 350 | 3.506e+18 | 112.1227 | 3.003222e-07 |  | 1.389485e-06
1356 | 1026 | 330 | -3700000000 | 350 | 4.1522e+18 | 112.5731 | 2.870211e-07 |  | 1.327945e-06
1356 | 1025 | 331 | -3700000000 | 350 | 4.9102e+18 | 113.0244 | 2.744135e-07 |  | 1.269614e-06
1356 | 1024 | 332 | -3700000000 | 350 | 5.798e+18 | 113.4765625 | 2.624583e-07 |  | 1.214301e-06
1356 | 1023 | 333 | -3700000000 | 350 | 6.8364e+18 | 113.9296 | 2.511171e-07 |  | 1.16183e-06
1356 | 1022 | 334 | -3700000000 | 350 | 8.049e+18 | 114.3836 | 2.403543e-07 |  | 1.112034e-06
1356 | 1021 | 335 | -3700000000 | 350 | 9.4632e+18 | 114.8384 | 2.301362e-07 |  | 1.064759e-06
1356 | 1020 | 336 | -3700000000 | 350 | 1.111e+19 | 115.2941 | 2.204316e-07 |  | 1.019859e-06
1356 | 1019 | 337 | -3700000000 | 350 | 1.3026e+19 | 115.7507 | 2.11211e-07 |  | 9.771987e-07
1356 | 1018 | 338 | -3700000000 | 350 | 1.525e+19 | 116.2083 | 2.024471e-07 |  | 9.366512e-07
1356 | 1017 | 339 | -3700000000 | 350 | 1.7831e+19 | 116.6667 | 1.941141e-07 |  | 8.980973e-07
1356 | 1016 | 340 | -3700000000 | 350 | 2.082e+19 | 117.126 | 1.861878e-07 |  | 8.614253e-07
1356 | 1015 | 341 | -3700000000 | 350 | 2.4277e+19 | 117.5862 | 1.786457e-07 |  | 8.265305e-07
1356 | 1014 | 342 | -3700000000 | 350 | 2.8272e+19 | 118.0473 | 1.714665e-07 |  | 7.933148e-07
1356 | 1013 | 343 | -3700000000 | 350 | 3.2881e+19 | 118.5094 | 1.646303e-07 |  | 7.61686e-07
1356 | 1012 | 344 | -3700000000 | 350 | 3.8192e+19 | 118.9723 | 1.581183e-07 |  | 7.315576e-07
1356 | 1011 | 345 | -3700000000 | 350 | 4.4305e+19 | 119.4362 | 1.519131e-07 |  | 7.028482e-07
1356 | 1010 | 346 | -3700000000 | 350 | 5.1331e+19 | 119.901 | 1.459981e-07 |  | 6.754817e-07
1356 | 1009 | 347 | -3700000000 | 350 | 5.9398e+19 | 120.3667 | 1.403579e-07 |  | 6.493861e-07
1356 | 1008 | 348 | -3700000000 | 350 | 6.8649e+19 | 120.8333 | 1.349777e-07 |  | 6.24494e-07
1356 | 1007 | 349 | -3700000000 | 350 | 7.9243e+19 | 121.3009 | 1.298439e-07 |  | 6.007419e-07
1356 | 1006 | 350 | -3700000000 | 350 | 9.1363e+19 | 121.7694 | 1.249437e-07 |  | 5.780701e-07
1356 | 1005 | 351 | -3700000000 | 350 | 1.0521e+20 | 122.2388 | 1.202647e-07 |  | 5.564222e-07
1356 | 1004 | 352 | -3700000000 | 350 | 1.2102e+20 | 122.7092 | 1.157956e-07 |  | 5.357453e-07
1356 | 1003 | 353 | -3700000000 | 350 | 1.3903e+20 | 123.1805 | 1.115256e-07 |  | 5.159894e-07
1356 | 1002 | 354 | -3700000000 | 350 | 1.5955e+20 | 123.6527 | 1.074445e-07 |  | 4.971076e-07
1356 | 1001 | 355 | -3700000000 | 350 | 1.8288e+20 | 124.1259 | 1.035427e-07 |  | 4.790554e-07
1356 | 1000 | 356 | -3700000000 | 350 | 2.094e+20 | 124.6 | 9.981118e-08 |  | 4.61791e-07
1356 | 999 | 357 | -3700000000 | 350 | 2.3949e+20 | 125.0751 | 9.62414e-08 |  | 4.452749e-07
1356 | 998 | 358 | -3700000000 | 350 | 2.736e+20 | 125.5511 | 9.282531e-08 |  | 4.294698e-07
1356 | 997 | 359 | -3700000000 | 350 | 3.1223e+20 | 126.0281 | 8.955529e-08 |  | 4.143406e-07
1356 | 996 | 360 | -3700000000 | 350 | 3.5593e+20 | 126.506 | 8.642417e-08 |  | 3.99854e-07
1356 | 995 | 361 | -3700000000 | 350 | 4.0532e+20 | 126.9849 | 8.342515e-08 |  | 3.859786e-07
1356 | 994 | 362 | -3700000000 | 350 | 4.6107e+20 | 127.4648 | 8.055182e-08 |  | 3.726847e-07
1356 | 993 | 363 | -3700000000 | 350 | 5.2395e+20 | 127.9456 | 7.77981e-08 |  | 3.599443e-07
1356 | 992 | 364 | -3700000000 | 350 | 5.9479e+20 | 128.4274 | 7.515827e-08 |  | 3.477307e-07
1356 | 991 | 365 | -3700000000 | 350 | 6.7451e+20 | 128.9102 | 7.262689e-08 |  | 3.360189e-07
1356 | 990 | 366 | -3700000000 | 350 | 7.6415e+20 | 129.3939 | 7.019882e-08 |  | 3.247851e-07
1356 | 989 | 367 | -3700000000 | 350 | 8.6484e+20 | 129.8787 | 6.786919e-08 |  | 3.140067e-07
1356 | 988 | 368 | -3700000000 | 350 | 9.7783e+20 | 130.3644 | 6.56334e-08 |  | 3.036625e-07
1356 | 987 | 369 | -3700000000 | 350 | 1.1045e+21 | 130.8511 | 6.348708e-08 |  | 2.937323e-07
1356 | 986 | 370 | -3700000000 | 350 | 1.2464e+21 | 131.3387 | 6.142609e-08 |  | 2.841968e-07
1356 | 985 | 371 | -3700000000 | 350 | 1.4051e+21 | 131.8274 | 5.944652e-08 |  | 2.75038e-07
1356 | 984 | 372 | -3700000000 | 350 | 1.5826e+21 | 132.3171 | 5.754463e-08 |  | 2.662386e-07
1356 | 983 | 373 | -3700000000 | 350 | 1.7808e+21 | 132.8077 | 5.57169e-08 |  | 2.577824e-07
1356 | 982 | 374 | -3700000000 | 350 | 2.002e+21 | 133.2994 | 5.395999e-08 |  | 2.496538e-07
1356 | 981 | 375 | -3700000000 | 350 | 2.2486e+21 | 133.792 | 5.227071e-08 |  | 2.418381e-07
1356 | 980 | 376 | -3700000000 | 350 | 2.5233e+21 | 134.2857 | 5.064605e-08 |  | 2.343213e-07
1356 | 979 | 377 | -3700000000 | 350 | 2.829e+21 | 134.7804 | 4.908314e-08 |  | 2.270903e-07
1356 | 978 | 378 | -3700000000 | 350 | 3.1689e+21 | 135.2761 | 4.757925e-08 |  | 2.201324e-07
1356 | 977 | 379 | -3700000000 | 350 | 3.5465e+21 | 135.7728 | 4.613181e-08 |  | 2.134356e-07
1356 | 976 | 380 | -3700000000 | 350 | 3.9657e+21 | 136.2705 | 4.473835e-08 |  | 2.069885e-07
1356 | 975 | 381 | -3700000000 | 350 | 4.4305e+21 | 136.7692 | 4.339653e-08 |  | 2.007804e-07
1356 | 974 | 382 | -3700000000 | 350 | 4.9457e+21 | 137.269 | 4.210413e-08 |  | 1.948009e-07
1356 | 973 | 383 | -3700000000 | 350 | 5.516e+21 | 137.7698 | 4.085902e-08 |  | 1.890402e-07
1356 | 972 | 384 | -3700000000 | 350 | 6.147e+21 | 138.2716 | 3.965921e-08 |  | 1.834891e-07
1356 | 971 | 385 | -3700000000 | 350 | 6.8445e+21 | 138.7745 | 3.850277e-08 |  | 1.781387e-07
1356 | 970 | 386 | -3700000000 | 350 | 7.6149e+21 | 139.2784 | 3.738787e-08 |  | 1.729805e-07
1356 | 969 | 387 | -3700000000 | 350 | 8.4652e+21 | 139.7833 | 3.631278e-08 |  | 1.680064e-07
1356 | 968 | 388 | -3700000000 | 350 | 9.4028e+21 | 140.2893 | 3.527584e-08 |  | 1.632088e-07
1356 | 967 | 389 | -3700000000 | 350 | 1.0436e+22 | 140.7963 | 3.427548e-08 |  | 1.585805e-07
1356 | 966 | 390 | -3700000000 | 350 | 1.1574e+22 | 141.3043 | 3.331018e-08 |  | 1.541144e-07
1356 | 965 | 391 | -3700000000 | 350 | 1.2825e+22 | 141.8135 | 3.237851e-08 |  | 1.498039e-07
1356 | 964 | 392 | -3700000000 | 350 | 1.4201e+22 | 142.3237 | 3.14791e-08 |  | 1.456427e-07
1356 | 963 | 393 | -3700000000 | 350 | 1.5713e+22 | 142.8349 | 3.061066e-08 |  | 1.416247e-07
1356 | 962 | 394 | -3700000000 | 350 | 1.7372e+22 | 143.3472 | 2.977193e-08 |  | 1.377442e-07
1356 | 961 | 395 | -3700000000 | 350 | 1.9192e+22 | 143.8606 | 2.896172e-08 |  | 1.339956e-07
1356 | 960 | 396 | -3700000000 | 350 | 2.1187e+22 | 144.375 | 2.817891e-08 |  | 1.303738e-07
1356 | 959 | 397 | -3700000000 | 350 | 2.3372e+22 | 144.8905 | 2.74224e-08 |  | 1.268737e-07
1356 | 958 | 398 | -3700000000 | 350 | 2.5764e+22 | 145.4071 | 2.669116e-08 |  | 1.234906e-07
1356 | 957 | 399 | -3700000000 | 350 | 2.838e+22 | 145.9248 | 2.598421e-08 |  | 1.202197e-07
1356 | 956 | 400 | -3700000000 | 350 | 3.124e+22 | 146.4435 | 2.530059e-08 |  | 1.170569e-07
1356 | 955 | 401 | -3700000000 | 350 | 3.4363e+22 | 146.9634 | 2.463942e-08 |  | 1.139979e-07
1356 | 954 | 402 | -3700000000 | 350 | 3.7772e+22 | 147.4843 | 2.399981e-08 |  | 1.110386e-07
1356 | 953 | 403 | -3700000000 | 350 | 4.1491e+22 | 148.0063 | 2.338094e-08 |  | 1.081754e-07
1356 | 952 | 404 | -3700000000 | 350 | 4.5544e+22 | 148.5294 | 2.278204e-08 |  | 1.054044e-07
1356 | 951 | 405 | -3700000000 | 350 | 4.996e+22 | 149.0536 | 2.220233e-08 |  | 1.027223e-07
1356 | 950 | 406 | -3700000000 | 350 | 5.4766e+22 | 149.5789 | 2.16411e-08 |  | 1.001257e-07
1356 | 949 | 407 | -3700000000 | 350 | 5.9995e+22 | 150.1054 | 2.109766e-08 |  | 9.761141e-08
1356 | 948 | 408 | -3700000000 | 350 | 6.568e+22 | 150.6329 | 2.057134e-08 |  | 9.51763e-08
1356 | 947 | 409 | -3700000000 | 350 | 7.1856e+22 | 151.1616 | 2.00615e-08 |  | 9.281748e-08
1356 | 946 | 410 | -3700000000 | 350 | 7.8562e+22 | 151.6913 | 1.956755e-08 |  | 9.053213e-08
1356 | 945 | 411 | -3700000000 | 350 | 8.5839e+22 | 152.2222 | 1.908889e-08 |  | 8.831755e-08
1356 | 944 | 412 | -3700000000 | 350 | 9.373e+22 | 152.7542 | 1.862497e-08 |  | 8.617117e-08
1356 | 943 | 413 | -3700000000 | 350 | 1.0228e+23 | 153.2874 | 1.817526e-08 |  | 8.40905e-08
1356 | 942 | 414 | -3700000000 | 350 | 1.1154e+23 | 153.8217 | 1.773924e-08 |  | 8.207318e-08
1356 | 941 | 415 | -3700000000 | 350 | 1.2157e+23 | 154.3571 | 1.731642e-08 |  | 8.011694e-08
1356 | 940 | 416 | -3700000000 | 350 | 1.3242e+23 | 154.8936 | 1.690632e-08 |  | 7.821958e-08
1356 | 939 | 417 | -3700000000 | 350 | 1.4414e+23 | 155.4313 | 1.650851e-08 |  | 7.637902e-08
1356 | 938 | 418 | -3700000000 | 350 | 1.5681e+23 | 155.9701 | 1.612253e-08 |  | 7.459325e-08
1356 | 937 | 419 | -3700000000 | 350 | 1.705e+23 | 156.5101 | 1.574798e-08 |  | 7.286035e-08
1356 | 936 | 420 | -3700000000 | 350 | 1.8526e+23 | 157.0513 | 1.538446e-08 |  | 7.117846e-08
1356 | 935 | 421 | -3700000000 | 350 | 2.0119e+23 | 157.5936 | 1.503158e-08 |  | 6.95458e-08
1356 | 934 | 422 | -3700000000 | 350 | 2.1836e+23 | 158.137 | 1.468897e-08 |  | 6.796068e-08
1356 | 933 | 423 | -3700000000 | 350 | 2.3686e+23 | 158.6817 | 1.435628e-08 |  | 6.642145e-08
1356 | 932 | 424 | -3700000000 | 350 | 2.5678e+23 | 159.2275 | 1.403318e-08 |  | 6.492654e-08
1356 | 931 | 425 | -3700000000 | 350 | 2.7822e+23 | 159.7744 | 1.371932e-08 |  | 6.347444e-08
1356 | 930 | 426 | -3700000000 | 350 | 3.0128e+23 | 160.3226 | 1.34144e-08 |  | 6.20637e-08
1356 | 929 | 427 | -3700000000 | 350 | 3.2607e+23 | 160.8719 | 1.311812e-08 |  | 6.069292e-08
1356 | 928 | 428 | -3700000000 | 350 | 3.5271e+23 | 161.4224 | 1.283019e-08 |  | 5.936075e-08
1356 | 927 | 429 | -3700000000 | 350 | 3.8131e+23 | 161.9741 | 1.255033e-08 |  | 5.806592e-08
1356 | 926 | 430 | -3700000000 | 350 | 4.1202e+23 | 162.527 | 1.227826e-08 |  | 5.680717e-08
1356 | 925 | 431 | -3700000000 | 350 | 4.4496e+23 | 163.0811 | 1.201374e-08 |  | 5.558331e-08
1356 | 924 | 432 | -3700000000 | 350 | 4.8027e+23 | 163.6364 | 1.175651e-08 |  | 5.439319e-08
1356 | 923 | 433 | -3700000000 | 350 | 5.1812e+23 | 164.1928 | 1.150633e-08 |  | 5.323572e-08
1356 | 922 | 434 | -3700000000 | 350 | 5.5866e+23 | 164.7505 | 1.126298e-08 |  | 5.210981e-08
1356 | 921 | 435 | -3700000000 | 350 | 6.0206e+23 | 165.3094 | 1.102623e-08 |  | 5.101445e-08
1356 | 920 | 436 | -3700000000 | 350 | 6.485e+23 | 165.8696 | 1.079587e-08 |  | 4.994866e-08
1356 | 919 | 437 | -3700000000 | 350 | 6.9817e+23 | 166.4309 | 1.057169e-08 |  | 4.891148e-08
1356 | 918 | 438 | -3700000000 | 350 | 7.5126e+23 | 166.9935 | 1.03535e-08 |  | 4.790199e-08
1356 | 917 | 439 | -3700000000 | 350 | 8.08e+23 | 167.5573 | 1.014111e-08 |  | 4.691933e-08
1356 | 916 | 440 | -3700000000 | 350 | 8.6858e+23 | 168.1223 | 9.934329e-09 |  | 4.596263e-08
1356 | 915 | 441 | -3700000000 | 350 | 9.3325e+23 | 168.6885 | 9.732985e-09 |  | 4.503108e-08
1356 | 914 | 442 | -3700000000 | 350 | 1.0023e+24 | 169.256 | 9.536906e-09 |  | 4.412389e-08
1356 | 913 | 443 | -3700000000 | 350 | 1.0758e+24 | 169.8248 | 9.345928e-09 |  | 4.32403e-08
1356 | 912 | 444 | -3700000000 | 350 | 1.1543e+24 | 170.3947 | 9.159892e-09 |  | 4.237958e-08
1356 | 911 | 445 | -3700000000 | 350 | 1.2379e+24 | 170.966 | 8.978646e-09 |  | 4.154102e-08
1356 | 910 | 446 | -3700000000 | 350 | 1.3269e+24 | 171.5385 | 8.802043e-09 |  | 4.072394e-08
1356 | 909 | 447 | -3700000000 | 350 | 1.4216e+24 | 172.1122 | 8.62994e-09 |  | 3.992768e-08
1356 | 908 | 448 | -3700000000 | 350 | 1.5224e+24 | 172.6872 | 8.462201e-09 |  | 3.915161e-08
1356 | 907 | 449 | -3700000000 | 350 | 1.6296e+24 | 173.2635 | 8.298693e-09 |  | 3.839511e-08
1356 | 906 | 450 | -3700000000 | 350 | 1.7436e+24 | 173.8411 | 8.139287e-09 |  | 3.76576e-08
1356 | 905 | 451 | -3700000000 | 350 | 1.8647e+24 | 174.4199 | 7.983862e-09 |  | 3.69385e-08
1356 | 904 | 452 | -3700000000 | 350 | 1.9933e+24 | 175 | 7.832298e-09 |  | 3.623727e-08
1356 | 903 | 453 | -3700000000 | 350 | 2.1298e+24 | 175.5814 | 7.68448e-09 |  | 3.555337e-08
1356 | 902 | 454 | -3700000000 | 350 | 2.2748e+24 | 176.1641 | 7.540297e-09 |  | 3.488628e-08
1356 | 901 | 455 | -3700000000 | 350 | 2.4285e+24 | 176.7481 | 7.399642e-09 |  | 3.423552e-08
1356 | 900 | 456 | -3700000000 | 350 | 2.5915e+24 | 177.3333 | 7.262411e-09 |  | 3.360061e-08
1356 | 899 | 457 | -3700000000 | 350 | 2.7642e+24 | 177.9199 | 7.128505e-09 |  | 3.298107e-08
1356 | 898 | 458 | -3700000000 | 350 | 2.9472e+24 | 178.5078 | 6.997826e-09 |  | 3.237646e-08
1356 | 897 | 459 | -3700000000 | 350 | 3.1411e+24 | 179.097 | 6.870282e-09 |  | 3.178636e-08
1356 | 896 | 460 | -3700000000 | 350 | 3.3462e+24 | 179.6875 | 6.745782e-09 |  | 3.121034e-08
1356 | 895 | 461 | -3700000000 | 350 | 3.5634e+24 | 180.2793 | 6.624238e-09 |  | 3.0648e-08
1356 | 894 | 462 | -3700000000 | 350 | 3.793e+24 | 180.8725 | 6.505566e-09 |  | 3.009895e-08
1356 | 893 | 463 | -3700000000 | 350 | 4.0358e+24 | 181.467 | 6.389686e-09 |  | 2.956281e-08
1356 | 892 | 464 | -3700000000 | 350 | 4.2924e+24 | 182.0628 | 6.276517e-09 |  | 2.903922e-08
1356 | 891 | 465 | -3700000000 | 350 | 4.5635e+24 | 182.6599 | 6.165983e-09 |  | 2.852782e-08
1356 | 890 | 466 | -3700000000 | 350 | 4.8499e+24 | 183.2584 | 6.05801e-09 |  | 2.802827e-08
1356 | 889 | 467 | -3700000000 | 350 | 5.1521e+24 | 183.8583 | 5.952528e-09 |  | 2.754024e-08
1356 | 888 | 468 | -3700000000 | 350 | 5.4711e+24 | 184.4595 | 5.849466e-09 |  | 2.706341e-08
1356 | 887 | 469 | -3700000000 | 350 | 5.8075e+24 | 185.062 | 5.748758e-09 |  | 2.659747e-08
1356 | 886 | 470 | -3700000000 | 350 | 6.1623e+24 | 185.6659 | 5.650339e-09 |  | 2.614212e-08
1356 | 885 | 471 | -3700000000 | 350 | 6.5363e+24 | 186.2712 | 5.554146e-09 |  | 2.569707e-08
1356 | 884 | 472 | -3700000000 | 350 | 6.9304e+24 | 186.8778 | 5.460119e-09 |  | 2.526204e-08
1356 | 883 | 473 | -3700000000 | 350 | 7.3455e+24 | 187.4858 | 5.368198e-09 |  | 2.483675e-08
1356 | 882 | 474 | -3700000000 | 350 | 7.7826e+24 | 188.0952 | 5.278327e-09 |  | 2.442095e-08
1356 | 881 | 475 | -3700000000 | 350 | 8.2426e+24 | 188.706 | 5.19045e-09 |  | 2.401438e-08
1356 | 880 | 476 | -3700000000 | 350 | 8.7266e+24 | 189.3182 | 5.104514e-09 |  | 2.361678e-08
1356 | 879 | 477 | -3700000000 | 350 | 9.2357e+24 | 189.9317 | 5.020467e-09 |  | 2.322792e-08
1356 | 878 | 478 | -3700000000 | 350 | 9.771e+24 | 190.5467 | 4.938259e-09 |  | 2.284758e-08
1356 | 877 | 479 | -3700000000 | 350 | 1.0334e+25 | 191.1631 | 4.857841e-09 |  | 2.247551e-08
1356 | 876 | 480 | -3700000000 | 350 | 1.0925e+25 | 191.7808 | 4.779166e-09 |  | 2.211151e-08
1356 | 875 | 481 | -3700000000 | 350 | 1.1546e+25 | 192.4 | 4.702188e-09 |  | 2.175536e-08
1356 | 874 | 482 | -3700000000 | 350 | 1.2198e+25 | 193.0206 | 4.626864e-09 |  | 2.140686e-08
1356 | 873 | 483 | -3700000000 | 350 | 1.2882e+25 | 193.6426 | 4.553149e-09 |  | 2.106581e-08
1356 | 872 | 484 | -3700000000 | 350 | 1.36e+25 | 194.2661 | 4.481002e-09 |  | 2.073201e-08
1356 | 871 | 485 | -3700000000 | 350 | 1.4354e+25 | 194.8909 | 4.410383e-09 |  | 2.040528e-08
1356 | 870 | 486 | -3700000000 | 350 | 1.5143e+25 | 195.5172 | 4.341252e-09 |  | 2.008544e-08
1356 | 869 | 487 | -3700000000 | 350 | 1.5971e+25 | 196.145 | 4.273572e-09 |  | 1.977231e-08
1356 | 868 | 488 | -3700000000 | 350 | 1.6839e+25 | 196.7742 | 4.207306e-09 |  | 1.946571e-08
1356 | 867 | 489 | -3700000000 | 350 | 1.7748e+25 | 197.4048 | 4.142417e-09 |  | 1.91655e-08
1356 | 866 | 490 | -3700000000 | 350 | 1.87e+25 | 198.037 | 4.078871e-09 |  | 1.887149e-08
1356 | 865 | 491 | -3700000000 | 350 | 1.9697e+25 | 198.6705 | 4.016634e-09 |  | 1.858354e-08
1356 | 864 | 492 | -3700000000 | 350 | 2.074e+25 | 199.3056 | 3.955673e-09 |  | 1.83015e-08
1356 | 863 | 493 | -3700000000 | 350 | 2.1831e+25 | 199.9421 | 3.895957e-09 |  | 1.802521e-08
1356 | 862 | 494 | -3700000000 | 350 | 2.2972e+25 | 200.58 | 3.837454e-09 |  | 1.775454e-08
1356 | 861 | 495 | -3700000000 | 350 | 2.4166e+25 | 201.2195 | 3.780135e-09 |  | 1.748935e-08
1356 | 860 | 496 | -3700000000 | 350 | 2.5413e+25 | 201.8605 | 3.72397e-09 |  | 1.722949e-08
1356 | 859 | 497 | -3700000000 | 350 | 2.6717e+25 | 202.5029 | 3.668931e-09 |  | 1.697485e-08
1356 | 858 | 498 | -3700000000 | 350 | 2.8079e+25 | 203.1469 | 3.614991e-09 |  | 1.672529e-08
1356 | 857 | 499 | -3700000000 | 350 | 2.9501e+25 | 203.7923 | 3.562123e-09 |  | 1.648068e-08
1356 | 856 | 500 | -3700000000 | 350 | 3.0986e+25 | 204.4393 | 3.510301e-09 |  | 1.624092e-08
1356 | 855 | 501 | -3700000000 | 350 | 3.2536e+25 | 205.0877 | 3.4595e-09 |  | 1.600588e-08
1356 | 854 | 502 | -3700000000 | 350 | 3.4154e+25 | 205.7377 | 3.409694e-09 |  | 1.577545e-08
1356 | 853 | 503 | -3700000000 | 350 | 3.5841e+25 | 206.3892 | 3.360861e-09 |  | 1.554952e-08
1356 | 852 | 504 | -3700000000 | 350 | 3.76e+25 | 207.0423 | 3.312978e-09 |  | 1.532797e-08
1356 | 851 | 505 | -3700000000 | 350 | 3.9434e+25 | 207.6968 | 3.26602e-09 |  | 1.511072e-08
1356 | 850 | 506 | -3700000000 | 350 | 4.1346e+25 | 208.3529 | 3.219968e-09 |  | 1.489765e-08
1356 | 849 | 507 | -3700000000 | 350 | 4.3338e+25 | 209.0106 | 3.174799e-09 |  | 1.468867e-08
1356 | 848 | 508 | -3700000000 | 350 | 4.5413e+25 | 209.6698 | 3.130493e-09 |  | 1.448368e-08
1356 | 847 | 509 | -3700000000 | 350 | 4.7574e+25 | 210.3306 | 3.087029e-09 |  | 1.428259e-08
1356 | 846 | 510 | -3700000000 | 350 | 4.9824e+25 | 210.9929 | 3.044388e-09 |  | 1.408531e-08
1356 | 845 | 511 | -3700000000 | 350 | 5.2165e+25 | 211.6568 | 3.002551e-09 |  | 1.389174e-08
1356 | 844 | 512 | -3700000000 | 350 | 5.4602e+25 | 212.3223 | 2.9615e-09 |  | 1.370181e-08
1356 | 843 | 513 | -3700000000 | 350 | 5.7136e+25 | 212.9893 | 2.921216e-09 |  | 1.351543e-08
1356 | 842 | 514 | -3700000000 | 350 | 5.9772e+25 | 213.658 | 2.881681e-09 |  | 1.333252e-08
1356 | 841 | 515 | -3700000000 | 350 | 6.2513e+25 | 214.3282 | 2.84288e-09 |  | 1.3153e-08
1356 | 840 | 516 | -3700000000 | 350 | 6.5361e+25 | 215 | 2.804794e-09 |  | 1.297679e-08
1356 | 839 | 517 | -3700000000 | 350 | 6.8322e+25 | 215.6734 | 2.767408e-09 |  | 1.280382e-08
1356 | 838 | 518 | -3700000000 | 350 | 7.1397e+25 | 216.3484 | 2.730706e-09 |  | 1.263401e-08
1356 | 837 | 519 | -3700000000 | 350 | 7.4591e+25 | 217.0251 | 2.694673e-09 |  | 1.24673e-08
1356 | 836 | 520 | -3700000000 | 350 | 7.7908e+25 | 217.7033 | 2.659293e-09 |  | 1.230361e-08
1356 | 835 | 521 | -3700000000 | 350 | 8.1351e+25 | 218.3832 | 2.624553e-09 |  | 1.214288e-08
1356 | 834 | 522 | -3700000000 | 350 | 8.4924e+25 | 219.0647 | 2.590438e-09 |  | 1.198504e-08
1356 | 833 | 523 | -3700000000 | 350 | 8.8632e+25 | 219.7479 | 2.556934e-09 |  | 1.183003e-08
1356 | 832 | 524 | -3700000000 | 350 | 9.2478e+25 | 220.4327 | 2.524028e-09 |  | 1.167778e-08
1356 | 831 | 525 | -3700000000 | 350 | 9.6466e+25 | 221.1191 | 2.491706e-09 |  | 1.152824e-08
1356 | 830 | 526 | -3700000000 | 350 | 1.006e+26 | 221.8072 | 2.459956e-09 |  | 1.138135e-08
1356 | 829 | 527 | -3700000000 | 350 | 1.0489e+26 | 222.497 | 2.428766e-09 |  | 1.123704e-08
1356 | 828 | 528 | -3700000000 | 350 | 1.0933e+26 | 223.1884 | 2.398123e-09 |  | 1.109527e-08
1356 | 827 | 529 | -3700000000 | 350 | 1.1393e+26 | 223.8815 | 2.368015e-09 |  | 1.095597e-08
1356 | 826 | 530 | -3700000000 | 350 | 1.187e+26 | 224.5763 | 2.338432e-09 |  | 1.08191e-08
1356 | 825 | 531 | -3700000000 | 350 | 1.2364e+26 | 225.2727 | 2.309361e-09 |  | 1.068459e-08
1356 | 824 | 532 | -3700000000 | 350 | 1.2875e+26 | 225.9709 | 2.280792e-09 |  | 1.055242e-08
1356 | 823 | 533 | -3700000000 | 350 | 1.3404e+26 | 226.6707 | 2.252714e-09 |  | 1.042251e-08
1356 | 822 | 534 | -3700000000 | 350 | 1.3951e+26 | 227.3723 | 2.225116e-09 |  | 1.029483e-08
1356 | 821 | 535 | -3700000000 | 350 | 1.4518e+26 | 228.0755 | 2.19799e-09 |  | 1.016932e-08
1356 | 820 | 536 | -3700000000 | 350 | 1.5104e+26 | 228.7805 | 2.171323e-09 |  | 1.004595e-08
1356 | 819 | 537 | -3700000000 | 350 | 1.571e+26 | 229.4872 | 2.145108e-09 |  | 9.924657e-09
1356 | 818 | 538 | -3700000000 | 350 | 1.6336e+26 | 230.1956 | 2.119335e-09 |  | 9.805413e-09
1356 | 817 | 539 | -3700000000 | 350 | 1.6984e+26 | 230.9058 | 2.093994e-09 |  | 9.688169e-09
1356 | 816 | 540 | -3700000000 | 350 | 1.7653e+26 | 231.6176 | 2.069076e-09 |  | 9.572884e-09
1356 | 815 | 541 | -3700000000 | 350 | 1.8345e+26 | 232.3313 | 2.044574e-09 |  | 9.459518e-09
1356 | 814 | 542 | -3700000000 | 350 | 1.9059e+26 | 233.0467 | 2.020477e-09 |  | 9.348032e-09
1356 | 813 | 543 | -3700000000 | 350 | 1.9797e+26 | 233.7638 | 1.996778e-09 |  | 9.238386e-09
1356 | 812 | 544 | -3700000000 | 350 | 2.0558e+26 | 234.4828 | 1.973469e-09 |  | 9.130544e-09
1356 | 811 | 545 | -3700000000 | 350 | 2.1345e+26 | 235.2035 | 1.950542e-09 |  | 9.024468e-09
1356 | 810 | 546 | -3700000000 | 350 | 2.2156e+26 | 235.9259 | 1.927989e-09 |  | 8.920123e-09
1356 | 809 | 547 | -3700000000 | 350 | 2.2994e+26 | 236.6502 | 1.905802e-09 |  | 8.817473e-09
1356 | 808 | 548 | -3700000000 | 350 | 2.3858e+26 | 237.3762 | 1.883975e-09 |  | 8.716486e-09
1356 | 807 | 549 | -3700000000 | 350 | 2.4749e+26 | 238.1041 | 1.8625e-09 |  | 8.617127e-09
1356 | 806 | 550 | -3700000000 | 350 | 2.5668e+26 | 238.8337 | 1.841369e-09 |  | 8.519364e-09
1356 | 805 | 551 | -3700000000 | 350 | 2.6615e+26 | 239.5652 | 1.820577e-09 |  | 8.423165e-09
1356 | 804 | 552 | -3700000000 | 350 | 2.7592e+26 | 240.2985 | 1.800116e-09 |  | 8.328499e-09
1356 | 803 | 553 | -3700000000 | 350 | 2.8599e+26 | 241.0336 | 1.77998e-09 |  | 8.235336e-09
1356 | 802 | 554 | -3700000000 | 350 | 2.9636e+26 | 241.7706 | 1.760162e-09 |  | 8.143646e-09
1356 | 801 | 555 | -3700000000 | 350 | 3.0705e+26 | 242.5094 | 1.740656e-09 |  | 8.053401e-09
1356 | 800 | 556 | -3700000000 | 350 | 3.1805e+26 | 243.25 | 1.721457e-09 |  | 7.964572e-09
1356 | 799 | 557 | -3700000000 | 350 | 3.2939e+26 | 243.9925 | 1.702558e-09 |  | 7.877132e-09
1356 | 798 | 558 | -3700000000 | 350 | 3.4105e+26 | 244.7368 | 1.683953e-09 |  | 7.791053e-09
1356 | 797 | 559 | -3700000000 | 350 | 3.5307e+26 | 245.4831 | 1.665636e-09 |  | 7.706309e-09
1356 | 796 | 560 | -3700000000 | 350 | 3.6543e+26 | 246.2312 | 1.647603e-09 |  | 7.622876e-09
1356 | 795 | 561 | -3700000000 | 350 | 3.7815e+26 | 246.9811 | 1.629847e-09 |  | 7.540726e-09
1356 | 794 | 562 | -3700000000 | 350 | 3.9123e+26 | 247.733 | 1.612364e-09 |  | 7.459837e-09
1356 | 793 | 563 | -3700000000 | 350 | 4.0469e+26 | 248.4868 | 1.595148e-09 |  | 7.380184e-09
1356 | 792 | 564 | -3700000000 | 350 | 4.1854e+26 | 249.2424 | 1.578193e-09 |  | 7.301742e-09
1356 | 791 | 565 | -3700000000 | 350 | 4.3277e+26 | 250 | 1.561496e-09 |  | 7.224491e-09
1356 | 790 | 566 | -3700000000 | 350 | 4.474e+26 | 250.7595 | 1.545051e-09 |  | 7.148406e-09
1356 | 789 | 567 | -3700000000 | 350 | 4.6244e+26 | 251.5209 | 1.528854e-09 |  | 7.073467e-09
1356 | 788 | 568 | -3700000000 | 350 | 4.7789e+26 | 252.2843 | 1.5129e-09 |  | 6.999651e-09
1356 | 787 | 569 | -3700000000 | 350 | 4.9377e+26 | 253.0496 | 1.497184e-09 |  | 6.926938e-09
1356 | 786 | 570 | -3700000000 | 350 | 5.1008e+26 | 253.8168 | 1.481701e-09 |  | 6.855307e-09
1356 | 785 | 571 | -3700000000 | 350 | 5.2683e+26 | 254.586 | 1.466449e-09 |  | 6.784739e-09
1356 | 784 | 572 | -3700000000 | 350 | 5.4403e+26 | 255.3571 | 1.451421e-09 |  | 6.715213e-09
1356 | 783 | 573 | -3700000000 | 350 | 5.6169e+26 | 256.1303 | 1.436615e-09 |  | 6.64671e-09
1356 | 782 | 574 | -3700000000 | 350 | 5.7982e+26 | 256.9054 | 1.422026e-09 |  | 6.579211e-09
1356 | 781 | 575 | -3700000000 | 350 | 5.9842e+26 | 257.6825 | 1.40765e-09 |  | 6.512699e-09
1356 | 780 | 576 | -3700000000 | 350 | 6.1751e+26 | 258.4615 | 1.393484e-09 |  | 6.447155e-09
1356 | 779 | 577 | -3700000000 | 350 | 6.371e+26 | 259.2426 | 1.379522e-09 |  | 6.382562e-09
1356 | 778 | 578 | -3700000000 | 350 | 6.5719e+26 | 260.0257 | 1.365763e-09 |  | 6.318902e-09
1356 | 777 | 579 | -3700000000 | 350 | 6.7779e+26 | 260.8108 | 1.352202e-09 |  | 6.256159e-09
1356 | 776 | 580 | -3700000000 | 350 | 6.9892e+26 | 261.5979 | 1.338835e-09 |  | 6.194316e-09
1356 | 775 | 581 | -3700000000 | 350 | 7.2059e+26 | 262.3871 | 1.325659e-09 |  | 6.133357e-09
1356 | 774 | 582 | -3700000000 | 350 | 7.4279e+26 | 263.1783 | 1.312671e-09 |  | 6.073266e-09
1356 | 773 | 583 | -3700000000 | 350 | 7.6555e+26 | 263.9715 | 1.299868e-09 |  | 6.014028e-09
1356 | 772 | 584 | -3700000000 | 350 | 7.8887e+26 | 264.7668 | 1.287245e-09 |  | 5.955628e-09
1356 | 771 | 585 | -3700000000 | 350 | 8.1276e+26 | 265.5642 | 1.2748e-09 |  | 5.898051e-09
1356 | 770 | 586 | -3700000000 | 350 | 8.3724e+26 | 266.3636 | 1.26253e-09 |  | 5.841282e-09
1356 | 769 | 587 | -3700000000 | 350 | 8.623e+26 | 267.1651 | 1.250432e-09 |  | 5.785307e-09
1356 | 768 | 588 | -3700000000 | 350 | 8.8797e+26 | 267.96875 | 1.238502e-09 |  | 5.730112e-09
1356 | 767 | 589 | -3700000000 | 350 | 9.1426e+26 | 268.7744 | 1.226738e-09 |  | 5.675684e-09
1356 | 766 | 590 | -3700000000 | 350 | 9.4116e+26 | 269.5822 | 1.215137e-09 |  | 5.62201e-09
1356 | 765 | 591 | -3700000000 | 350 | 9.687e+26 | 270.3922 | 1.203696e-09 |  | 5.569076e-09
1356 | 764 | 592 | -3700000000 | 350 | 9.9689e+26 | 271.2042 | 1.192412e-09 |  | 5.516869e-09
1356 | 763 | 593 | -3700000000 | 350 | 1.0257e+27 | 272.0183 | 1.181283e-09 |  | 5.465378e-09
1356 | 762 | 594 | -3700000000 | 350 | 1.0552e+27 | 272.8346 | 1.170305e-09 |  | 5.414589e-09
1356 | 761 | 595 | -3700000000 | 350 | 1.0854e+27 | 273.6531 | 1.159477e-09 |  | 5.364491e-09
1356 | 760 | 596 | -3700000000 | 350 | 1.1163e+27 | 274.4737 | 1.148796e-09 |  | 5.315072e-09
1356 | 759 | 597 | -3700000000 | 350 | 1.1478e+27 | 275.2964 | 1.138259e-09 |  | 5.26632e-09
1356 | 758 | 598 | -3700000000 | 350 | 1.1801e+27 | 276.1214 | 1.127863e-09 |  | 5.218225e-09
1356 | 757 | 599 | -3700000000 | 350 | 1.2131e+27 | 276.9485 | 1.117608e-09 |  | 5.170775e-09
1356 | 756 | 600 | -3700000000 | 350 | 1.2468e+27 | 277.7778 | 1.107489e-09 |  | 5.123958e-09
1356 | 755 | 601 | -3700000000 | 350 | 1.2812e+27 | 278.6093 | 1.097505e-09 |  | 5.077766e-09
1356 | 754 | 602 | -3700000000 | 350 | 1.3164e+27 | 279.443 | 1.087653e-09 |  | 5.032187e-09
1356 | 753 | 603 | -3700000000 | 350 | 1.3524e+27 | 280.2789 | 1.077932e-09 |  | 4.987211e-09
1356 | 752 | 604 | -3700000000 | 350 | 1.3891e+27 | 281.117 | 1.068339e-09 |  | 4.942827e-09
1356 | 751 | 605 | -3700000000 | 350 | 1.4266e+27 | 281.9574 | 1.058872e-09 |  | 4.899027e-09
1356 | 750 | 606 | -3700000000 | 350 | 1.465e+27 | 282.8 | 1.049529e-09 |  | 4.855801e-09
1356 | 749 | 607 | -3700000000 | 350 | 1.5041e+27 | 283.6449 | 1.040308e-09 |  | 4.813138e-09
1356 | 748 | 608 | -3700000000 | 350 | 1.544e+27 | 284.492 | 1.031207e-09 |  | 4.771031e-09
1356 | 747 | 609 | -3700000000 | 350 | 1.5848e+27 | 285.3414 | 1.022224e-09 |  | 4.729469e-09
1356 | 746 | 610 | -3700000000 | 350 | 1.6263e+27 | 286.193 | 1.013357e-09 |  | 4.688444e-09
1356 | 745 | 611 | -3700000000 | 350 | 1.6688e+27 | 287.047 | 1.004604e-09 |  | 4.647948e-09
1356 | 744 | 612 | -3700000000 | 350 | 1.7121e+27 | 287.9032 | 9.959636e-10 |  | 4.607971e-09
1356 | 743 | 613 | -3700000000 | 350 | 1.7563e+27 | 288.7618 | 9.874336e-10 |  | 4.568506e-09
1356 | 742 | 614 | -3700000000 | 350 | 1.8013e+27 | 289.6226 | 9.790122e-10 |  | 4.529543e-09
1356 | 741 | 615 | -3700000000 | 350 | 1.8473e+27 | 290.4858 | 9.706979e-10 |  | 4.491076e-09
1356 | 740 | 616 | -3700000000 | 350 | 1.8941e+27 | 291.3514 | 9.624889e-10 |  | 4.453095e-09
1356 | 739 | 617 | -3700000000 | 350 | 1.9419e+27 | 292.2192 | 9.543834e-10 |  | 4.415594e-09
1356 | 738 | 618 | -3700000000 | 350 | 1.9906e+27 | 293.0894 | 9.4638e-10 |  | 4.378565e-09
1356 | 737 | 619 | -3700000000 | 350 | 2.0402e+27 | 293.962 | 9.384769e-10 |  | 4.342e-09
1356 | 736 | 620 | -3700000000 | 350 | 2.0908e+27 | 294.837 | 9.306725e-10 |  | 4.305892e-09
1356 | 735 | 621 | -3700000000 | 350 | 2.1423e+27 | 295.7143 | 9.229654e-10 |  | 4.270234e-09
1356 | 734 | 622 | -3700000000 | 350 | 2.1948e+27 | 296.594 | 9.153539e-10 |  | 4.235019e-09
1356 | 733 | 623 | -3700000000 | 350 | 2.2483e+27 | 297.4761 | 9.078367e-10 |  | 4.200239e-09
1356 | 732 | 624 | -3700000000 | 350 | 2.3028e+27 | 298.3607 | 9.004122e-10 |  | 4.165888e-09
1356 | 731 | 625 | -3700000000 | 350 | 2.3582e+27 | 299.2476 | 8.930789e-10 |  | 4.13196e-09
1356 | 730 | 626 | -3700000000 | 350 | 2.4147e+27 | 300.137 | 8.858356e-10 |  | 4.098448e-09
1356 | 729 | 627 | -3700000000 | 350 | 2.4722e+27 | 301.0288 | 8.786807e-10 |  | 4.065345e-09
1356 | 728 | 628 | -3700000000 | 350 | 2.5308e+27 | 301.9231 | 8.716129e-10 |  | 4.032645e-09
1356 | 727 | 629 | -3700000000 | 350 | 2.5904e+27 | 302.8198 | 8.64631e-10 |  | 4.000342e-09
1356 | 726 | 630 | -3700000000 | 350 | 2.651e+27 | 303.719 | 8.577335e-10 |  | 3.968429e-09
1356 | 725 | 631 | -3700000000 | 350 | 2.7127e+27 | 304.6207 | 8.509192e-10 |  | 3.936902e-09
1356 | 724 | 632 | -3700000000 | 350 | 2.7755e+27 | 305.5249 | 8.441869e-10 |  | 3.905754e-09
1356 | 723 | 633 | -3700000000 | 350 | 2.8394e+27 | 306.4315 | 8.375352e-10 |  | 3.874979e-09
1356 | 722 | 634 | -3700000000 | 350 | 2.9044e+27 | 307.3407 | 8.30963e-10 |  | 3.844572e-09
1356 | 721 | 635 | -3700000000 | 350 | 2.9705e+27 | 308.2524 | 8.24469e-10 |  | 3.814526e-09
1356 | 720 | 636 | -3700000000 | 350 | 3.0377e+27 | 309.1667 | 8.180522e-10 |  | 3.784838e-09
1356 | 719 | 637 | -3700000000 | 350 | 3.106e+27 | 310.0834 | 8.117113e-10 |  | 3.755501e-09
1356 | 718 | 638 | -3700000000 | 350 | 3.1754e+27 | 311.0028 | 8.054452e-10 |  | 3.72651e-09
1356 | 717 | 639 | -3700000000 | 350 | 3.246e+27 | 311.9247 | 7.992528e-10 |  | 3.69786e-09
1356 | 716 | 640 | -3700000000 | 350 | 3.3178e+27 | 312.8492 | 7.93133e-10 |  | 3.669546e-09
1356 | 715 | 641 | -3700000000 | 350 | 3.3907e+27 | 313.7762 | 7.870847e-10 |  | 3.641562e-09
1356 | 714 | 642 | -3700000000 | 350 | 3.4648e+27 | 314.7059 | 7.811069e-10 |  | 3.613905e-09
1356 | 713 | 643 | -3700000000 | 350 | 3.5401e+27 | 315.6381 | 7.751985e-10 |  | 3.586569e-09
1356 | 712 | 644 | -3700000000 | 350 | 3.6166e+27 | 316.573 | 7.693586e-10 |  | 3.55955e-09
1356 | 711 | 645 | -3700000000 | 350 | 3.6943e+27 | 317.5105 | 7.635861e-10 |  | 3.532842e-09
1356 | 710 | 646 | -3700000000 | 350 | 3.7732e+27 | 318.4507 | 7.5788e-10 |  | 3.506442e-09
1356 | 709 | 647 | -3700000000 | 350 | 3.8533e+27 | 319.3935 | 7.522394e-10 |  | 3.480345e-09
1356 | 708 | 648 | -3700000000 | 350 | 3.9347e+27 | 320.339 | 7.466633e-10 |  | 3.454547e-09
1356 | 707 | 649 | -3700000000 | 350 | 4.0173e+27 | 321.2871 | 7.411508e-10 |  | 3.429042e-09
1356 | 706 | 650 | -3700000000 | 350 | 4.1011e+27 | 322.238 | 7.35701e-10 |  | 3.403828e-09
1356 | 705 | 651 | -3700000000 | 350 | 4.1862e+27 | 323.1915 | 7.303129e-10 |  | 3.378899e-09
1356 | 704 | 652 | -3700000000 | 350 | 4.2726e+27 | 324.1477 | 7.249858e-10 |  | 3.354253e-09
1356 | 703 | 653 | -3700000000 | 350 | 4.3603e+27 | 325.1067 | 7.197187e-10 |  | 3.329884e-09
1356 | 702 | 654 | -3700000000 | 350 | 4.4492e+27 | 326.0684 | 7.145107e-10 |  | 3.305788e-09
1356 | 701 | 655 | -3700000000 | 350 | 4.5394e+27 | 327.0328 | 7.093611e-10 |  | 3.281963e-09
1356 | 700 | 656 | -3700000000 | 350 | 4.6309e+27 | 328 | 7.04269e-10 |  | 3.258404e-09
1356 | 699 | 657 | -3700000000 | 350 | 4.7237e+27 | 328.97 | 6.992337e-10 |  | 3.235107e-09
1356 | 698 | 658 | -3700000000 | 350 | 4.8178e+27 | 329.9427 | 6.942542e-10 |  | 3.212068e-09
1356 | 697 | 659 | -3700000000 | 350 | 4.9133e+27 | 330.9182 | 6.893298e-10 |  | 3.189285e-09
1356 | 696 | 660 | -3700000000 | 350 | 5.01e+27 | 331.8966 | 6.844598e-10 |  | 3.166753e-09
1356 | 695 | 661 | -3700000000 | 350 | 5.1081e+27 | 332.8777 | 6.796433e-10 |  | 3.144469e-09
1356 | 694 | 662 | -3700000000 | 350 | 5.2076e+27 | 333.8617 | 6.748797e-10 |  | 3.12243e-09
1356 | 693 | 663 | -3700000000 | 350 | 5.3084e+27 | 334.8485 | 6.701682e-10 |  | 3.100631e-09
1356 | 692 | 664 | -3700000000 | 350 | 5.4105e+27 | 335.8382 | 6.655082e-10 |  | 3.079071e-09
1356 | 691 | 665 | -3700000000 | 350 | 5.514e+27 | 336.8307 | 6.608988e-10 |  | 3.057745e-09
1356 | 690 | 666 | -3700000000 | 350 | 5.6188e+27 | 337.8261 | 6.563394e-10 |  | 3.03665e-09
1356 | 689 | 667 | -3700000000 | 350 | 5.7251e+27 | 338.8244 | 6.518293e-10 |  | 3.015783e-09
1356 | 688 | 668 | -3700000000 | 350 | 5.8327e+27 | 339.8256 | 6.473678e-10 |  | 2.995142e-09
1356 | 687 | 669 | -3700000000 | 350 | 5.9417e+27 | 340.8297 | 6.429543e-10 |  | 2.974722e-09
1356 | 686 | 670 | -3700000000 | 350 | 6.052e+27 | 341.8367 | 6.385881e-10 |  | 2.954521e-09
1356 | 685 | 671 | -3700000000 | 350 | 6.1638e+27 | 342.8467 | 6.342686e-10 |  | 2.934536e-09
1356 | 684 | 672 | -3700000000 | 350 | 6.2769e+27 | 343.8596 | 6.299952e-10 |  | 2.914765e-09
1356 | 683 | 673 | -3700000000 | 350 | 6.3915e+27 | 344.8755 | 6.257672e-10 |  | 2.895203e-09
1356 | 682 | 674 | -3700000000 | 350 | 6.5074e+27 | 345.8944 | 6.21584e-10 |  | 2.875849e-09
1356 | 681 | 675 | -3700000000 | 350 | 6.6248e+27 | 346.9163 | 6.17445e-10 |  | 2.8567e-09
1356 | 680 | 676 | -3700000000 | 350 | 6.7436e+27 | 347.9412 | 6.133497e-10 |  | 2.837752e-09
1356 | 679 | 677 | -3700000000 | 350 | 6.8638e+27 | 348.9691 | 6.092974e-10 |  | 2.819003e-09
1356 | 678 | 678 | -3700000000 | 350 | 6.9854e+27 | 350 | 6.052876e-10 |  | 2.800451e-09
1356 | 677 | 679 | -3700000000 | 350 | 7.1084e+27 | 351.034 | 6.013197e-10 |  | 2.782093e-09
1356 | 676 | 680 | -3700000000 | 350 | 7.2328e+27 | 352.071 | 5.973931e-10 |  | 2.763927e-09
1356 | 675 | 681 | -3700000000 | 350 | 7.3587e+27 | 353.1111 | 5.935074e-10 |  | 2.745949e-09
1356 | 674 | 682 | -3700000000 | 350 | 7.486e+27 | 354.1543 | 5.89662e-10 |  | 2.728157e-09
1356 | 673 | 683 | -3700000000 | 350 | 7.6147e+27 | 355.2006 | 5.858564e-10 |  | 2.71055e-09
1356 | 672 | 684 | -3700000000 | 350 | 7.7449e+27 | 356.25 | 5.820899e-10 |  | 2.693124e-09
1356 | 671 | 685 | -3700000000 | 350 | 7.8765e+27 | 357.3025 | 5.783623e-10 |  | 2.675877e-09
1356 | 670 | 686 | -3700000000 | 350 | 8.0095e+27 | 358.3582 | 5.746728e-10 |  | 2.658808e-09
1356 | 669 | 687 | -3700000000 | 350 | 8.144e+27 | 359.417 | 5.710211e-10 |  | 2.641912e-09
1356 | 668 | 688 | -3700000000 | 350 | 8.2799e+27 | 360.479 | 5.674066e-10 |  | 2.625189e-09
1356 | 667 | 689 | -3700000000 | 350 | 8.4172e+27 | 361.5442 | 5.638289e-10 |  | 2.608637e-09
1356 | 666 | 690 | -3700000000 | 350 | 8.5559e+27 | 362.6126 | 5.602875e-10 |  | 2.592252e-09
1356 | 665 | 691 | -3700000000 | 350 | 8.6961e+27 | 363.6842 | 5.567819e-10 |  | 2.576033e-09
1356 | 664 | 692 | -3700000000 | 350 | 8.8378e+27 | 364.759 | 5.533117e-10 |  | 2.559977e-09
1356 | 663 | 693 | -3700000000 | 350 | 8.9808e+27 | 365.8371 | 5.498764e-10 |  | 2.544084e-09
1356 | 662 | 694 | -3700000000 | 350 | 9.1253e+27 | 366.9184 | 5.464757e-10 |  | 2.528349e-09
1356 | 661 | 695 | -3700000000 | 350 | 9.2713e+27 | 368.003 | 5.431089e-10 |  | 2.512773e-09
1356 | 660 | 696 | -3700000000 | 350 | 9.4186e+27 | 369.0909 | 5.397758e-10 |  | 2.497352e-09
1356 | 659 | 697 | -3700000000 | 350 | 9.5674e+27 | 370.1821 | 5.364759e-10 |  | 2.482084e-09
1356 | 658 | 698 | -3700000000 | 350 | 9.7176e+27 | 371.2766 | 5.332088e-10 |  | 2.466968e-09
1356 | 657 | 699 | -3700000000 | 350 | 9.8692e+27 | 372.3744 | 5.29974e-10 |  | 2.452002e-09
1356 | 656 | 700 | -3700000000 | 350 | 1.0022e+28 | 373.4756 | 5.267712e-10 |  | 2.437184e-09
1356 | 655 | 701 | -3700000000 | 350 | 1.0177e+28 | 374.5802 | 5.236e-10 |  | 2.422512e-09
1356 | 654 | 702 | -3700000000 | 350 | 1.0333e+28 | 375.6881 | 5.2046e-10 |  | 2.407984e-09
1356 | 653 | 703 | -3700000000 | 350 | 1.049e+28 | 376.7994 | 5.173507e-10 |  | 2.393599e-09
1356 | 652 | 704 | -3700000000 | 350 | 1.0649e+28 | 377.9141 | 5.142719e-10 |  | 2.379354e-09
1356 | 651 | 705 | -3700000000 | 350 | 1.0809e+28 | 379.0323 | 5.112231e-10 |  | 2.365248e-09
1356 | 650 | 706 | -3700000000 | 350 | 1.097e+28 | 380.1538 | 5.08204e-10 |  | 2.35128e-09
1356 | 649 | 707 | -3700000000 | 350 | 1.1133e+28 | 381.2789 | 5.052142e-10 |  | 2.337447e-09
1356 | 648 | 708 | -3700000000 | 350 | 1.1297e+28 | 382.4074 | 5.022533e-10 |  | 2.323748e-09
1356 | 647 | 709 | -3700000000 | 350 | 1.1463e+28 | 383.5394 | 4.993211e-10 |  | 2.310182e-09
1356 | 646 | 710 | -3700000000 | 350 | 1.163e+28 | 384.6749 | 4.964171e-10 |  | 2.296746e-09
1356 | 645 | 711 | -3700000000 | 350 | 1.1798e+28 | 385.814 | 4.93541e-10 |  | 2.28344e-09
1356 | 644 | 712 | -3700000000 | 350 | 1.1968e+28 | 386.9565 | 4.906926e-10 |  | 2.270261e-09
1356 | 643 | 713 | -3700000000 | 350 | 1.2139e+28 | 388.1026 | 4.878713e-10 |  | 2.257208e-09
1356 | 642 | 714 | -3700000000 | 350 | 1.2311e+28 | 389.2523 | 4.85077e-10 |  | 2.24428e-09
1356 | 641 | 715 | -3700000000 | 350 | 1.2485e+28 | 390.4056 | 4.823093e-10 |  | 2.231474e-09
1356 | 640 | 716 | -3700000000 | 350 | 1.266e+28 | 391.5625 | 4.795678e-10 |  | 2.218791e-09
1356 | 639 | 717 | -3700000000 | 350 | 1.2836e+28 | 392.723 | 4.768523e-10 |  | 2.206227e-09
1356 | 638 | 718 | -3700000000 | 350 | 1.3014e+28 | 393.8871 | 4.741625e-10 |  | 2.193782e-09
1356 | 637 | 719 | -3700000000 | 350 | 1.3193e+28 | 395.0549 | 4.714981e-10 |  | 2.181455e-09
1356 | 636 | 720 | -3700000000 | 350 | 1.3373e+28 | 396.2264 | 4.688587e-10 |  | 2.169243e-09
1356 | 635 | 721 | -3700000000 | 350 | 1.3555e+28 | 397.4016 | 4.662441e-10 |  | 2.157146e-09
1356 | 634 | 722 | -3700000000 | 350 | 1.3738e+28 | 398.5804 | 4.636539e-10 |  | 2.145163e-09
1356 | 633 | 723 | -3700000000 | 350 | 1.3922e+28 | 399.763 | 4.61088e-10 |  | 2.133291e-09
1356 | 632 | 724 | -3700000000 | 350 | 1.4107e+28 | 400.9494 | 4.585459e-10 |  | 2.12153e-09
1356 | 631 | 725 | -3700000000 | 350 | 1.4294e+28 | 402.1395 | 4.560275e-10 |  | 2.109878e-09
1356 | 630 | 726 | -3700000000 | 350 | 1.4482e+28 | 403.3333 | 4.535324e-10 |  | 2.098334e-09
1356 | 629 | 727 | -3700000000 | 350 | 1.4671e+28 | 404.531 | 4.510605e-10 |  | 2.086897e-09
1356 | 628 | 728 | -3700000000 | 350 | 1.4861e+28 | 405.7325 | 4.486113e-10 |  | 2.075566e-09
1356 | 627 | 729 | -3700000000 | 350 | 1.5052e+28 | 406.9378 | 4.461847e-10 |  | 2.064339e-09
1356 | 626 | 730 | -3700000000 | 350 | 1.5245e+28 | 408.147 | 4.437804e-10 |  | 2.053215e-09
1356 | 625 | 731 | -3700000000 | 350 | 1.5438e+28 | 409.36 | 4.413982e-10 |  | 2.042193e-09
1356 | 624 | 732 | -3700000000 | 350 | 1.5633e+28 | 410.5769 | 4.390377e-10 |  | 2.031272e-09
1356 | 623 | 733 | -3700000000 | 350 | 1.5829e+28 | 411.7978 | 4.366988e-10 |  | 2.020451e-09
1356 | 622 | 734 | -3700000000 | 350 | 1.6026e+28 | 413.0225 | 4.343812e-10 |  | 2.009728e-09
1356 | 621 | 735 | -3700000000 | 350 | 1.6225e+28 | 414.2512 | 4.320847e-10 |  | 1.999103e-09
1356 | 620 | 736 | -3700000000 | 350 | 1.6424e+28 | 415.4839 | 4.29809e-10 |  | 1.988574e-09
1356 | 619 | 737 | -3700000000 | 350 | 1.6624e+28 | 416.7205 | 4.275538e-10 |  | 1.97814e-09
1356 | 618 | 738 | -3700000000 | 350 | 1.6826e+28 | 417.9612 | 4.253191e-10 |  | 1.967801e-09
1356 | 617 | 739 | -3700000000 | 350 | 1.7028e+28 | 419.2058 | 4.231044e-10 |  | 1.957554e-09
1356 | 616 | 740 | -3700000000 | 350 | 1.7232e+28 | 420.4545 | 4.209097e-10 |  | 1.9474e-09
1356 | 615 | 741 | -3700000000 | 350 | 1.7436e+28 | 421.7073 | 4.187347e-10 |  | 1.937337e-09
1356 | 614 | 742 | -3700000000 | 350 | 1.7642e+28 | 422.9642 | 4.165791e-10 |  | 1.927364e-09
1356 | 613 | 743 | -3700000000 | 350 | 1.7848e+28 | 424.2251 | 4.144428e-10 |  | 1.91748e-09
1356 | 612 | 744 | -3700000000 | 350 | 1.8056e+28 | 425.4902 | 4.123255e-10 |  | 1.907684e-09
1356 | 611 | 745 | -3700000000 | 350 | 1.8264e+28 | 426.7594 | 4.102271e-10 |  | 1.897976e-09
1356 | 610 | 746 | -3700000000 | 350 | 1.8473e+28 | 428.0328 | 4.081473e-10 |  | 1.888353e-09
1356 | 609 | 747 | -3700000000 | 350 | 1.8683e+28 | 429.3103 | 4.060859e-10 |  | 1.878816e-09
1356 | 608 | 748 | -3700000000 | 350 | 1.8894e+28 | 430.5921 | 4.040427e-10 |  | 1.869363e-09
1356 | 607 | 749 | -3700000000 | 350 | 1.9106e+28 | 431.8781 | 4.020176e-10 |  | 1.859993e-09
1356 | 606 | 750 | -3700000000 | 350 | 1.9319e+28 | 433.1683 | 4.000103e-10 |  | 1.850706e-09
1356 | 605 | 751 | -3700000000 | 350 | 1.9533e+28 | 434.4628 | 3.980206e-10 |  | 1.841501e-09
1356 | 604 | 752 | -3700000000 | 350 | 1.9747e+28 | 435.7616 | 3.960484e-10 |  | 1.832376e-09
1356 | 603 | 753 | -3700000000 | 350 | 1.9962e+28 | 437.0647 | 3.940935e-10 |  | 1.823331e-09
1356 | 602 | 754 | -3700000000 | 350 | 2.0178e+28 | 438.3721 | 3.921556e-10 |  | 1.814365e-09
1356 | 601 | 755 | -3700000000 | 350 | 2.0395e+28 | 439.6839 | 3.902346e-10 |  | 1.805477e-09
1356 | 600 | 756 | -3700000000 | 350 | 2.0612e+28 | 441 | 3.883303e-10 |  | 1.796667e-09
1356 | 599 | 757 | -3700000000 | 350 | 2.083e+28 | 442.3205 | 3.864426e-10 |  | 1.787933e-09
1356 | 598 | 758 | -3700000000 | 350 | 2.1049e+28 | 443.6455 | 3.845712e-10 |  | 1.779275e-09
1356 | 597 | 759 | -3700000000 | 350 | 2.1268e+28 | 444.9749 | 3.82716e-10 |  | 1.770691e-09
1356 | 596 | 760 | -3700000000 | 350 | 2.1488e+28 | 446.3087 | 3.808768e-10 |  | 1.762182e-09
1356 | 595 | 761 | -3700000000 | 350 | 2.1709e+28 | 447.6471 | 3.790535e-10 |  | 1.753746e-09
1356 | 594 | 762 | -3700000000 | 350 | 2.193e+28 | 448.9899 | 3.772459e-10 |  | 1.745383e-09
1356 | 593 | 763 | -3700000000 | 350 | 2.2151e+28 | 450.3373 | 3.754538e-10 |  | 1.737092e-09
1356 | 592 | 764 | -3700000000 | 350 | 2.2374e+28 | 451.6892 | 3.73677e-10 |  | 1.728871e-09
1356 | 591 | 765 | -3700000000 | 350 | 2.2596e+28 | 453.0457 | 3.719155e-10 |  | 1.720721e-09
1356 | 590 | 766 | -3700000000 | 350 | 2.282e+28 | 454.4068 | 3.701689e-10 |  | 1.712641e-09
1356 | 589 | 767 | -3700000000 | 350 | 2.3043e+28 | 455.7725 | 3.684373e-10 |  | 1.704629e-09
1356 | 588 | 768 | -3700000000 | 350 | 2.3267e+28 | 457.1429 | 3.667204e-10 |  | 1.696686e-09
1356 | 587 | 769 | -3700000000 | 350 | 2.3492e+28 | 458.5179 | 3.650181e-10 |  | 1.68881e-09
1356 | 586 | 770 | -3700000000 | 350 | 2.3717e+28 | 459.8976 | 3.633303e-10 |  | 1.681001e-09
1356 | 585 | 771 | -3700000000 | 350 | 2.3942e+28 | 461.2821 | 3.616567e-10 |  | 1.673258e-09
1356 | 584 | 772 | -3700000000 | 350 | 2.4167e+28 | 462.6712 | 3.599973e-10 |  | 1.66558e-09
1356 | 583 | 773 | -3700000000 | 350 | 2.4393e+28 | 464.0652 | 3.583518e-10 |  | 1.657967e-09
1356 | 582 | 774 | -3700000000 | 350 | 2.4619e+28 | 465.4639 | 3.567203e-10 |  | 1.650418e-09
1356 | 581 | 775 | -3700000000 | 350 | 2.4845e+28 | 466.8675 | 3.551024e-10 |  | 1.642933e-09
1356 | 580 | 776 | -3700000000 | 350 | 2.5072e+28 | 468.2759 | 3.534981e-10 |  | 1.635511e-09
1356 | 579 | 777 | -3700000000 | 350 | 2.5299e+28 | 469.6891 | 3.519073e-10 |  | 1.62815e-09
1356 | 578 | 778 | -3700000000 | 350 | 2.5525e+28 | 471.1073 | 3.503298e-10 |  | 1.620852e-09
1356 | 577 | 779 | -3700000000 | 350 | 2.5752e+28 | 472.5303 | 3.487654e-10 |  | 1.613614e-09
1356 | 576 | 780 | -3700000000 | 350 | 2.5979e+28 | 473.9583 | 3.472142e-10 |  | 1.606437e-09
1356 | 575 | 781 | -3700000000 | 350 | 2.6207e+28 | 475.3913 | 3.456758e-10 |  | 1.599319e-09
1356 | 574 | 782 | -3700000000 | 350 | 2.6434e+28 | 476.8293 | 3.441502e-10 |  | 1.592261e-09
1356 | 573 | 783 | -3700000000 | 350 | 2.6661e+28 | 478.2723 | 3.426373e-10 |  | 1.585262e-09
1356 | 572 | 784 | -3700000000 | 350 | 2.6888e+28 | 479.7203 | 3.411369e-10 |  | 1.57832e-09
1356 | 571 | 785 | -3700000000 | 350 | 2.7115e+28 | 481.1734 | 3.39649e-10 |  | 1.571436e-09
1356 | 570 | 786 | -3700000000 | 350 | 2.7342e+28 | 482.6316 | 3.381733e-10 |  | 1.564608e-09
1356 | 569 | 787 | -3700000000 | 350 | 2.7569e+28 | 484.0949 | 3.367099e-10 |  | 1.557837e-09
1356 | 568 | 788 | -3700000000 | 350 | 2.7796e+28 | 485.5634 | 3.352585e-10 |  | 1.551122e-09
1356 | 567 | 789 | -3700000000 | 350 | 2.8023e+28 | 487.037 | 3.33819e-10 |  | 1.544462e-09
1356 | 566 | 790 | -3700000000 | 350 | 2.8249e+28 | 488.5159 | 3.323914e-10 |  | 1.537857e-09
1356 | 565 | 791 | -3700000000 | 350 | 2.8475e+28 | 490 | 3.309755e-10 |  | 1.531306e-09
1356 | 564 | 792 | -3700000000 | 350 | 2.8701e+28 | 491.4894 | 3.295712e-10 |  | 1.524809e-09
1356 | 563 | 793 | -3700000000 | 350 | 2.8927e+28 | 492.984 | 3.281784e-10 |  | 1.518365e-09
1356 | 562 | 794 | -3700000000 | 350 | 2.9152e+28 | 494.484 | 3.26797e-10 |  | 1.511974e-09
1356 | 561 | 795 | -3700000000 | 350 | 2.9377e+28 | 495.9893 | 3.254268e-10 |  | 1.505635e-09
1356 | 560 | 796 | -3700000000 | 350 | 2.9602e+28 | 497.5 | 3.240679e-10 |  | 1.499347e-09
1356 | 559 | 797 | -3700000000 | 350 | 2.9826e+28 | 499.0161 | 3.2272e-10 |  | 1.493111e-09
1356 | 558 | 798 | -3700000000 | 350 | 3.005e+28 | 500.5376 | 3.21383e-10 |  | 1.486925e-09
1356 | 557 | 799 | -3700000000 | 350 | 3.0273e+28 | 502.0646 | 3.200569e-10 |  | 1.48079e-09
1356 | 556 | 800 | -3700000000 | 350 | 3.0495e+28 | 503.5971 | 3.187416e-10 |  | 1.474705e-09
1356 | 555 | 801 | -3700000000 | 350 | 3.0718e+28 | 505.1351 | 3.17437e-10 |  | 1.468669e-09
1356 | 554 | 802 | -3700000000 | 350 | 3.0939e+28 | 506.6787 | 3.161429e-10 |  | 1.462681e-09
1356 | 553 | 803 | -3700000000 | 350 | 3.116e+28 | 508.2278 | 3.148593e-10 |  | 1.456742e-09
1356 | 552 | 804 | -3700000000 | 350 | 3.138e+28 | 509.7826 | 3.13586e-10 |  | 1.450852e-09
1356 | 551 | 805 | -3700000000 | 350 | 3.16e+28 | 511.343 | 3.12323e-10 |  | 1.445008e-09
1356 | 550 | 806 | -3700000000 | 350 | 3.1819e+28 | 512.9091 | 3.110702e-10 |  | 1.439212e-09
1356 | 549 | 807 | -3700000000 | 350 | 3.2037e+28 | 514.4809 | 3.098275e-10 |  | 1.433462e-09
1356 | 548 | 808 | -3700000000 | 350 | 3.2254e+28 | 516.0584 | 3.085948e-10 |  | 1.427759e-09
1356 | 547 | 809 | -3700000000 | 350 | 3.2471e+28 | 517.6417 | 3.07372e-10 |  | 1.422102e-09
1356 | 546 | 810 | -3700000000 | 350 | 3.2687e+28 | 519.2308 | 3.06159e-10 |  | 1.41649e-09
1356 | 545 | 811 | -3700000000 | 350 | 3.2902e+28 | 520.8257 | 3.049558e-10 |  | 1.410922e-09
1356 | 544 | 812 | -3700000000 | 350 | 3.3115e+28 | 522.4265 | 3.037622e-10 |  | 1.4054e-09
1356 | 543 | 813 | -3700000000 | 350 | 3.3328e+28 | 524.0331 | 3.025781e-10 |  | 1.399922e-09
1356 | 542 | 814 | -3700000000 | 350 | 3.354e+28 | 525.6458 | 3.014035e-10 |  | 1.394487e-09
1356 | 541 | 815 | -3700000000 | 350 | 3.3751e+28 | 527.2643 | 3.002383e-10 |  | 1.389097e-09
1356 | 540 | 816 | -3700000000 | 350 | 3.3961e+28 | 528.8889 | 2.990825e-10 |  | 1.383749e-09
1356 | 539 | 817 | -3700000000 | 350 | 3.417e+28 | 530.5195 | 2.979358e-10 |  | 1.378443e-09
1356 | 538 | 818 | -3700000000 | 350 | 3.4378e+28 | 532.1561 | 2.967983e-10 |  | 1.373181e-09
1356 | 537 | 819 | -3700000000 | 350 | 3.4584e+28 | 533.7989 | 2.956698e-10 |  | 1.36796e-09
1356 | 536 | 820 | -3700000000 | 350 | 3.479e+28 | 535.4478 | 2.945504e-10 |  | 1.36278e-09
1356 | 535 | 821 | -3700000000 | 350 | 3.4994e+28 | 537.1028 | 2.934398e-10 |  | 1.357642e-09
1356 | 534 | 822 | -3700000000 | 350 | 3.5197e+28 | 538.764 | 2.923381e-10 |  | 1.352545e-09
1356 | 533 | 823 | -3700000000 | 350 | 3.5398e+28 | 540.4315 | 2.912451e-10 |  | 1.347488e-09
1356 | 532 | 824 | -3700000000 | 350 | 3.5599e+28 | 542.1053 | 2.901608e-10 |  | 1.342471e-09
1356 | 531 | 825 | -3700000000 | 350 | 3.5798e+28 | 543.7853 | 2.890851e-10 |  | 1.337495e-09
1356 | 530 | 826 | -3700000000 | 350 | 3.5995e+28 | 545.4717 | 2.88018e-10 |  | 1.332557e-09
1356 | 529 | 827 | -3700000000 | 350 | 3.6191e+28 | 547.1645 | 2.869593e-10 |  | 1.327659e-09
1356 | 528 | 828 | -3700000000 | 350 | 3.6386e+28 | 548.8636 | 2.85909e-10 |  | 1.3228e-09
1356 | 527 | 829 | -3700000000 | 350 | 3.6579e+28 | 550.5693 | 2.848671e-10 |  | 1.317979e-09
1356 | 526 | 830 | -3700000000 | 350 | 3.6771e+28 | 552.2814 | 2.838334e-10 |  | 1.313196e-09
1356 | 525 | 831 | -3700000000 | 350 | 3.6961e+28 | 554 | 2.828078e-10 |  | 1.308452e-09
1356 | 524 | 832 | -3700000000 | 350 | 3.715e+28 | 555.7252 | 2.817904e-10 |  | 1.303745e-09
1356 | 523 | 833 | -3700000000 | 350 | 3.7337e+28 | 557.457 | 2.807811e-10 |  | 1.299075e-09
1356 | 522 | 834 | -3700000000 | 350 | 3.7522e+28 | 559.1954 | 2.797797e-10 |  | 1.294442e-09
1356 | 521 | 835 | -3700000000 | 350 | 3.7706e+28 | 560.9405 | 2.787862e-10 |  | 1.289845e-09
1356 | 520 | 836 | -3700000000 | 350 | 3.7887e+28 | 562.6923 | 2.778006e-10 |  | 1.285285e-09
1356 | 519 | 837 | -3700000000 | 350 | 3.8068e+28 | 564.4509 | 2.768228e-10 |  | 1.280761e-09
1356 | 518 | 838 | -3700000000 | 350 | 3.8246e+28 | 566.2162 | 2.758527e-10 |  | 1.276273e-09
1356 | 517 | 839 | -3700000000 | 350 | 3.8422e+28 | 567.9884 | 2.748903e-10 |  | 1.27182e-09
1356 | 516 | 840 | -3700000000 | 350 | 3.8597e+28 | 569.7674 | 2.739355e-10 |  | 1.267402e-09
1356 | 515 | 841 | -3700000000 | 350 | 3.877e+28 | 571.5534 | 2.729882e-10 |  | 1.26302e-09
1356 | 514 | 842 | -3700000000 | 350 | 3.8941e+28 | 573.3463 | 2.720484e-10 |  | 1.258672e-09
1356 | 513 | 843 | -3700000000 | 350 | 3.911e+28 | 575.1462 | 2.711161e-10 |  | 1.254358e-09
1356 | 512 | 844 | -3700000000 | 350 | 3.9277e+28 | 576.953125 | 2.701911e-10 |  | 1.250078e-09
1356 | 511 | 845 | -3700000000 | 350 | 3.9442e+28 | 578.7671 | 2.692734e-10 |  | 1.245833e-09
1356 | 510 | 846 | -3700000000 | 350 | 3.9605e+28 | 580.5882 | 2.68363e-10 |  | 1.24162e-09
1356 | 509 | 847 | -3700000000 | 350 | 3.9765e+28 | 582.4165 | 2.674597e-10 |  | 1.237441e-09
1356 | 508 | 848 | -3700000000 | 350 | 3.9924e+28 | 584.252 | 2.665636e-10 |  | 1.233296e-09
1356 | 507 | 849 | -3700000000 | 350 | 4.0081e+28 | 586.0947 | 2.656746e-10 |  | 1.229182e-09
1356 | 506 | 850 | -3700000000 | 350 | 4.0235e+28 | 587.9447 | 2.647927e-10 |  | 1.225102e-09
1356 | 505 | 851 | -3700000000 | 350 | 4.0388e+28 | 589.802 | 2.639177e-10 |  | 1.221054e-09
1356 | 504 | 852 | -3700000000 | 350 | 4.0538e+28 | 591.6667 | 2.630496e-10 |  | 1.217037e-09
1356 | 503 | 853 | -3700000000 | 350 | 4.0685e+28 | 593.5388 | 2.621884e-10 |  | 1.213053e-09
1356 | 502 | 854 | -3700000000 | 350 | 4.0831e+28 | 595.4183 | 2.613341e-10 |  | 1.2091e-09
1356 | 501 | 855 | -3700000000 | 350 | 4.0974e+28 | 597.3054 | 2.604865e-10 |  | 1.205179e-09
1356 | 500 | 856 | -3700000000 | 350 | 4.1115e+28 | 599.2 | 2.596456e-10 |  | 1.201288e-09
1356 | 499 | 857 | -3700000000 | 350 | 4.1254e+28 | 601.1022 | 2.588114e-10 |  | 1.197429e-09
1356 | 498 | 858 | -3700000000 | 350 | 4.139e+28 | 603.012 | 2.579838e-10 |  | 1.1936e-09
1356 | 497 | 859 | -3700000000 | 350 | 4.1523e+28 | 604.9296 | 2.571629e-10 |  | 1.189802e-09
1356 | 496 | 860 | -3700000000 | 350 | 4.1655e+28 | 606.8548 | 2.563484e-10 |  | 1.186033e-09
1356 | 495 | 861 | -3700000000 | 350 | 4.1783e+28 | 608.7879 | 2.555404e-10 |  | 1.182295e-09
1356 | 494 | 862 | -3700000000 | 350 | 4.191e+28 | 610.7287 | 2.547389e-10 |  | 1.178587e-09
1356 | 493 | 863 | -3700000000 | 350 | 4.2033e+28 | 612.6775 | 2.539437e-10 |  | 1.174908e-09
1356 | 492 | 864 | -3700000000 | 350 | 4.2155e+28 | 614.6341 | 2.531549e-10 |  | 1.171258e-09
1356 | 491 | 865 | -3700000000 | 350 | 4.2273e+28 | 616.5988 | 2.523724e-10 |  | 1.167638e-09
1356 | 490 | 866 | -3700000000 | 350 | 4.2389e+28 | 618.5714 | 2.515962e-10 |  | 1.164046e-09
1356 | 489 | 867 | -3700000000 | 350 | 4.2502e+28 | 620.5521 | 2.508262e-10 |  | 1.160484e-09
1356 | 488 | 868 | -3700000000 | 350 | 4.2613e+28 | 622.541 | 2.500623e-10 |  | 1.15695e-09
1356 | 487 | 869 | -3700000000 | 350 | 4.2721e+28 | 624.538 | 2.493046e-10 |  | 1.153444e-09
1356 | 486 | 870 | -3700000000 | 350 | 4.2826e+28 | 626.5432 | 2.485529e-10 |  | 1.149966e-09
1356 | 485 | 871 | -3700000000 | 350 | 4.2929e+28 | 628.5567 | 2.478073e-10 |  | 1.146517e-09
1356 | 484 | 872 | -3700000000 | 350 | 4.3029e+28 | 630.5785 | 2.470677e-10 |  | 1.143095e-09
1356 | 483 | 873 | -3700000000 | 350 | 4.3126e+28 | 632.6087 | 2.463341e-10 |  | 1.139701e-09
1356 | 482 | 874 | -3700000000 | 350 | 4.322e+28 | 634.6473 | 2.456064e-10 |  | 1.136334e-09
1356 | 481 | 875 | -3700000000 | 350 | 4.3311e+28 | 636.6944 | 2.448846e-10 |  | 1.132994e-09
1356 | 480 | 876 | -3700000000 | 350 | 4.34e+28 | 638.75 | 2.441686e-10 |  | 1.129682e-09
1356 | 479 | 877 | -3700000000 | 350 | 4.3486e+28 | 640.8142 | 2.434585e-10 |  | 1.126396e-09
1356 | 478 | 878 | -3700000000 | 350 | 4.3568e+28 | 642.887 | 2.427541e-10 |  | 1.123137e-09
1356 | 477 | 879 | -3700000000 | 350 | 4.3648e+28 | 644.9686 | 2.420554e-10 |  | 1.119905e-09
1356 | 476 | 880 | -3700000000 | 350 | 4.3725e+28 | 647.0588 | 2.413625e-10 |  | 1.116699e-09
1356 | 475 | 881 | -3700000000 | 350 | 4.3799e+28 | 649.1579 | 2.406752e-10 |  | 1.113519e-09
1356 | 474 | 882 | -3700000000 | 350 | 4.387e+28 | 651.2658 | 2.399935e-10 |  | 1.110365e-09
1356 | 473 | 883 | -3700000000 | 350 | 4.3938e+28 | 653.3827 | 2.393175e-10 |  | 1.107237e-09
1356 | 472 | 884 | -3700000000 | 350 | 4.4003e+28 | 655.5085 | 2.38647e-10 |  | 1.104135e-09
1356 | 471 | 885 | -3700000000 | 350 | 4.4065e+28 | 657.6433 | 2.37982e-10 |  | 1.101058e-09
1356 | 470 | 886 | -3700000000 | 350 | 4.4124e+28 | 659.7872 | 2.373225e-10 |  | 1.098007e-09
1356 | 469 | 887 | -3700000000 | 350 | 4.418e+28 | 661.9403 | 2.366684e-10 |  | 1.094981e-09
1356 | 468 | 888 | -3700000000 | 350 | 4.4232e+28 | 664.1026 | 2.360198e-10 |  | 1.09198e-09
1356 | 467 | 889 | -3700000000 | 350 | 4.4282e+28 | 666.2741 | 2.353766e-10 |  | 1.089004e-09
1356 | 466 | 890 | -3700000000 | 350 | 4.4329e+28 | 668.4549 | 2.347388e-10 |  | 1.086053e-09
1356 | 465 | 891 | -3700000000 | 350 | 4.4372e+28 | 670.6452 | 2.341062e-10 |  | 1.083127e-09
1356 | 464 | 892 | -3700000000 | 350 | 4.4412e+28 | 672.8448 | 2.33479e-10 |  | 1.080225e-09
1356 | 463 | 893 | -3700000000 | 350 | 4.445e+28 | 675.054 | 2.328571e-10 |  | 1.077347e-09
1356 | 462 | 894 | -3700000000 | 350 | 4.4484e+28 | 677.2727 | 2.322404e-10 |  | 1.074494e-09
1356 | 461 | 895 | -3700000000 | 350 | 4.4514e+28 | 679.5011 | 2.316289e-10 |  | 1.071665e-09
1356 | 460 | 896 | -3700000000 | 350 | 4.4542e+28 | 681.7391 | 2.310225e-10 |  | 1.068859e-09
1356 | 459 | 897 | -3700000000 | 350 | 4.4566e+28 | 683.9869 | 2.304214e-10 |  | 1.066078e-09
1356 | 458 | 898 | -3700000000 | 350 | 4.4587e+28 | 686.2445 | 2.298253e-10 |  | 1.06332e-09
1356 | 457 | 899 | -3700000000 | 350 | 4.4605e+28 | 688.512 | 2.292344e-10 |  | 1.060586e-09
1356 | 456 | 900 | -3700000000 | 350 | 4.462e+28 | 690.7895 | 2.286485e-10 |  | 1.057876e-09
1356 | 455 | 901 | -3700000000 | 350 | 4.4631e+28 | 693.0769 | 2.280677e-10 |  | 1.055188e-09
1356 | 454 | 902 | -3700000000 | 350 | 4.464e+28 | 695.3744 | 2.274918e-10 |  | 1.052524e-09
1356 | 453 | 903 | -3700000000 | 350 | 4.4645e+28 | 697.6821 | 2.26921e-10 |  | 1.049883e-09
1356 | 452 | 904 | -3700000000 | 350 | 4.4646e+28 | 700 | 2.263552e-10 |  | 1.047265e-09
1356 | 451 | 905 | -3700000000 | 350 | 4.4645e+28 | 702.3282 | 2.257942e-10 |  | 1.04467e-09
1356 | 450 | 906 | -3700000000 | 350 | 4.464e+28 | 704.6667 | 2.252382e-10 |  | 1.042098e-09
1356 | 449 | 907 | -3700000000 | 350 | 4.4631e+28 | 707.0156 | 2.246871e-10 |  | 1.039548e-09
1356 | 448 | 908 | -3700000000 | 350 | 4.462e+28 | 709.375 | 2.241409e-10 |  | 1.037021e-09
1356 | 447 | 909 | -3700000000 | 350 | 4.4605e+28 | 711.745 | 2.235995e-10 |  | 1.034516e-09
1356 | 446 | 910 | -3700000000 | 350 | 4.4587e+28 | 714.1256 | 2.230629e-10 |  | 1.032033e-09
1356 | 445 | 911 | -3700000000 | 350 | 4.4565e+28 | 716.5169 | 2.225311e-10 |  | 1.029573e-09
1356 | 444 | 912 | -3700000000 | 350 | 4.4541e+28 | 718.9189 | 2.220041e-10 |  | 1.027135e-09
1356 | 443 | 913 | -3700000000 | 350 | 4.4513e+28 | 721.3318 | 2.214819e-10 |  | 1.024718e-09
1356 | 442 | 914 | -3700000000 | 350 | 4.4481e+28 | 723.7557 | 2.209644e-10 |  | 1.022324e-09
1356 | 441 | 915 | -3700000000 | 350 | 4.4446e+28 | 726.1905 | 2.204516e-10 |  | 1.019952e-09
1356 | 440 | 916 | -3700000000 | 350 | 4.4408e+28 | 728.6364 | 2.199435e-10 |  | 1.017601e-09
1356 | 439 | 917 | -3700000000 | 350 | 4.4367e+28 | 731.0934 | 2.194401e-10 |  | 1.015271e-09
1356 | 438 | 918 | -3700000000 | 350 | 4.4322e+28 | 733.5616 | 2.189413e-10 |  | 1.012964e-09
1356 | 437 | 919 | -3700000000 | 350 | 4.4274e+28 | 736.0412 | 2.184471e-10 |  | 1.010678e-09
1356 | 436 | 920 | -3700000000 | 350 | 4.4223e+28 | 738.5321 | 2.179576e-10 |  | 1.008413e-09
1356 | 435 | 921 | -3700000000 | 350 | 4.4168e+28 | 741.0345 | 2.174727e-10 |  | 1.006169e-09
1356 | 434 | 922 | -3700000000 | 350 | 4.411e+28 | 743.5484 | 2.169923e-10 |  | 1.003947e-09
1356 | 433 | 923 | -3700000000 | 350 | 4.4049e+28 | 746.0739 | 2.165165e-10 |  | 1.001745e-09
1356 | 432 | 924 | -3700000000 | 350 | 4.3984e+28 | 748.6111 | 2.160452e-10 |  | 9.995648e-10
1356 | 431 | 925 | -3700000000 | 350 | 4.3916e+28 | 751.1601 | 2.155785e-10 |  | 9.974054e-10
1356 | 430 | 926 | -3700000000 | 350 | 4.3845e+28 | 753.7209 | 2.151163e-10 |  | 9.952668e-10
1356 | 429 | 927 | -3700000000 | 350 | 4.377e+28 | 756.2937 | 2.146585e-10 |  | 9.93149e-10
1356 | 428 | 928 | -3700000000 | 350 | 4.3692e+28 | 758.8785 | 2.142053e-10 |  | 9.910519e-10
1356 | 427 | 929 | -3700000000 | 350 | 4.3611e+28 | 761.4754 | 2.137565e-10 |  | 9.889755e-10
1356 | 426 | 930 | -3700000000 | 350 | 4.3527e+28 | 764.0845 | 2.133121e-10 |  | 9.869196e-10
1356 | 425 | 931 | -3700000000 | 350 | 4.3439e+28 | 766.7059 | 2.128722e-10 |  | 9.848842e-10
1356 | 424 | 932 | -3700000000 | 350 | 4.3348e+28 | 769.3396 | 2.124367e-10 |  | 9.828692e-10
1356 | 423 | 933 | -3700000000 | 350 | 4.3254e+28 | 771.9858 | 2.120055e-10 |  | 9.808746e-10
1356 | 422 | 934 | -3700000000 | 350 | 4.3156e+28 | 774.6445 | 2.115788e-10 |  | 9.789003e-10
1356 | 421 | 935 | -3700000000 | 350 | 4.3056e+28 | 777.3159 | 2.111565e-10 |  | 9.769463e-10
1356 | 420 | 936 | -3700000000 | 350 | 4.2952e+28 | 780 | 2.107385e-10 |  | 9.750124e-10
1356 | 419 | 937 | -3700000000 | 350 | 4.2845e+28 | 782.6969 | 2.103248e-10 |  | 9.730986e-10
1356 | 418 | 938 | -3700000000 | 350 | 4.2734e+28 | 785.4067 | 2.099155e-10 |  | 9.712049e-10
1356 | 417 | 939 | -3700000000 | 350 | 4.2621e+28 | 788.1295 | 2.095106e-10 |  | 9.693313e-10
1356 | 416 | 940 | -3700000000 | 350 | 4.2504e+28 | 790.8654 | 2.091099e-10 |  | 9.674775e-10
1356 | 415 | 941 | -3700000000 | 350 | 4.2385e+28 | 793.6145 | 2.087135e-10 |  | 9.656437e-10
1356 | 414 | 942 | -3700000000 | 350 | 4.2262e+28 | 796.3768 | 2.083215e-10 |  | 9.638298e-10
1356 | 413 | 943 | -3700000000 | 350 | 4.2136e+28 | 799.1525 | 2.079337e-10 |  | 9.620356e-10
1356 | 412 | 944 | -3700000000 | 350 | 4.2007e+28 | 801.9417 | 2.075502e-10 |  | 9.602612e-10
1356 | 411 | 945 | -3700000000 | 350 | 4.1875e+28 | 804.7445 | 2.071709e-10 |  | 9.585066e-10
1356 | 410 | 946 | -3700000000 | 350 | 4.1739e+28 | 807.561 | 2.067959e-10 |  | 9.567716e-10
1356 | 409 | 947 | -3700000000 | 350 | 4.1601e+28 | 810.3912 | 2.064252e-10 |  | 9.550562e-10
1356 | 408 | 948 | -3700000000 | 350 | 4.146e+28 | 813.2353 | 2.060587e-10 |  | 9.533605e-10
1356 | 407 | 949 | -3700000000 | 350 | 4.1316e+28 | 816.0934 | 2.056964e-10 |  | 9.516843e-10
1356 | 406 | 950 | -3700000000 | 350 | 4.1168e+28 | 818.9655 | 2.053383e-10 |  | 9.500276e-10
1356 | 405 | 951 | -3700000000 | 350 | 4.1018e+28 | 821.8519 | 2.049844e-10 |  | 9.483905e-10
1356 | 404 | 952 | -3700000000 | 350 | 4.0865e+28 | 824.7525 | 2.046348e-10 |  | 9.467728e-10
1356 | 403 | 953 | -3700000000 | 350 | 4.0709e+28 | 827.6675 | 2.042893e-10 |  | 9.451745e-10
1356 | 402 | 954 | -3700000000 | 350 | 4.055e+28 | 830.597 | 2.039481e-10 |  | 9.435956e-10
1356 | 401 | 955 | -3700000000 | 350 | 4.0388e+28 | 833.5411 | 2.03611e-10 |  | 9.420361e-10
1356 | 400 | 956 | -3700000000 | 350 | 4.0224e+28 | 836.5 | 2.032781e-10 |  | 9.40496e-10
1356 | 399 | 957 | -3700000000 | 350 | 4.0056e+28 | 839.4737 | 2.029494e-10 |  | 9.389752e-10
1356 | 398 | 958 | -3700000000 | 350 | 3.9886e+28 | 842.4623 | 2.026249e-10 |  | 9.374737e-10
1356 | 397 | 959 | -3700000000 | 350 | 3.9713e+28 | 845.466 | 2.023045e-10 |  | 9.359915e-10
1356 | 396 | 960 | -3700000000 | 350 | 3.9537e+28 | 848.4848 | 2.019883e-10 |  | 9.345286e-10
1356 | 395 | 961 | -3700000000 | 350 | 3.9358e+28 | 851.519 | 2.016763e-10 |  | 9.330849e-10
1356 | 394 | 962 | -3700000000 | 350 | 3.9177e+28 | 854.5685 | 2.013684e-10 |  | 9.316605e-10
1356 | 393 | 963 | -3700000000 | 350 | 3.8993e+28 | 857.6336 | 2.010647e-10 |  | 9.302553e-10
1356 | 392 | 964 | -3700000000 | 350 | 3.8807e+28 | 860.7143 | 2.007652e-10 |  | 9.288693e-10
1356 | 391 | 965 | -3700000000 | 350 | 3.8618e+28 | 863.8107 | 2.004697e-10 |  | 9.275026e-10
1356 | 390 | 966 | -3700000000 | 350 | 3.8426e+28 | 866.9231 | 2.001785e-10 |  | 9.26155e-10
1356 | 389 | 967 | -3700000000 | 350 | 3.8232e+28 | 870.0514 | 1.998914e-10 |  | 9.248267e-10
1356 | 388 | 968 | -3700000000 | 350 | 3.8036e+28 | 873.1959 | 1.996084e-10 |  | 9.235175e-10
1356 | 387 | 969 | -3700000000 | 350 | 3.7836e+28 | 876.3566 | 1.993296e-10 |  | 9.222276e-10
1356 | 386 | 970 | -3700000000 | 350 | 3.7635e+28 | 879.5337 | 1.99055e-10 |  | 9.209569e-10
1356 | 385 | 971 | -3700000000 | 350 | 3.7431e+28 | 882.7273 | 1.987845e-10 |  | 9.197054e-10
1356 | 384 | 972 | -3700000000 | 350 | 3.7225e+28 | 885.9375 | 1.985181e-10 |  | 9.184731e-10
1356 | 383 | 973 | -3700000000 | 350 | 3.7016e+28 | 889.1645 | 1.982559e-10 |  | 9.1726e-10
1356 | 382 | 974 | -3700000000 | 350 | 3.6805e+28 | 892.4084 | 1.979979e-10 |  | 9.160662e-10
1356 | 381 | 975 | -3700000000 | 350 | 3.6592e+28 | 895.6693 | 1.97744e-10 |  | 9.148916e-10
1356 | 380 | 976 | -3700000000 | 350 | 3.6376e+28 | 898.9474 | 1.974943e-10 |  | 9.137362e-10
1356 | 379 | 977 | -3700000000 | 350 | 3.6159e+28 | 902.2427 | 1.972488e-10 |  | 9.126002e-10
1356 | 378 | 978 | -3700000000 | 350 | 3.5939e+28 | 905.5556 | 1.970074e-10 |  | 9.114834e-10
1356 | 377 | 979 | -3700000000 | 350 | 3.5717e+28 | 908.8859 | 1.967702e-10 |  | 9.103859e-10
1356 | 376 | 980 | -3700000000 | 350 | 3.5493e+28 | 912.234 | 1.965371e-10 |  | 9.093078e-10
1356 | 375 | 981 | -3700000000 | 350 | 3.5267e+28 | 915.6 | 1.963083e-10 |  | 9.08249e-10
1356 | 374 | 982 | -3700000000 | 350 | 3.5039e+28 | 918.984 | 1.960837e-10 |  | 9.072097e-10
1356 | 373 | 983 | -3700000000 | 350 | 3.4809e+28 | 922.3861 | 1.958632e-10 |  | 9.061897e-10
1356 | 372 | 984 | -3700000000 | 350 | 3.4577e+28 | 925.8065 | 1.95647e-10 |  | 9.051892e-10
1356 | 371 | 985 | -3700000000 | 350 | 3.4343e+28 | 929.2453 | 1.954349e-10 |  | 9.042082e-10
1356 | 370 | 986 | -3700000000 | 350 | 3.4108e+28 | 932.7027 | 1.952271e-10 |  | 9.032466e-10
1356 | 369 | 987 | -3700000000 | 350 | 3.387e+28 | 936.1789 | 1.950235e-10 |  | 9.023047e-10
1356 | 368 | 988 | -3700000000 | 350 | 3.3631e+28 | 939.6739 | 1.948241e-10 |  | 9.013823e-10
1356 | 367 | 989 | -3700000000 | 350 | 3.339e+28 | 943.188 | 1.94629e-10 |  | 9.004795e-10
1356 | 366 | 990 | -3700000000 | 350 | 3.3147e+28 | 946.7213 | 1.944381e-10 |  | 8.995965e-10
1356 | 365 | 991 | -3700000000 | 350 | 3.2903e+28 | 950.274 | 1.942515e-10 |  | 8.987331e-10
1356 | 364 | 992 | -3700000000 | 350 | 3.2657e+28 | 953.8462 | 1.940692e-10 |  | 8.978896e-10
1356 | 363 | 993 | -3700000000 | 350 | 3.241e+28 | 957.438 | 1.938912e-10 |  | 8.970658e-10
1356 | 362 | 994 | -3700000000 | 350 | 3.2161e+28 | 961.0497 | 1.937174e-10 |  | 8.96262e-10
1356 | 361 | 995 | -3700000000 | 350 | 3.1911e+28 | 964.6814 | 1.93548e-10 |  | 8.954781e-10
1356 | 360 | 996 | -3700000000 | 350 | 3.1659e+28 | 968.3333 | 1.933829e-10 |  | 8.947142e-10
1356 | 359 | 997 | -3700000000 | 350 | 3.1406e+28 | 972.0056 | 1.932221e-10 |  | 8.939703e-10
1356 | 358 | 998 | -3700000000 | 350 | 3.1151e+28 | 975.6983 | 1.930657e-10 |  | 8.932466e-10
1356 | 357 | 999 | -3700000000 | 350 | 3.0895e+28 | 979.4118 | 1.929136e-10 |  | 8.925431e-10
1356 | 356 | 1000 | -3700000000 | 350 | 3.0638e+28 | 983.1461 | 1.927659e-10 |  | 8.918598e-10
1356 | 355 | 1001 | -3700000000 | 350 | 3.038e+28 | 986.9014 | 1.926227e-10 |  | 8.911968e-10
1356 | 354 | 1002 | -3700000000 | 350 | 3.0121e+28 | 990.678 | 1.924838e-10 |  | 8.905543e-10
1356 | 353 | 1003 | -3700000000 | 350 | 2.986e+28 | 994.4759 | 1.923493e-10 |  | 8.899323e-10
1356 | 352 | 1004 | -3700000000 | 350 | 2.9599e+28 | 998.2955 | 1.922193e-10 |  | 8.893308e-10
1356 | 351 | 1005 | -3700000000 | 350 | 2.9336e+28 | 1002.137 | 1.920938e-10 |  | 8.8875e-10
1356 | 350 | 1006 | -3700000000 | 350 | 2.9073e+28 | 1006 | 1.919727e-10 |  | 8.881899e-10
1356 | 349 | 1007 | -3700000000 | 350 | 2.8809e+28 | 1009.885 | 1.918562e-10 |  | 8.876507e-10
1356 | 348 | 1008 | -3700000000 | 350 | 2.8543e+28 | 1013.793 | 1.917442e-10 |  | 8.871324e-10
1356 | 347 | 1009 | -3700000000 | 350 | 2.8277e+28 | 1017.723 | 1.916367e-10 |  | 8.866351e-10
1356 | 346 | 1010 | -3700000000 | 350 | 2.801e+28 | 1021.676 | 1.915338e-10 |  | 8.861589e-10
1356 | 345 | 1011 | -3700000000 | 350 | 2.7743e+28 | 1025.652 | 1.914354e-10 |  | 8.857039e-10
1356 | 344 | 1012 | -3700000000 | 350 | 2.7475e+28 | 1029.651 | 1.913417e-10 |  | 8.852703e-10
1356 | 343 | 1013 | -3700000000 | 350 | 2.7206e+28 | 1033.673 | 1.912526e-10 |  | 8.848581e-10
1356 | 342 | 1014 | -3700000000 | 350 | 2.6936e+28 | 1037.719 | 1.911682e-10 |  | 8.844674e-10
1356 | 341 | 1015 | -3700000000 | 350 | 2.6666e+28 | 1041.789 | 1.910884e-10 |  | 8.840984e-10
1356 | 340 | 1016 | -3700000000 | 350 | 2.6396e+28 | 1045.882 | 1.910134e-10 |  | 8.837512e-10
1356 | 339 | 1017 | -3700000000 | 350 | 2.6125e+28 | 1050 | 1.90943e-10 |  | 8.834259e-10
1356 | 338 | 1018 | -3700000000 | 350 | 2.5854e+28 | 1054.142 | 1.908775e-10 |  | 8.831226e-10
1356 | 337 | 1019 | -3700000000 | 350 | 2.5582e+28 | 1058.309 | 1.908167e-10 |  | 8.828415e-10
1356 | 336 | 1020 | -3700000000 | 350 | 2.531e+28 | 1062.5 | 1.907608e-10 |  | 8.825827e-10
1356 | 335 | 1021 | -3700000000 | 350 | 2.5038e+28 | 1066.716 | 1.907097e-10 |  | 8.823462e-10
1356 | 334 | 1022 | -3700000000 | 350 | 2.4766e+28 | 1070.958 | 1.906635e-10 |  | 8.821324e-10
1356 | 333 | 1023 | -3700000000 | 350 | 2.4493e+28 | 1075.225 | 1.906222e-10 |  | 8.819413e-10
1356 | 332 | 1024 | -3700000000 | 350 | 2.4221e+28 | 1079.518 | 1.905858e-10 |  | 8.81773e-10
1356 | 331 | 1025 | -3700000000 | 350 | 2.3948e+28 | 1083.837 | 1.905544e-10 |  | 8.816277e-10
1356 | 330 | 1026 | -3700000000 | 350 | 2.3676e+28 | 1088.182 | 1.90528e-10 |  | 8.815056e-10
1356 | 329 | 1027 | -3700000000 | 350 | 2.3403e+28 | 1092.553 | 1.905067e-10 |  | 8.814068e-10
1356 | 328 | 1028 | -3700000000 | 350 | 2.3131e+28 | 1096.951 | 1.904904e-10 |  | 8.813316e-10
1356 | 327 | 1029 | -3700000000 | 350 | 2.2858e+28 | 1101.376 | 1.904792e-10 |  | 8.812799e-10
1356 | 326 | 1030 | -3700000000 | 350 | 2.2586e+28 | 1105.828 | 1.904732e-10 |  | 8.812522e-10
1356 | 325 | 1031 | -3700000000 | 350 | 2.2314e+28 | 1110.308 | 1.904724e-10 |  | 8.812484e-10
1356 | 324 | 1032 | -3700000000 | 350 | 2.2043e+28 | 1114.815 | 1.904768e-10 |  | 8.812688e-10
1356 | 323 | 1033 | -3700000000 | 350 | 2.1771e+28 | 1119.35 | 1.904865e-10 |  | 8.813136e-10
1356 | 322 | 1034 | -3700000000 | 350 | 2.1501e+28 | 1123.913 | 1.905015e-10 |  | 8.81383e-10
1356 | 321 | 1035 | -3700000000 | 350 | 2.123e+28 | 1128.505 | 1.905218e-10 |  | 8.814772e-10
1356 | 320 | 1036 | -3700000000 | 350 | 2.096e+28 | 1133.125 | 1.905476e-10 |  | 8.815963e-10
1356 | 319 | 1037 | -3700000000 | 350 | 2.0691e+28 | 1137.774 | 1.905788e-10 |  | 8.817406e-10
1356 | 318 | 1038 | -3700000000 | 350 | 2.0422e+28 | 1142.453 | 1.906155e-10 |  | 8.819103e-10
1356 | 317 | 1039 | -3700000000 | 350 | 2.0153e+28 | 1147.161 | 1.906577e-10 |  | 8.821056e-10
1356 | 316 | 1040 | -3700000000 | 350 | 1.9886e+28 | 1151.899 | 1.907055e-10 |  | 8.823267e-10
1356 | 315 | 1041 | -3700000000 | 350 | 1.9619e+28 | 1156.667 | 1.907589e-10 |  | 8.825739e-10
1356 | 314 | 1042 | -3700000000 | 350 | 1.9353e+28 | 1161.465 | 1.90818e-10 |  | 8.828473e-10
1356 | 313 | 1043 | -3700000000 | 350 | 1.9087e+28 | 1166.294 | 1.908828e-10 |  | 8.831473e-10
1356 | 312 | 1044 | -3700000000 | 350 | 1.8823e+28 | 1171.154 | 1.909535e-10 |  | 8.834741e-10
1356 | 311 | 1045 | -3700000000 | 350 | 1.8559e+28 | 1176.045 | 1.910299e-10 |  | 8.838279e-10
1356 | 310 | 1046 | -3700000000 | 350 | 1.8297e+28 | 1180.968 | 1.911123e-10 |  | 8.84209e-10
1356 | 309 | 1047 | -3700000000 | 350 | 1.8035e+28 | 1185.922 | 1.912006e-10 |  | 8.846176e-10
1356 | 308 | 1048 | -3700000000 | 350 | 1.7774e+28 | 1190.909 | 1.91295e-10 |  | 8.850541e-10
1356 | 307 | 1049 | -3700000000 | 350 | 1.7515e+28 | 1195.928 | 1.913954e-10 |  | 8.855186e-10
1356 | 306 | 1050 | -3700000000 | 350 | 1.7256e+28 | 1200.98 | 1.915019e-10 |  | 8.860115e-10
1356 | 305 | 1051 | -3700000000 | 350 | 1.6999e+28 | 1206.066 | 1.916146e-10 |  | 8.865331e-10
1356 | 304 | 1052 | -3700000000 | 350 | 1.6742e+28 | 1211.184 | 1.917336e-10 |  | 8.870836e-10
1356 | 303 | 1053 | -3700000000 | 350 | 1.6487e+28 | 1216.337 | 1.918589e-10 |  | 8.876634e-10
1356 | 302 | 1054 | -3700000000 | 350 | 1.6234e+28 | 1221.523 | 1.919906e-10 |  | 8.882728e-10
1356 | 301 | 1055 | -3700000000 | 350 | 1.5981e+28 | 1226.744 | 1.921288e-10 |  | 8.88912e-10
1356 | 300 | 1056 | -3700000000 | 350 | 1.573e+28 | 1232 | 1.922735e-10 |  | 8.895815e-10
1356 | 299 | 1057 | -3700000000 | 350 | 1.548e+28 | 1237.291 | 1.924248e-10 |  | 8.902815e-10
1356 | 298 | 1058 | -3700000000 | 350 | 1.5232e+28 | 1242.617 | 1.925828e-10 |  | 8.910124e-10
1356 | 297 | 1059 | -3700000000 | 350 | 1.4985e+28 | 1247.98 | 1.927475e-10 |  | 8.917746e-10
1356 | 296 | 1060 | -3700000000 | 350 | 1.474e+28 | 1253.378 | 1.929191e-10 |  | 8.925683e-10
1356 | 295 | 1061 | -3700000000 | 350 | 1.4496e+28 | 1258.814 | 1.930976e-10 |  | 8.93394e-10
1356 | 294 | 1062 | -3700000000 | 350 | 1.4254e+28 | 1264.286 | 1.93283e-10 |  | 8.942521e-10
1356 | 293 | 1063 | -3700000000 | 350 | 1.4013e+28 | 1269.795 | 1.934755e-10 |  | 8.951429e-10
1356 | 292 | 1064 | -3700000000 | 350 | 1.3774e+28 | 1275.342 | 1.936752e-10 |  | 8.960668e-10
1356 | 291 | 1065 | -3700000000 | 350 | 1.3537e+28 | 1280.928 | 1.938822e-10 |  | 8.970242e-10
1356 | 290 | 1066 | -3700000000 | 350 | 1.3301e+28 | 1286.552 | 1.940964e-10 |  | 8.980155e-10
1356 | 289 | 1067 | -3700000000 | 350 | 1.3067e+28 | 1292.215 | 1.943181e-10 |  | 8.990413e-10
1356 | 288 | 1068 | -3700000000 | 350 | 1.2835e+28 | 1297.917 | 1.945474e-10 |  | 9.001018e-10
1356 | 287 | 1069 | -3700000000 | 350 | 1.2605e+28 | 1303.659 | 1.947842e-10 |  | 9.011975e-10
1356 | 286 | 1070 | -3700000000 | 350 | 1.2376e+28 | 1309.441 | 1.950287e-10 |  | 9.023289e-10
1356 | 285 | 1071 | -3700000000 | 350 | 1.215e+28 | 1315.263 | 1.952811e-10 |  | 9.034965e-10
1356 | 284 | 1072 | -3700000000 | 350 | 1.1925e+28 | 1321.127 | 1.955414e-10 |  | 9.047007e-10
1356 | 283 | 1073 | -3700000000 | 350 | 1.1702e+28 | 1327.032 | 1.958097e-10 |  | 9.05942e-10
1356 | 282 | 1074 | -3700000000 | 350 | 1.1481e+28 | 1332.979 | 1.960861e-10 |  | 9.072209e-10
1356 | 281 | 1075 | -3700000000 | 350 | 1.1262e+28 | 1338.968 | 1.963707e-10 |  | 9.085379e-10
1356 | 280 | 1076 | -3700000000 | 350 | 1.1045e+28 | 1345 | 1.966638e-10 |  | 9.098936e-10
1356 | 279 | 1077 | -3700000000 | 350 | 1.083e+28 | 1351.075 | 1.969652e-10 |  | 9.112884e-10
1356 | 278 | 1078 | -3700000000 | 350 | 1.0618e+28 | 1357.194 | 1.972753e-10 |  | 9.12723e-10
1356 | 277 | 1079 | -3700000000 | 350 | 1.0407e+28 | 1363.357 | 1.975941e-10 |  | 9.141979e-10
1356 | 276 | 1080 | -3700000000 | 350 | 1.0198e+28 | 1369.565 | 1.979217e-10 |  | 9.157137e-10
1356 | 275 | 1081 | -3700000000 | 350 | 9.9915e+27 | 1375.818 | 1.982583e-10 |  | 9.172709e-10
1356 | 274 | 1082 | -3700000000 | 350 | 9.7871e+27 | 1382.117 | 1.986039e-10 |  | 9.188701e-10
1356 | 273 | 1083 | -3700000000 | 350 | 9.5849e+27 | 1388.462 | 1.989588e-10 |  | 9.205121e-10
1356 | 272 | 1084 | -3700000000 | 350 | 9.3848e+27 | 1394.853 | 1.993231e-10 |  | 9.221974e-10
1356 | 271 | 1085 | -3700000000 | 350 | 9.1869e+27 | 1401.292 | 1.996968e-10 |  | 9.239266e-10
1356 | 270 | 1086 | -3700000000 | 350 | 8.9913e+27 | 1407.778 | 2.000803e-10 |  | 9.257005e-10
1356 | 269 | 1087 | -3700000000 | 350 | 8.7979e+27 | 1414.312 | 2.004735e-10 |  | 9.275197e-10
1356 | 268 | 1088 | -3700000000 | 350 | 8.6067e+27 | 1420.896 | 2.008766e-10 |  | 9.293849e-10
1356 | 267 | 1089 | -3700000000 | 350 | 8.4178e+27 | 1427.528 | 2.012899e-10 |  | 9.312969e-10
1356 | 266 | 1090 | -3700000000 | 350 | 8.2312e+27 | 1434.211 | 2.017134e-10 |  | 9.332564e-10
1356 | 265 | 1091 | -3700000000 | 350 | 8.0469e+27 | 1440.943 | 2.021473e-10 |  | 9.352641e-10
1356 | 264 | 1092 | -3700000000 | 350 | 7.8649e+27 | 1447.727 | 2.025918e-10 |  | 9.373208e-10
1356 | 263 | 1093 | -3700000000 | 350 | 7.6852e+27 | 1454.563 | 2.030471e-10 |  | 9.394273e-10
1356 | 262 | 1094 | -3700000000 | 350 | 7.5079e+27 | 1461.45 | 2.035134e-10 |  | 9.415844e-10
1356 | 261 | 1095 | -3700000000 | 350 | 7.3329e+27 | 1468.391 | 2.039907e-10 |  | 9.437929e-10
1356 | 260 | 1096 | -3700000000 | 350 | 7.1602e+27 | 1475.385 | 2.044794e-10 |  | 9.460538e-10
1356 | 259 | 1097 | -3700000000 | 350 | 6.9899e+27 | 1482.432 | 2.049796e-10 |  | 9.483679e-10
1356 | 258 | 1098 | -3700000000 | 350 | 6.822e+27 | 1489.535 | 2.054914e-10 |  | 9.507361e-10
1356 | 257 | 1099 | -3700000000 | 350 | 6.6565e+27 | 1496.693 | 2.060152e-10 |  | 9.531592e-10
1356 | 256 | 1100 | -3700000000 | 350 | 6.4934e+27 | 1503.90625 | 2.06551e-10 |  | 9.556384e-10
1356 | 255 | 1101 | -3700000000 | 350 | 6.3326e+27 | 1511.176 | 2.070991e-10 |  | 9.581745e-10
1356 | 254 | 1102 | -3700000000 | 350 | 6.1742e+27 | 1518.504 | 2.076598e-10 |  | 9.607685e-10
1356 | 253 | 1103 | -3700000000 | 350 | 6.0183e+27 | 1525.889 | 2.082332e-10 |  | 9.634215e-10
1356 | 252 | 1104 | -3700000000 | 350 | 5.8647e+27 | 1533.333 | 2.088196e-10 |  | 9.661345e-10
1356 | 251 | 1105 | -3700000000 | 350 | 5.7135e+27 | 1540.837 | 2.094192e-10 |  | 9.689086e-10
1356 | 250 | 1106 | -3700000000 | 350 | 5.5648e+27 | 1548.4 | 2.100323e-10 |  | 9.717449e-10
1356 | 249 | 1107 | -3700000000 | 350 | 5.4184e+27 | 1556.024 | 2.10659e-10 |  | 9.746446e-10
1356 | 248 | 1108 | -3700000000 | 350 | 5.2744e+27 | 1563.71 | 2.112997e-10 |  | 9.776088e-10
1356 | 247 | 1109 | -3700000000 | 350 | 5.1329e+27 | 1571.457 | 2.119546e-10 |  | 9.806388e-10
1356 | 246 | 1110 | -3700000000 | 350 | 4.9937e+27 | 1579.268 | 2.126239e-10 |  | 9.837357e-10
1356 | 245 | 1111 | -3700000000 | 350 | 4.8569e+27 | 1587.143 | 2.13308e-10 |  | 9.869008e-10
1356 | 244 | 1112 | -3700000000 | 350 | 4.7226e+27 | 1595.082 | 2.140072e-10 |  | 9.901355e-10
1356 | 243 | 1113 | -3700000000 | 350 | 4.5906e+27 | 1603.086 | 2.147216e-10 |  | 9.93441e-10
1356 | 242 | 1114 | -3700000000 | 350 | 4.4609e+27 | 1611.157 | 2.154517e-10 |  | 9.968189e-10
1356 | 241 | 1115 | -3700000000 | 350 | 4.3337e+27 | 1619.295 | 2.161977e-10 |  | 1.00027e-09
1356 | 240 | 1116 | -3700000000 | 350 | 4.2088e+27 | 1627.5 | 2.1696e-10 |  | 1.003797e-09
1356 | 239 | 1117 | -3700000000 | 350 | 4.0863e+27 | 1635.774 | 2.177388e-10 |  | 1.0074e-09
1356 | 238 | 1118 | -3700000000 | 350 | 3.9661e+27 | 1644.118 | 2.185345e-10 |  | 1.011082e-09
1356 | 237 | 1119 | -3700000000 | 350 | 3.8482e+27 | 1652.532 | 2.193474e-10 |  | 1.014843e-09
1356 | 236 | 1120 | -3700000000 | 350 | 3.7327e+27 | 1661.017 | 2.201779e-10 |  | 1.018685e-09
1356 | 235 | 1121 | -3700000000 | 350 | 3.6195e+27 | 1669.574 | 2.210264e-10 |  | 1.022611e-09
1356 | 234 | 1122 | -3700000000 | 350 | 3.5086e+27 | 1678.205 | 2.218932e-10 |  | 1.026621e-09
1356 | 233 | 1123 | -3700000000 | 350 | 3.3999e+27 | 1686.91 | 2.227787e-10 |  | 1.030718e-09
1356 | 232 | 1124 | -3700000000 | 350 | 3.2936e+27 | 1695.69 | 2.236834e-10 |  | 1.034904e-09
1356 | 231 | 1125 | -3700000000 | 350 | 3.1895e+27 | 1704.545 | 2.246075e-10 |  | 1.039179e-09
1356 | 230 | 1126 | -3700000000 | 350 | 3.0876e+27 | 1713.478 | 2.255515e-10 |  | 1.043547e-09
1356 | 229 | 1127 | -3700000000 | 350 | 2.988e+27 | 1722.489 | 2.265159e-10 |  | 1.048009e-09
1356 | 228 | 1128 | -3700000000 | 350 | 2.8905e+27 | 1731.579 | 2.275012e-10 |  | 1.052567e-09
1356 | 227 | 1129 | -3700000000 | 350 | 2.7953e+27 | 1740.749 | 2.285076e-10 |  | 1.057224e-09
1356 | 226 | 1130 | -3700000000 | 350 | 2.7022e+27 | 1750 | 2.295358e-10 |  | 1.061981e-09
1356 | 225 | 1131 | -3700000000 | 350 | 2.6113e+27 | 1759.333 | 2.305862e-10 |  | 1.066841e-09
1356 | 224 | 1132 | -3700000000 | 350 | 2.5226e+27 | 1768.75 | 2.316594e-10 |  | 1.071806e-09
1356 | 223 | 1133 | -3700000000 | 350 | 2.4359e+27 | 1778.251 | 2.327557e-10 |  | 1.076878e-09
1356 | 222 | 1134 | -3700000000 | 350 | 2.3513e+27 | 1787.838 | 2.338758e-10 |  | 1.082061e-09
1356 | 221 | 1135 | -3700000000 | 350 | 2.2688e+27 | 1797.511 | 2.350202e-10 |  | 1.087355e-09
1356 | 220 | 1136 | -3700000000 | 350 | 2.1884e+27 | 1807.273 | 2.361895e-10 |  | 1.092765e-09
1356 | 219 | 1137 | -3700000000 | 350 | 2.11e+27 | 1817.123 | 2.373843e-10 |  | 1.098293e-09
1356 | 218 | 1138 | -3700000000 | 350 | 2.0336e+27 | 1827.064 | 2.386051e-10 |  | 1.103941e-09
1356 | 217 | 1139 | -3700000000 | 350 | 1.9591e+27 | 1837.097 | 2.398525e-10 |  | 1.109713e-09
1356 | 216 | 1140 | -3700000000 | 350 | 1.8867e+27 | 1847.222 | 2.411273e-10 |  | 1.115611e-09
1356 | 215 | 1141 | -3700000000 | 350 | 1.8161e+27 | 1857.442 | 2.424301e-10 |  | 1.121638e-09
1356 | 214 | 1142 | -3700000000 | 350 | 1.7475e+27 | 1867.757 | 2.437615e-10 |  | 1.127798e-09
1356 | 213 | 1143 | -3700000000 | 350 | 1.6808e+27 | 1878.169 | 2.451223e-10 |  | 1.134094e-09
1356 | 212 | 1144 | -3700000000 | 350 | 1.6159e+27 | 1888.679 | 2.465131e-10 |  | 1.140529e-09
1356 | 211 | 1145 | -3700000000 | 350 | 1.5528e+27 | 1899.289 | 2.479348e-10 |  | 1.147107e-09
1356 | 210 | 1146 | -3700000000 | 350 | 1.4915e+27 | 1910 | 2.493881e-10 |  | 1.153831e-09
1356 | 209 | 1147 | -3700000000 | 350 | 1.4321e+27 | 1920.813 | 2.508738e-10 |  | 1.160704e-09
1356 | 208 | 1148 | -3700000000 | 350 | 1.3743e+27 | 1931.731 | 2.523928e-10 |  | 1.167732e-09
1356 | 207 | 1149 | -3700000000 | 350 | 1.3183e+27 | 1942.754 | 2.539458e-10 |  | 1.174918e-09
1356 | 206 | 1150 | -3700000000 | 350 | 1.264e+27 | 1953.883 | 2.555339e-10 |  | 1.182265e-09
1356 | 205 | 1151 | -3700000000 | 350 | 1.2114e+27 | 1965.122 | 2.571578e-10 |  | 1.189778e-09
1356 | 204 | 1152 | -3700000000 | 350 | 1.1603e+27 | 1976.471 | 2.588186e-10 |  | 1.197462e-09
1356 | 203 | 1153 | -3700000000 | 350 | 1.1109e+27 | 1987.931 | 2.605172e-10 |  | 1.205321e-09
1356 | 202 | 1154 | -3700000000 | 350 | 1.0631e+27 | 1999.505 | 2.622547e-10 |  | 1.21336e-09
1356 | 201 | 1155 | -3700000000 | 350 | 1.0168e+27 | 2011.194 | 2.64032e-10 |  | 1.221583e-09
1356 | 200 | 1156 | -3700000000 | 350 | 9.7208e+26 | 2023 | 2.658504e-10 |  | 1.229996e-09
1356 | 199 | 1157 | -3700000000 | 350 | 9.2882e+26 | 2034.925 | 2.677108e-10 |  | 1.238603e-09
1356 | 198 | 1158 | -3700000000 | 350 | 8.8702e+26 | 2046.97 | 2.696146e-10 |  | 1.247411e-09
1356 | 197 | 1159 | -3700000000 | 350 | 8.4665e+26 | 2059.137 | 2.715628e-10 |  | 1.256425e-09
1356 | 196 | 1160 | -3700000000 | 350 | 8.0768e+26 | 2071.429 | 2.735567e-10 |  | 1.26565e-09
1356 | 195 | 1161 | -3700000000 | 350 | 7.7009e+26 | 2083.846 | 2.755977e-10 |  | 1.275093e-09
1356 | 194 | 1162 | -3700000000 | 350 | 7.3384e+26 | 2096.392 | 2.776871e-10 |  | 1.28476e-09
1356 | 193 | 1163 | -3700000000 | 350 | 6.989e+26 | 2109.067 | 2.798262e-10 |  | 1.294657e-09
1356 | 192 | 1164 | -3700000000 | 350 | 6.6525e+26 | 2121.875 | 2.820166e-10 |  | 1.304791e-09
1356 | 191 | 1165 | -3700000000 | 350 | 6.3284e+26 | 2134.817 | 2.842598e-10 |  | 1.315169e-09
1356 | 190 | 1166 | -3700000000 | 350 | 6.0167e+26 | 2147.895 | 2.865572e-10 |  | 1.325799e-09
1356 | 189 | 1167 | -3700000000 | 350 | 5.7168e+26 | 2161.111 | 2.889106e-10 |  | 1.336687e-09
1356 | 188 | 1168 | -3700000000 | 350 | 5.4286e+26 | 2174.468 | 2.913216e-10 |  | 1.347842e-09
1356 | 187 | 1169 | -3700000000 | 350 | 5.1518e+26 | 2187.968 | 2.937919e-10 |  | 1.359271e-09
1356 | 186 | 1170 | -3700000000 | 350 | 4.886e+26 | 2201.613 | 2.963234e-10 |  | 1.370984e-09
1356 | 185 | 1171 | -3700000000 | 350 | 4.631e+26 | 2215.405 | 2.98918e-10 |  | 1.382988e-09
1356 | 184 | 1172 | -3700000000 | 350 | 4.3864e+26 | 2229.348 | 3.015777e-10 |  | 1.395293e-09
1356 | 183 | 1173 | -3700000000 | 350 | 4.1521e+26 | 2243.443 | 3.043044e-10 |  | 1.407909e-09
1356 | 182 | 1174 | -3700000000 | 350 | 3.9276e+26 | 2257.692 | 3.071003e-10 |  | 1.420845e-09
1356 | 181 | 1175 | -3700000000 | 350 | 3.7127e+26 | 2272.099 | 3.099677e-10 |  | 1.434111e-09
1356 | 180 | 1176 | -3700000000 | 350 | 3.5072e+26 | 2286.667 | 3.129088e-10 |  | 1.447718e-09
1356 | 179 | 1177 | -3700000000 | 350 | 3.3107e+26 | 2301.397 | 3.159261e-10 |  | 1.461678e-09
1356 | 178 | 1178 | -3700000000 | 350 | 3.123e+26 | 2316.292 | 3.190219e-10 |  | 1.476002e-09
1356 | 177 | 1179 | -3700000000 | 350 | 2.9439e+26 | 2331.356 | 3.221991e-10 |  | 1.490701e-09
1356 | 176 | 1180 | -3700000000 | 350 | 2.7729e+26 | 2346.591 | 3.254602e-10 |  | 1.505789e-09
1356 | 175 | 1181 | -3700000000 | 350 | 2.6099e+26 | 2362 | 3.288081e-10 |  | 1.521278e-09
1356 | 174 | 1182 | -3700000000 | 350 | 2.4547e+26 | 2377.586 | 3.322457e-10 |  | 1.537183e-09
1356 | 173 | 1183 | -3700000000 | 350 | 2.3069e+26 | 2393.353 | 3.357762e-10 |  | 1.553518e-09
1356 | 172 | 1184 | -3700000000 | 350 | 2.1662e+26 | 2409.302 | 3.394027e-10 |  | 1.570296e-09
1356 | 171 | 1185 | -3700000000 | 350 | 2.0326e+26 | 2425.439 | 3.431287e-10 |  | 1.587535e-09
1356 | 170 | 1186 | -3700000000 | 350 | 1.9056e+26 | 2441.765 | 3.469575e-10 |  | 1.60525e-09
1356 | 169 | 1187 | -3700000000 | 350 | 1.785e+26 | 2458.284 | 3.50893e-10 |  | 1.623458e-09
1356 | 168 | 1188 | -3700000000 | 350 | 1.6707e+26 | 2475 | 3.549389e-10 |  | 1.642177e-09
1356 | 167 | 1189 | -3700000000 | 350 | 1.5624e+26 | 2491.916 | 3.590993e-10 |  | 1.661425e-09
1356 | 166 | 1190 | -3700000000 | 350 | 1.4598e+26 | 2509.036 | 3.633783e-10 |  | 1.681223e-09
1356 | 165 | 1191 | -3700000000 | 350 | 1.3627e+26 | 2526.364 | 3.677804e-10 |  | 1.70159e-09
1356 | 164 | 1192 | -3700000000 | 350 | 1.2709e+26 | 2543.902 | 3.7231e-10 |  | 1.722547e-09
1356 | 163 | 1193 | -3700000000 | 350 | 1.1842e+26 | 2561.656 | 3.769721e-10 |  | 1.744117e-09
1356 | 162 | 1194 | -3700000000 | 350 | 1.1024e+26 | 2579.63 | 3.817717e-10 |  | 1.766323e-09
1356 | 161 | 1195 | -3700000000 | 350 | 1.0253e+26 | 2597.826 | 3.867141e-10 |  | 1.789189e-09
1356 | 160 | 1196 | -3700000000 | 350 | 9.5263e+25 | 2616.25 | 3.918048e-10 |  | 1.812742e-09
1356 | 159 | 1197 | -3700000000 | 350 | 8.8423e+25 | 2634.906 | 3.970497e-10 |  | 1.837008e-09
1356 | 158 | 1198 | -3700000000 | 350 | 8.1992e+25 | 2653.797 | 4.024548e-10 |  | 1.862016e-09
1356 | 157 | 1199 | -3700000000 | 350 | 7.5949e+25 | 2672.93 | 4.080265e-10 |  | 1.887794e-09
1356 | 156 | 1200 | -3700000000 | 350 | 7.0279e+25 | 2692.308 | 4.137717e-10 |  | 1.914375e-09
1356 | 155 | 1201 | -3700000000 | 350 | 6.4962e+25 | 2711.935 | 4.196973e-10 |  | 1.941791e-09
1356 | 154 | 1202 | -3700000000 | 350 | 5.9982e+25 | 2731.818 | 4.258108e-10 |  | 1.970076e-09
1356 | 153 | 1203 | -3700000000 | 350 | 5.5322e+25 | 2751.961 | 4.321201e-10 |  | 1.999267e-09
1356 | 152 | 1204 | -3700000000 | 350 | 5.0966e+25 | 2772.368 | 4.386334e-10 |  | 2.029401e-09
1356 | 151 | 1205 | -3700000000 | 350 | 4.6899e+25 | 2793.046 | 4.453593e-10 |  | 2.06052e-09
1356 | 150 | 1206 | -3700000000 | 350 | 4.3106e+25 | 2814 | 4.52307e-10 |  | 2.092664e-09
1356 | 149 | 1207 | -3700000000 | 350 | 3.9572e+25 | 2835.235 | 4.594861e-10 |  | 2.12588e-09
1356 | 148 | 1208 | -3700000000 | 350 | 3.6283e+25 | 2856.757 | 4.669068e-10 |  | 2.160213e-09
1356 | 147 | 1209 | -3700000000 | 350 | 3.3226e+25 | 2878.571 | 4.745798e-10 |  | 2.195713e-09
1356 | 146 | 1210 | -3700000000 | 350 | 3.0387e+25 | 2900.685 | 4.825165e-10 |  | 2.232433e-09
1356 | 145 | 1211 | -3700000000 | 350 | 2.7755e+25 | 2923.103 | 4.907286e-10 |  | 2.270428e-09
1356 | 144 | 1212 | -3700000000 | 350 | 2.5317e+25 | 2945.833 | 4.99229e-10 |  | 2.309756e-09
1356 | 143 | 1213 | -3700000000 | 350 | 2.3062e+25 | 2968.881 | 5.08031e-10 |  | 2.350479e-09
1356 | 142 | 1214 | -3700000000 | 350 | 2.0979e+25 | 2992.254 | 5.171486e-10 |  | 2.392663e-09
1356 | 141 | 1215 | -3700000000 | 350 | 1.9057e+25 | 3015.957 | 5.265968e-10 |  | 2.436377e-09
1356 | 140 | 1216 | -3700000000 | 350 | 1.7286e+25 | 3040 | 5.363915e-10 |  | 2.481693e-09
1356 | 139 | 1217 | -3700000000 | 350 | 1.5656e+25 | 3064.388 | 5.465494e-10 |  | 2.528691e-09
1356 | 138 | 1218 | -3700000000 | 350 | 1.4159e+25 | 3089.13 | 5.570884e-10 |  | 2.577451e-09
1356 | 137 | 1219 | -3700000000 | 350 | 1.2785e+25 | 3114.234 | 5.680273e-10 |  | 2.628061e-09
1356 | 136 | 1220 | -3700000000 | 350 | 1.1527e+25 | 3139.706 | 5.793863e-10 |  | 2.680615e-09
1356 | 135 | 1221 | -3700000000 | 350 | 1.0375e+25 | 3165.556 | 5.911866e-10 |  | 2.735211e-09
1356 | 134 | 1222 | -3700000000 | 350 | 9.3233e+24 | 3191.791 | 6.034509e-10 |  | 2.791954e-09
1356 | 133 | 1223 | -3700000000 | 350 | 8.364e+24 | 3218.421 | 6.162032e-10 |  | 2.850954e-09
1356 | 132 | 1224 | -3700000000 | 350 | 7.4906e+24 | 3245.455 | 6.294694e-10 |  | 2.912332e-09
1356 | 131 | 1225 | -3700000000 | 350 | 6.6965e+24 | 3272.901 | 6.432767e-10 |  | 2.976214e-09
1356 | 130 | 1226 | -3700000000 | 350 | 5.9759e+24 | 3300.769 | 6.576543e-10 |  | 3.042734e-09
1356 | 129 | 1227 | -3700000000 | 350 | 5.323e+24 | 3329.07 | 6.726333e-10 |  | 3.112036e-09
1356 | 128 | 1228 | -3700000000 | 350 | 4.7325e+24 | 3357.8125 | 6.882469e-10 |  | 3.184275e-09
1356 | 127 | 1229 | -3700000000 | 350 | 4.1994e+24 | 3387.008 | 7.045307e-10 |  | 3.259614e-09
1356 | 126 | 1230 | -3700000000 | 350 | 3.7191e+24 | 3416.667 | 7.215226e-10 |  | 3.33823e-09
1356 | 125 | 1231 | -3700000000 | 350 | 3.287e+24 | 3446.8 | 7.392632e-10 |  | 3.420309e-09
1356 | 124 | 1232 | -3700000000 | 350 | 2.8991e+24 | 3477.419 | 7.577961e-10 |  | 3.506055e-09
1356 | 123 | 1233 | -3700000000 | 350 | 2.5515e+24 | 3508.537 | 7.77168e-10 |  | 3.595681e-09
1356 | 122 | 1234 | -3700000000 | 350 | 2.2408e+24 | 3540.164 | 7.974288e-10 |  | 3.689421e-09
1356 | 121 | 1235 | -3700000000 | 350 | 1.9635e+24 | 3572.314 | 8.186324e-10 |  | 3.787522e-09
1356 | 120 | 1236 | -3700000000 | 350 | 1.7166e+24 | 3605 | 8.408365e-10 |  | 3.890253e-09
1356 | 119 | 1237 | -3700000000 | 350 | 1.4973e+24 | 3638.235 | 8.641033e-10 |  | 3.9979e-09
1356 | 118 | 1238 | -3700000000 | 350 | 1.3028e+24 | 3672.034 | 8.884997e-10 |  | 4.110774e-09
1356 | 117 | 1239 | -3700000000 | 350 | 1.1309e+24 | 3706.41 | 9.140978e-10 |  | 4.229207e-09
1356 | 116 | 1240 | -3700000000 | 350 | 9.7911e+23 | 3741.379 | 9.409754e-10 |  | 4.35356e-09
1356 | 115 | 1241 | -3700000000 | 350 | 8.4553e+23 | 3776.957 | 9.692166e-10 |  | 4.484222e-09
1356 | 114 | 1242 | -3700000000 | 350 | 7.2824e+23 | 3813.158 | 9.989122e-10 |  | 4.621613e-09
1356 | 113 | 1243 | -3700000000 | 350 | 6.2552e+23 | 3850 | 1.03016e-09 |  | 4.766188e-09
1356 | 112 | 1244 | -3700000000 | 350 | 5.3578e+23 | 3887.5 | 1.063068e-09 |  | 4.918438e-09
1356 | 111 | 1245 | -3700000000 | 350 | 4.576e+23 | 3925.676 | 1.097749e-09 |  | 5.078898e-09
1356 | 110 | 1246 | -3700000000 | 350 | 3.8967e+23 | 3964.545 | 1.134331e-09 |  | 5.248148e-09
1356 | 109 | 1247 | -3700000000 | 350 | 3.3083e+23 | 4004.128 | 1.172949e-09 |  | 5.426818e-09
1356 | 108 | 1248 | -3700000000 | 350 | 2.7999e+23 | 4044.444 | 1.21375e-09 |  | 5.615593e-09
1356 | 107 | 1249 | -3700000000 | 350 | 2.3621e+23 | 4085.514 | 1.256897e-09 |  | 5.815219e-09
1356 | 106 | 1250 | -3700000000 | 350 | 1.9862e+23 | 4127.358 | 1.302566e-09 |  | 6.026511e-09
1356 | 105 | 1251 | -3700000000 | 350 | 1.6645e+23 | 4170 | 1.350948e-09 |  | 6.250359e-09
1356 | 104 | 1252 | -3700000000 | 350 | 1.39e+23 | 4213.462 | 1.402254e-09 |  | 6.487734e-09
1356 | 103 | 1253 | -3700000000 | 350 | 1.1566e+23 | 4257.767 | 1.456714e-09 |  | 6.739702e-09
1356 | 102 | 1254 | -3700000000 | 350 | 9.589e+22 | 4302.941 | 1.514581e-09 |  | 7.007428e-09
1356 | 101 | 1255 | -3700000000 | 350 | 7.9196e+22 | 4349.01 | 1.57613e-09 |  | 7.292195e-09
1356 | 100 | 1256 | -3700000000 | 350 | 6.5152e+22 | 4396 | 1.641667e-09 |  | 7.59541e-09
1356 | 99 | 1257 | -3700000000 | 350 | 5.3383e+22 | 4443.939 | 1.711526e-09 |  | 7.918625e-09
1356 | 98 | 1258 | -3700000000 | 350 | 4.3558e+22 | 4492.857 | 1.786078e-09 |  | 8.263549e-09
1356 | 97 | 1259 | -3700000000 | 350 | 3.539e+22 | 4542.784 | 1.865729e-09 |  | 8.632069e-09
1356 | 96 | 1260 | -3700000000 | 350 | 2.8627e+22 | 4593.75 | 1.950933e-09 |  | 9.026276e-09
1356 | 95 | 1261 | -3700000000 | 350 | 2.305e+22 | 4645.789 | 2.042188e-09 |  | 9.448481e-09
1356 | 94 | 1262 | -3700000000 | 350 | 1.8473e+22 | 4698.936 | 2.140049e-09 |  | 9.901251e-09
1356 | 93 | 1263 | -3700000000 | 350 | 1.4733e+22 | 4753.226 | 2.245134e-09 |  | 1.038744e-08
1356 | 92 | 1264 | -3700000000 | 350 | 1.1692e+22 | 4808.696 | 2.358129e-09 |  | 1.091023e-08
1356 | 91 | 1265 | -3700000000 | 350 | 9.2304e+21 | 4865.385 | 2.4798e-09 |  | 1.147316e-08
1356 | 90 | 1266 | -3700000000 | 350 | 7.2482e+21 | 4923.333 | 2.611004e-09 |  | 1.208019e-08
1356 | 89 | 1267 | -3700000000 | 350 | 5.6603e+21 | 4982.584 | 2.752699e-09 |  | 1.273576e-08
1356 | 88 | 1268 | -3700000000 | 350 | 4.3951e+21 | 5043.182 | 2.905961e-09 |  | 1.344485e-08
1356 | 87 | 1269 | -3700000000 | 350 | 3.3925e+21 | 5105.172 | 3.071999e-09 |  | 1.421305e-08
1356 | 86 | 1270 | -3700000000 | 350 | 2.6027e+21 | 5168.605 | 3.252177e-09 |  | 1.504667e-08
1356 | 85 | 1271 | -3700000000 | 350 | 1.9841e+21 | 5233.529 | 3.448032e-09 |  | 1.595283e-08
1356 | 84 | 1272 | -3700000000 | 350 | 1.5027e+21 | 5300 | 3.661307e-09 |  | 1.693957e-08
1356 | 83 | 1273 | -3700000000 | 350 | 1.1303e+21 | 5368.072 | 3.893976e-09 |  | 1.801605e-08
1356 | 82 | 1274 | -3700000000 | 350 | 8.443e+20 | 5437.805 | 4.148283e-09 |  | 1.919264e-08
1356 | 81 | 1275 | -3700000000 | 350 | 6.2605e+20 | 5509.259 | 4.426789e-09 |  | 2.048119e-08
1356 | 80 | 1276 | -3700000000 | 350 | 4.607e+20 | 5582.5 | 4.732417e-09 |  | 2.189522e-08
1356 | 79 | 1277 | -3700000000 | 350 | 3.3637e+20 | 5657.595 | 5.068518e-09 |  | 2.345024e-08
1356 | 78 | 1278 | -3700000000 | 350 | 2.436e+20 | 5734.615 | 5.438939e-09 |  | 2.516405e-08
1356 | 77 | 1279 | -3700000000 | 350 | 1.7492e+20 | 5813.636 | 5.848114e-09 |  | 2.705715e-08
1356 | 76 | 1280 | -3700000000 | 350 | 1.245e+20 | 5894.737 | 6.301166e-09 |  | 2.915327e-08
1356 | 75 | 1281 | -3700000000 | 350 | 8.7803e+19 | 5978 | 6.80403e-09 |  | 3.147984e-08
1356 | 74 | 1282 | -3700000000 | 350 | 6.1335e+19 | 6063.514 | 7.363608e-09 |  | 3.406881e-08
1356 | 73 | 1283 | -3700000000 | 350 | 4.2421e+19 | 6151.37 | 7.987946e-09 |  | 3.69574e-08
1356 | 72 | 1284 | -3700000000 | 350 | 2.9038e+19 | 6241.667 | 8.686463e-09 |  | 4.018919e-08
1356 | 71 | 1285 | -3700000000 | 350 | 1.9664e+19 | 6334.507 | 9.470218e-09 |  | 4.381535e-08
1356 | 70 | 1286 | -3700000000 | 350 | 1.3166e+19 | 6430 | 1.035224e-08 |  | 4.789617e-08
1356 | 69 | 1287 | -3700000000 | 350 | 8.7132e+18 | 6528.261 | 1.134796e-08 |  | 5.250299e-08
1356 | 68 | 1288 | -3700000000 | 350 | 5.6959e+18 | 6629.412 | 1.247567e-08 |  | 5.772053e-08
1356 | 67 | 1289 | -3700000000 | 350 | 3.676e+18 | 6733.582 | 1.375723e-08 |  | 6.364982e-08
1356 | 66 | 1290 | -3700000000 | 350 | 2.3409e+18 | 6840.909 | 1.521876e-08 |  | 7.041183e-08
1356 | 65 | 1291 | -3700000000 | 350 | 1.4699e+18 | 6951.538 | 1.689174e-08 |  | 7.815208e-08
1356 | 64 | 1292 | -3700000000 | 350 | 9.096e+17 | 7065.625 | 1.881415e-08 |  | 8.704642e-08
1356 | 63 | 1293 | -3700000000 | 350 | 5.5428e+17 | 7183.333 | 2.103215e-08 |  | 9.730833e-08
1356 | 62 | 1294 | -3700000000 | 350 | 3.3236e+17 | 7304.839 | 2.360205e-08 |  | 1.091983e-07
1356 | 61 | 1295 | -3700000000 | 350 | 1.9595e+17 | 7430.328 | 2.659291e-08 |  | 1.23036e-07
1356 | 60 | 1296 | -3700000000 | 350 | 1.135e+17 | 7560 | 3.008993e-08 |  | 1.392155e-07
1356 | 59 | 1297 | -3700000000 | 350 | 64525405119481904 | 7694.068 | 3.419877e-08 |  | 1.582256e-07
1356 | 58 | 1298 | -3700000000 | 350 | 35971205189505000 | 7832.759 | 3.905129e-08 |  | 1.806765e-07
1356 | 57 | 1299 | -3700000000 | 350 | 19643335605521300 | 7976.316 | 4.481306e-08 |  | 2.073342e-07
1356 | 56 | 1300 | -3700000000 | 350 | 10496184489188400 | 8125 | 5.169336e-08 |  | 2.391669e-07
1356 | 55 | 1301 | -3700000000 | 350 | 5481364794810620 | 8279.091 | 5.995853e-08 |  | 2.774069e-07
1356 | 54 | 1302 | -3700000000 | 350 | 2794048266236260 | 8438.889 | 6.995e-08 |  | 3.236339e-07
1356 | 53 | 1303 | -3700000000 | 350 | 1388264514059380 | 8604.717 | 8.210879e-08 |  | 3.798883e-07
1356 | 52 | 1304 | -3700000000 | 350 | 671371773081232 | 8776.923 | 9.700914e-08 |  | 4.48827e-07
1356 | 51 | 1305 | -3700000000 | 350 | 315511827258548 | 8955.882 | 1.154051e-07 |  | 5.339385e-07
1356 | 50 | 1306 | -3700000000 | 350 | 143841375369251 | 9142 | 1.382956e-07 |  | 6.398447e-07
1356 | 49 | 1307 | -3700000000 | 350 | 63498085014125.2 | 9335.714 | 1.670165e-07 |  | 7.727261e-07
1356 | 48 | 1308 | -3700000000 | 350 | 27087679133502.2 | 9537.5 | 2.033721e-07 |  | 9.409305e-07
1356 | 47 | 1309 | -3700000000 | 350 | 11142141687154.8 | 9747.872 | 2.498248e-07 |  | 1.155851e-06
1356 | 46 | 1310 | -3700000000 | 350 | 4408797189641.0 | 9967.391 | 3.097733e-07 |  | 1.433211e-06
1356 | 45 | 1311 | -3700000000 | 350 | 1673799073136.1 | 10196.67 | 3.879633e-07 |  | 1.794969e-06
1356 | 44 | 1312 | -3700000000 | 350 | 607985751799.3 | 10436.36 | 4.911056e-07 |  | 2.272172e-06
1356 | 43 | 1313 | -3700000000 | 350 | 210645183438.9 | 10687.21 | 6.288166e-07 |  | 2.909312e-06
1356 | 42 | 1314 | -3700000000 | 350 | 69376340139.4 | 10950 | 8.150734e-07 |  | 3.771056e-06
1356 | 41 | 1315 | -3700000000 | 350 | 21640314550.5 | 11225.61 | 1.0705e-06 |  | 4.952826e-06
1356 | 40 | 1316 | -3700000000 | 350 | 6367042585.4 | 11515 | 1.426027e-06 |  | 6.597722e-06
1356 | 39 | 1317 | -3700000000 | 350 | 1759065614.3 | 11819.23 | 1.928847e-06 |  | 8.924091e-06
1356 | 38 | 1318 | -3700000000 | 350 | 454086986.5 | 12139.47 | 2.652317e-06 |  | 1.227133e-05
1356 | 37 | 1319 | -3700000000 | 350 | 108922652.2 | 12477.03 | 3.712763e-06 |  | 1.717764e-05
1356 | 36 | 1320 | -3700000000 | 350 | 24130330.7 | 12833.33 | 5.298644e-06 |  | 2.451495e-05
1356 | 35 | 1321 | -3700000000 | 350 | 4903593.6 | 13210 | 7.722438e-06 |  | 3.572899e-05
1356 | 34 | 1322 | -3700000000 | 350 | 907118 | 13608.82 | 1.151539e-05 |  | 5.327765e-05
1356 | 33 | 1323 | -3700000000 | 350 | 151461.5 | 14031.82 | 1.760553e-05 |  | 8.145456e-05
1356 | 32 | 1324 | -3700000000 | 350 | 22607.75 | 14481.25 | 2.766249e-05 |  | 0.0001279846
1356 | 31 | 1325 | -3700000000 | 350 | 2984.131 | 14959.68 | 4.478824e-05 |  | 0.0002072193
1356 | 30 | 1326 | -3700000000 | 350 | 344.0685 | 15470 | 7.495165e-05 |  | 0.0003467747
1356 | 29 | 1327 | -3700000000 | 350 | 34.17141 | 16015.52 | 0.0001300884 |  | 0.0006018732
1356 | 28 | 1328 | -3700000000 | 350 | 2.876922 | 16600 | 0.000235097 |  | 0.00108771
1356 | 27 | 1329 | -3700000000 | 350 | 0.2015898 | 17227.78 | 0.0004443969 |  | 0.002056067
1356 | 26 | 1330 | -3700000000 | 350 | 0.01151028 | 17903.85 | 0.0008832405 |  | 0.004086441
1356 | 25 | 1331 | -3700000000 | 350 | 0.0005225272 | 18634 | 0.001856963 |  | 0.008591513
1356 | 24 | 1332 | -3700000000 | 350 | 1.832691e-05 | 19425 | 0.004159269 |  | 0.01924347
1356 | 23 | 1333 | -3700000000 | 350 | 4.8019e-07 | 20284.78 | 0.01000758 |  | 0.04630153
1356 | 22 | 1334 | -3700000000 | 350 | 9.03253e-09 | 21222.73 | 0.02612203 |  | 0.1208574
1356 | 21 | 1335 | -3700000000 | 350 | 1.163369e-10 | 22250 | 0.07483991 |  | 0.3462578
1356 | 20 | 1336 | -3700000000 | 350 | 9.693144e-13 | 23380 | 0.238677 |  | 1.104274
1356 | 19 | 1337 | -3700000000 | 350 | 4.877349e-15 | 24628.95 | 0.8618463 |  | 3.987458
1356 | 18 | 1338 | -3700000000 | 350 | 1.362608e-17 | 26016.67 | 3.597731 |  | 16.64543
1356 | 17 | 1339 | -3700000000 | 350 | 1.905163e-20 | 27567.65 | 17.81465 |  | 82.42208
1356 | 16 | 1340 | -3700000000 | 350 | 1.17085e-23 | 29312.5 | 108.0551 |  | 499.9326
1356 | 15 | 1341 | -3700000000 | 350 | 2.683369e-27 | 31290 | 836.2495 |  | 3869.03
1356 | 14 | 1342 | -3700000000 | 350 | 1.856402e-31 | 33550 | 8702.073 |  | 40261.41
1356 | 13 | 1343 | -3700000000 | 350 | 2.940585e-36 | 36157.69 | 130407.1 |  | 603347.4
1356 | 12 | 1344 | -3700000000 | 350 | 7.377491e-42 | 39200 | 3084028.7 |  | 14268709.3
1356 | 11 | 1345 | -3700000000 | 350 | 1.773527e-48 | 42795.45 | 130407466.3 |  | 603349190.6
1356 | 10 | 1346 | -3700000000 | 350 | 2.021427e-56 | 47110 | 11743857824.0 |  | 54334673565.1
1356 | 9 | 1347 | -3700000000 | 350 | 3.953675e-66 | 52383.33 | 2900113817401.8 |  | 13417800175367.2
1356 | 8 | 1348 | -3700000000 | 350 | 2.889439e-78 | 58975 | 2869827516312120 |  | 13277676179669400
1356 | 7 | 1349 | -3700000000 | 350 | 7.189965e-94 | 67450 | 2.0661e+19 |  | 9.5589e+19
1356 | 6 | 1350 | -3700000000 | 350 | 1.124068e-114 | 78750 | 2.9253e+24 |  | 1.3534e+25
1356 | 5 | 1351 | -3700000000 | 350 | 8.354186e-144 | 94570 | 4.8839e+31 |  | 2.2596e+32
1356 | 4 | 1352 | -3700000000 | 350 | 1.689849e-187 | 118300 | 3.4623e+42 |  | 1.6019e+43
1356 | 3 | 1353 | -3700000000 | 350 | 2.531974e-260 | 157850 | 4.4824e+60 |  | 2.0739e+61
1356 | 2 | 1354 | -3700000000 | 350 | 0 | 236950 | #DIV/0! |  | #DIV/0!
1356 | 1 | 1355 | -3700000000 | 350 | 0 | 474250 | #DIV/0! |  | #DIV/0!
1356 | 0 | 1356 | -3700000000 | 350 | #DIV/0! | #DIV/0! | #DIV/0! |  | #DIV/0!

## TTT (homogenea)
x=1%
x=99%
1356 K

## Nucleación heterogenea
TE (K) | T1 | DT1 | KCu | K'Cu | I(nucleos·cm-3·s-1) | V(cm·s-1) | t1% | 0.01 | t99% | 0.99
1356 | 1356 | 0 | -9889733.0 | 380 | #DIV/0! | 0 | #DIV/0! |  | #DIV/0!
1356 | 1355 | 1 | -9889733.0 | 380 | 0 | 0.2804428 | #DIV/0! |  | #DIV/0!
1356 | 1354 | 2 | -9889733.0 | 380 | 0 | 0.5612999 | #DIV/0! |  | #DIV/0!
1356 | 1353 | 3 | -9889733.0 | 380 | 0 | 0.8425721 | #DIV/0! |  | #DIV/0!
1356 | 1352 | 4 | -9889733.0 | 380 | 2.811532e-166 | 1.12426 | 1.0016e+41 |  | 4.6338e+41
1356 | 1351 | 5 | -9889733.0 | 380 | 6.811853e-95 | 1.406366 | 1.2069e+23 |  | 5.5839e+23
1356 | 1350 | 6 | -9889733.0 | 380 | 4.210683e-56 | 1.688889 | 21099452612095.7 |  | 97619699357993.2
1356 | 1349 | 7 | -9889733.0 | 380 | 1.053954e-32 | 1.971831 | 26558433.7 |  | 122876472.7
1356 | 1348 | 8 | -9889733.0 | 380 | 1.640373e-17 | 2.255193 | 3823.285 |  | 17688.99
1356 | 1347 | 9 | -9889733.0 | 380 | 4.309784e-07 | 2.538976 | 8.688652 |  | 40.19932
1356 | 1346 | 10 | -9889733.0 | 380 | 12.30891 | 2.82318 | 0.1097618 |  | 0.5078292
1356 | 1345 | 11 | -9889733.0 | 380 | 4061376.9 | 3.107807 | 0.00426139 |  | 0.01971594
1356 | 1344 | 12 | -9889733.0 | 380 | 64188113097.8 | 3.392857 | 0.0003558544 |  | 0.001646412
1356 | 1343 | 13 | -9889733.0 | 380 | 119205251294908 | 3.678332 | 5.10209e-05 |  | 0.0002360556
1356 | 1342 | 14 | -9889733.0 | 380 | 46878491455573104 | 3.964232 | 1.083172e-05 |  | 5.011453e-05
1356 | 1341 | 15 | -9889733.0 | 380 | 5.821e+18 | 4.250559 | 3.079474e-06 |  | 1.424763e-05
1356 | 1340 | 16 | -9889733.0 | 380 | 3.016e+20 | 4.537313 | 1.092958e-06 |  | 5.056732e-06
1356 | 1339 | 17 | -9889733.0 | 380 | 7.9585e+21 | 4.824496 | 4.605358e-07 |  | 2.130736e-06
1356 | 1338 | 18 | -9889733.0 | 380 | 1.2371e+23 | 5.112108 | 2.220783e-07 |  | 1.027478e-06
1356 | 1337 | 19 | -9889733.0 | 380 | 1.2625e+24 | 5.40015 | 1.192476e-07 |  | 5.517166e-07
1356 | 1336 | 20 | -9889733.0 | 380 | 9.18e+24 | 5.688623 | 6.983834e-08 |  | 3.231173e-07
1356 | 1335 | 21 | -9889733.0 | 380 | 5.0653e+25 | 5.977528 | 4.390546e-08 |  | 2.03135e-07
1356 | 1334 | 22 | -9889733.0 | 380 | 2.2272e+26 | 6.266867 | 2.926385e-08 |  | 1.353935e-07
1356 | 1333 | 23 | -9889733.0 | 380 | 8.1111e+26 | 6.556639 | 2.047763e-08 |  | 9.474276e-08
1356 | 1332 | 24 | -9889733.0 | 380 | 2.5228e+27 | 6.846847 | 1.492698e-08 |  | 6.906187e-08
1356 | 1331 | 25 | -9889733.0 | 380 | 6.8691e+27 | 7.137491 | 1.126359e-08 |  | 5.211264e-08
1356 | 1330 | 26 | -9889733.0 | 380 | 1.6704e+28 | 7.428571 | 8.753329e-09 |  | 4.049855e-08
1356 | 1329 | 27 | -9889733.0 | 380 | 3.6882e+28 | 7.72009 | 6.976553e-09 |  | 3.227804e-08
1356 | 1328 | 28 | -9889733.0 | 380 | 7.4939e+28 | 8.012048 | 5.682973e-09 |  | 2.62931e-08
1356 | 1327 | 29 | -9889733.0 | 380 | 1.4171e+29 | 8.304446 | 4.717646e-09 |  | 2.182688e-08
1356 | 1326 | 30 | -9889733.0 | 380 | 2.5176e+29 | 8.597285 | 3.98145e-09 |  | 1.842076e-08
1356 | 1325 | 31 | -9889733.0 | 380 | 4.2354e+29 | 8.890566 | 3.409093e-09 |  | 1.577267e-08
1356 | 1324 | 32 | -9889733.0 | 380 | 6.7925e+29 | 9.18429 | 2.956434e-09 |  | 1.367837e-08
1356 | 1323 | 33 | -9889733.0 | 380 | 1.0444e+30 | 9.478458 | 2.592924e-09 |  | 1.199654e-08
1356 | 1322 | 34 | -9889733.0 | 380 | 1.5471e+30 | 9.773071 | 2.29697e-09 |  | 1.062727e-08
1356 | 1321 | 35 | -9889733.0 | 380 | 2.2173e+30 | 10.06813 | 2.053019e-09 |  | 9.498591e-09
1356 | 1320 | 36 | -9889733.0 | 380 | 3.0855e+30 | 10.36364 | 1.849669e-09 |  | 8.557763e-09
1356 | 1319 | 37 | -9889733.0 | 380 | 4.1822e+30 | 10.65959 | 1.678432e-09 |  | 7.76551e-09
1356 | 1318 | 38 | -9889733.0 | 380 | 5.5365e+30 | 10.95599 | 1.532895e-09 |  | 7.092164e-09
1356 | 1317 | 39 | -9889733.0 | 380 | 7.1756e+30 | 11.25285 | 1.408151e-09 |  | 6.515017e-09
1356 | 1316 | 40 | -9889733.0 | 380 | 9.1238e+30 | 11.55015 | 1.300396e-09 |  | 6.016473e-09
1356 | 1315 | 41 | -9889733.0 | 380 | 1.1402e+31 | 11.84791 | 1.206651e-09 |  | 5.582749e-09
1356 | 1314 | 42 | -9889733.0 | 380 | 1.4028e+31 | 12.14612 | 1.124557e-09 |  | 5.202927e-09
1356 | 1313 | 43 | -9889733.0 | 380 | 1.7015e+31 | 12.44478 | 1.052228e-09 |  | 4.868286e-09
1356 | 1312 | 44 | -9889733.0 | 380 | 2.0373e+31 | 12.7439 | 9.881429e-10 |  | 4.571788e-09
1356 | 1311 | 45 | -9889733.0 | 380 | 2.4107e+31 | 13.04348 | 9.310656e-10 |  | 4.307711e-09
1356 | 1310 | 46 | -9889733.0 | 380 | 2.8219e+31 | 13.34351 | 8.799823e-10 |  | 4.071367e-09
1356 | 1309 | 47 | -9889733.0 | 380 | 3.2706e+31 | 13.644 | 8.340562e-10 |  | 3.858883e-09
1356 | 1308 | 48 | -9889733.0 | 380 | 3.7566e+31 | 13.94495 | 7.92592e-10 |  | 3.667042e-09
1356 | 1307 | 49 | -9889733.0 | 380 | 4.2788e+31 | 14.24637 | 7.550078e-10 |  | 3.493154e-09
1356 | 1306 | 50 | -9889733.0 | 380 | 4.8363e+31 | 14.54824 | 7.208143e-10 |  | 3.334953e-09
1356 | 1305 | 51 | -9889733.0 | 380 | 5.4279e+31 | 14.85057 | 6.895973e-10 |  | 3.190523e-09
1356 | 1304 | 52 | -9889733.0 | 380 | 6.052e+31 | 15.15337 | 6.610043e-10 |  | 3.058233e-09
1356 | 1303 | 53 | -9889733.0 | 380 | 6.707e+31 | 15.45664 | 6.347341e-10 |  | 2.93669e-09
1356 | 1302 | 54 | -9889733.0 | 380 | 7.3913e+31 | 15.76037 | 6.105279e-10 |  | 2.824697e-09
1356 | 1301 | 55 | -9889733.0 | 380 | 8.103e+31 | 16.06457 | 5.881624e-10 |  | 2.721219e-09
1356 | 1300 | 56 | -9889733.0 | 380 | 8.8402e+31 | 16.36923 | 5.67444e-10 |  | 2.625362e-09
1356 | 1299 | 57 | -9889733.0 | 380 | 9.6011e+31 | 16.67436 | 5.482043e-10 |  | 2.536347e-09
1356 | 1298 | 58 | -9889733.0 | 380 | 1.0384e+32 | 16.97997 | 5.302963e-10 |  | 2.453493e-09
1356 | 1297 | 59 | -9889733.0 | 380 | 1.1186e+32 | 17.28604 | 5.135911e-10 |  | 2.376204e-09
1356 | 1296 | 60 | -9889733.0 | 380 | 1.2007e+32 | 17.59259 | 4.979752e-10 |  | 2.303955e-09
1356 | 1295 | 61 | -9889733.0 | 380 | 1.2843e+32 | 17.89961 | 4.833485e-10 |  | 2.236282e-09
1356 | 1294 | 62 | -9889733.0 | 380 | 1.3694e+32 | 18.20711 | 4.696225e-10 |  | 2.172777e-09
1356 | 1293 | 63 | -9889733.0 | 380 | 1.4557e+32 | 18.51508 | 4.567184e-10 |  | 2.113074e-09
1356 | 1292 | 64 | -9889733.0 | 380 | 1.5431e+32 | 18.82353 | 4.445662e-10 |  | 2.05685e-09
1356 | 1291 | 65 | -9889733.0 | 380 | 1.6314e+32 | 19.13246 | 4.331032e-10 |  | 2.003815e-09
1356 | 1290 | 66 | -9889733.0 | 380 | 1.7205e+32 | 19.44186 | 4.222735e-10 |  | 1.95371e-09
1356 | 1289 | 67 | -9889733.0 | 380 | 1.8102e+32 | 19.75175 | 4.120268e-10 |  | 1.906302e-09
1356 | 1288 | 68 | -9889733.0 | 380 | 1.9004e+32 | 20.06211 | 4.023177e-10 |  | 1.861382e-09
1356 | 1287 | 69 | -9889733.0 | 380 | 1.9909e+32 | 20.37296 | 3.931055e-10 |  | 1.81876e-09
1356 | 1286 | 70 | -9889733.0 | 380 | 2.0816e+32 | 20.68429 | 3.843532e-10 |  | 1.778266e-09
1356 | 1285 | 71 | -9889733.0 | 380 | 2.1724e+32 | 20.99611 | 3.760275e-10 |  | 1.739746e-09
1356 | 1284 | 72 | -9889733.0 | 380 | 2.2633e+32 | 21.30841 | 3.680979e-10 |  | 1.703059e-09
1356 | 1283 | 73 | -9889733.0 | 380 | 2.354e+32 | 21.6212 | 3.605369e-10 |  | 1.668077e-09
1356 | 1282 | 74 | -9889733.0 | 380 | 2.4445e+32 | 21.93448 | 3.533194e-10 |  | 1.634684e-09
1356 | 1281 | 75 | -9889733.0 | 380 | 2.5347e+32 | 22.24824 | 3.464223e-10 |  | 1.602773e-09
1356 | 1280 | 76 | -9889733.0 | 380 | 2.6246e+32 | 22.5625 | 3.398246e-10 |  | 1.572248e-09
1356 | 1279 | 77 | -9889733.0 | 380 | 2.714e+32 | 22.87725 | 3.335072e-10 |  | 1.54302e-09
1356 | 1278 | 78 | -9889733.0 | 380 | 2.8029e+32 | 23.19249 | 3.274523e-10 |  | 1.515006e-09
1356 | 1277 | 79 | -9889733.0 | 380 | 2.8912e+32 | 23.50822 | 3.216438e-10 |  | 1.488132e-09
1356 | 1276 | 80 | -9889733.0 | 380 | 2.9789e+32 | 23.82445 | 3.160666e-10 |  | 1.462328e-09
1356 | 1275 | 81 | -9889733.0 | 380 | 3.0659e+32 | 24.14118 | 3.10707e-10 |  | 1.437531e-09
1356 | 1274 | 82 | -9889733.0 | 380 | 3.1522e+32 | 24.4584 | 3.055523e-10 |  | 1.413682e-09
1356 | 1273 | 83 | -9889733.0 | 380 | 3.2377e+32 | 24.77612 | 3.005906e-10 |  | 1.390727e-09
1356 | 1272 | 84 | -9889733.0 | 380 | 3.3224e+32 | 25.09434 | 2.958112e-10 |  | 1.368614e-09
1356 | 1271 | 85 | -9889733.0 | 380 | 3.4063e+32 | 25.41306 | 2.91204e-10 |  | 1.347298e-09
1356 | 1270 | 86 | -9889733.0 | 380 | 3.4893e+32 | 25.73228 | 2.867594e-10 |  | 1.326734e-09
1356 | 1269 | 87 | -9889733.0 | 380 | 3.5714e+32 | 26.05201 | 2.824689e-10 |  | 1.306884e-09
1356 | 1268 | 88 | -9889733.0 | 380 | 3.6525e+32 | 26.37224 | 2.783244e-10 |  | 1.287708e-09
1356 | 1267 | 89 | -9889733.0 | 380 | 3.7328e+32 | 26.69298 | 2.743182e-10 |  | 1.269173e-09
1356 | 1266 | 90 | -9889733.0 | 380 | 3.812e+32 | 27.01422 | 2.704434e-10 |  | 1.251246e-09
1356 | 1265 | 91 | -9889733.0 | 380 | 3.8904e+32 | 27.33597 | 2.666933e-10 |  | 1.233895e-09
1356 | 1264 | 92 | -9889733.0 | 380 | 3.9677e+32 | 27.65823 | 2.630618e-10 |  | 1.217094e-09
1356 | 1263 | 93 | -9889733.0 | 380 | 4.044e+32 | 27.981 | 2.595432e-10 |  | 1.200814e-09
1356 | 1262 | 94 | -9889733.0 | 380 | 4.1194e+32 | 28.30428 | 2.56132e-10 |  | 1.185032e-09
1356 | 1261 | 95 | -9889733.0 | 380 | 4.1937e+32 | 28.62807 | 2.528233e-10 |  | 1.169724e-09
1356 | 1260 | 96 | -9889733.0 | 380 | 4.267e+32 | 28.95238 | 2.496122e-10 |  | 1.154867e-09
1356 | 1259 | 97 | -9889733.0 | 380 | 4.3393e+32 | 29.2772 | 2.464944e-10 |  | 1.140442e-09
1356 | 1258 | 98 | -9889733.0 | 380 | 4.4107e+32 | 29.60254 | 2.434656e-10 |  | 1.126429e-09
1356 | 1257 | 99 | -9889733.0 | 380 | 4.481e+32 | 29.9284 | 2.405219e-10 |  | 1.11281e-09
1356 | 1256 | 100 | -9889733.0 | 380 | 4.5503e+32 | 30.25478 | 2.376596e-10 |  | 1.099567e-09
1356 | 1255 | 101 | -9889733.0 | 380 | 4.6186e+32 | 30.58167 | 2.348752e-10 |  | 1.086685e-09
1356 | 1254 | 102 | -9889733.0 | 380 | 4.6859e+32 | 30.90909 | 2.321654e-10 |  | 1.074147e-09
1356 | 1253 | 103 | -9889733.0 | 380 | 4.7522e+32 | 31.23703 | 2.295271e-10 |  | 1.061941e-09
1356 | 1252 | 104 | -9889733.0 | 380 | 4.8175e+32 | 31.5655 | 2.269573e-10 |  | 1.050051e-09
1356 | 1251 | 105 | -9889733.0 | 380 | 4.8819e+32 | 31.89448 | 2.244533e-10 |  | 1.038466e-09
1356 | 1250 | 106 | -9889733.0 | 380 | 4.9453e+32 | 32.224 | 2.220124e-10 |  | 1.027173e-09
1356 | 1249 | 107 | -9889733.0 | 380 | 5.0077e+32 | 32.55404 | 2.196321e-10 |  | 1.01616e-09
1356 | 1248 | 108 | -9889733.0 | 380 | 5.0692e+32 | 32.88462 | 2.173101e-10 |  | 1.005417e-09
1356 | 1247 | 109 | -9889733.0 | 380 | 5.1298e+32 | 33.21572 | 2.150441e-10 |  | 9.949331e-10
1356 | 1246 | 110 | -9889733.0 | 380 | 5.1894e+32 | 33.54735 | 2.128321e-10 |  | 9.846986e-10
1356 | 1245 | 111 | -9889733.0 | 380 | 5.2481e+32 | 33.87952 | 2.106718e-10 |  | 9.747041e-10
1356 | 1244 | 112 | -9889733.0 | 380 | 5.3059e+32 | 34.21222 | 2.085616e-10 |  | 9.649407e-10
1356 | 1243 | 113 | -9889733.0 | 380 | 5.3628e+32 | 34.54545 | 2.064995e-10 |  | 9.554001e-10
1356 | 1242 | 114 | -9889733.0 | 380 | 5.4188e+32 | 34.87923 | 2.044838e-10 |  | 9.460741e-10
1356 | 1241 | 115 | -9889733.0 | 380 | 5.474e+32 | 35.21354 | 2.025128e-10 |  | 9.369552e-10
1356 | 1240 | 116 | -9889733.0 | 380 | 5.5282e+32 | 35.54839 | 2.005851e-10 |  | 9.280361e-10
1356 | 1239 | 117 | -9889733.0 | 380 | 5.5817e+32 | 35.88378 | 1.98699e-10 |  | 9.193097e-10
1356 | 1238 | 118 | -9889733.0 | 380 | 5.6343e+32 | 36.21971 | 1.968531e-10 |  | 9.107696e-10
1356 | 1237 | 119 | -9889733.0 | 380 | 5.686e+32 | 36.55618 | 1.950461e-10 |  | 9.024094e-10
1356 | 1236 | 120 | -9889733.0 | 380 | 5.737e+32 | 36.8932 | 1.932767e-10 |  | 8.942231e-10
1356 | 1235 | 121 | -9889733.0 | 380 | 5.7871e+32 | 37.23077 | 1.915437e-10 |  | 8.862049e-10
1356 | 1234 | 122 | -9889733.0 | 380 | 5.8365e+32 | 37.56888 | 1.898458e-10 |  | 8.783493e-10
1356 | 1233 | 123 | -9889733.0 | 380 | 5.8851e+32 | 37.90754 | 1.881819e-10 |  | 8.706511e-10
1356 | 1232 | 124 | -9889733.0 | 380 | 5.9329e+32 | 38.24675 | 1.86551e-10 |  | 8.631052e-10
1356 | 1231 | 125 | -9889733.0 | 380 | 5.98e+32 | 38.58652 | 1.849519e-10 |  | 8.557069e-10
1356 | 1230 | 126 | -9889733.0 | 380 | 6.0263e+32 | 38.92683 | 1.833837e-10 |  | 8.484514e-10
1356 | 1229 | 127 | -9889733.0 | 380 | 6.0719e+32 | 39.2677 | 1.818454e-10 |  | 8.413345e-10
1356 | 1228 | 128 | -9889733.0 | 380 | 6.1168e+32 | 39.60912 | 1.803362e-10 |  | 8.343518e-10
1356 | 1227 | 129 | -9889733.0 | 380 | 6.161e+32 | 39.9511 | 1.788551e-10 |  | 8.274993e-10
1356 | 1226 | 130 | -9889733.0 | 380 | 6.2045e+32 | 40.29364 | 1.774013e-10 |  | 8.207732e-10
1356 | 1225 | 131 | -9889733.0 | 380 | 6.2473e+32 | 40.63673 | 1.75974e-10 |  | 8.141696e-10
1356 | 1224 | 132 | -9889733.0 | 380 | 6.2894e+32 | 40.98039 | 1.745725e-10 |  | 8.07685e-10
1356 | 1223 | 133 | -9889733.0 | 380 | 6.3309e+32 | 41.32461 | 1.731959e-10 |  | 8.01316e-10
1356 | 1222 | 134 | -9889733.0 | 380 | 6.3717e+32 | 41.66939 | 1.718435e-10 |  | 7.950592e-10
1356 | 1221 | 135 | -9889733.0 | 380 | 6.4119e+32 | 42.01474 | 1.705148e-10 |  | 7.889115e-10
1356 | 1220 | 136 | -9889733.0 | 380 | 6.4515e+32 | 42.36066 | 1.692089e-10 |  | 7.828698e-10
1356 | 1219 | 137 | -9889733.0 | 380 | 6.4904e+32 | 42.70714 | 1.679253e-10 |  | 7.769311e-10
1356 | 1218 | 138 | -9889733.0 | 380 | 6.5288e+32 | 43.05419 | 1.666634e-10 |  | 7.710927e-10
1356 | 1217 | 139 | -9889733.0 | 380 | 6.5666e+32 | 43.40181 | 1.654226e-10 |  | 7.653518e-10
1356 | 1216 | 140 | -9889733.0 | 380 | 6.6037e+32 | 43.75 | 1.642023e-10 |  | 7.597057e-10
1356 | 1215 | 141 | -9889733.0 | 380 | 6.6403e+32 | 44.09877 | 1.630019e-10 |  | 7.54152e-10
1356 | 1214 | 142 | -9889733.0 | 380 | 6.6764e+32 | 44.44811 | 1.618209e-10 |  | 7.486882e-10
1356 | 1213 | 143 | -9889733.0 | 380 | 6.7119e+32 | 44.79802 | 1.606589e-10 |  | 7.43312e-10
1356 | 1212 | 144 | -9889733.0 | 380 | 6.7468e+32 | 45.14851 | 1.595153e-10 |  | 7.38021e-10
1356 | 1211 | 145 | -9889733.0 | 380 | 6.7813e+32 | 45.49959 | 1.583897e-10 |  | 7.328132e-10
1356 | 1210 | 146 | -9889733.0 | 380 | 6.8152e+32 | 45.85124 | 1.572816e-10 |  | 7.276863e-10
1356 | 1209 | 147 | -9889733.0 | 380 | 6.8485e+32 | 46.20347 | 1.561905e-10 |  | 7.226384e-10
1356 | 1208 | 148 | -9889733.0 | 380 | 6.8814e+32 | 46.55629 | 1.551161e-10 |  | 7.176674e-10
1356 | 1207 | 149 | -9889733.0 | 380 | 6.9138e+32 | 46.90969 | 1.540579e-10 |  | 7.127716e-10
1356 | 1206 | 150 | -9889733.0 | 380 | 6.9457e+32 | 47.26368 | 1.530156e-10 |  | 7.07949e-10
1356 | 1205 | 151 | -9889733.0 | 380 | 6.9771e+32 | 47.61826 | 1.519887e-10 |  | 7.031978e-10
1356 | 1204 | 152 | -9889733.0 | 380 | 7.008e+32 | 47.97342 | 1.509768e-10 |  | 6.985164e-10
1356 | 1203 | 153 | -9889733.0 | 380 | 7.0385e+32 | 48.32918 | 1.499797e-10 |  | 6.939031e-10
1356 | 1202 | 154 | -9889733.0 | 380 | 7.0686e+32 | 48.68552 | 1.48997e-10 |  | 6.893562e-10
1356 | 1201 | 155 | -9889733.0 | 380 | 7.0982e+32 | 49.04246 | 1.480282e-10 |  | 6.848743e-10
1356 | 1200 | 156 | -9889733.0 | 380 | 7.1273e+32 | 49.4 | 1.470732e-10 |  | 6.804558e-10
1356 | 1199 | 157 | -9889733.0 | 380 | 7.156e+32 | 49.75813 | 1.461316e-10 |  | 6.760993e-10
1356 | 1198 | 158 | -9889733.0 | 380 | 7.1843e+32 | 50.11686 | 1.452031e-10 |  | 6.718033e-10
1356 | 1197 | 159 | -9889733.0 | 380 | 7.2122e+32 | 50.47619 | 1.442873e-10 |  | 6.675665e-10
1356 | 1196 | 160 | -9889733.0 | 380 | 7.2397e+32 | 50.83612 | 1.433841e-10 |  | 6.633875e-10
1356 | 1195 | 161 | -9889733.0 | 380 | 7.2668e+32 | 51.19665 | 1.424931e-10 |  | 6.592651e-10
1356 | 1194 | 162 | -9889733.0 | 380 | 7.2934e+32 | 51.55779 | 1.41614e-10 |  | 6.55198e-10
1356 | 1193 | 163 | -9889733.0 | 380 | 7.3197e+32 | 51.91953 | 1.407467e-10 |  | 6.511851e-10
1356 | 1192 | 164 | -9889733.0 | 380 | 7.3457e+32 | 52.28188 | 1.398908e-10 |  | 6.472251e-10
1356 | 1191 | 165 | -9889733.0 | 380 | 7.3712e+32 | 52.64484 | 1.39046e-10 |  | 6.433168e-10
1356 | 1190 | 166 | -9889733.0 | 380 | 7.3964e+32 | 53.0084 | 1.382123e-10 |  | 6.394593e-10
1356 | 1189 | 167 | -9889733.0 | 380 | 7.4212e+32 | 53.37258 | 1.373893e-10 |  | 6.356515e-10
1356 | 1188 | 168 | -9889733.0 | 380 | 7.4457e+32 | 53.73737 | 1.365767e-10 |  | 6.318922e-10
1356 | 1187 | 169 | -9889733.0 | 380 | 7.4698e+32 | 54.10278 | 1.357745e-10 |  | 6.281804e-10
1356 | 1186 | 170 | -9889733.0 | 380 | 7.4936e+32 | 54.4688 | 1.349823e-10 |  | 6.245153e-10
1356 | 1185 | 171 | -9889733.0 | 380 | 7.517e+32 | 54.83544 | 1.342e-10 |  | 6.208958e-10
1356 | 1184 | 172 | -9889733.0 | 380 | 7.5402e+32 | 55.2027 | 1.334273e-10 |  | 6.173211e-10
1356 | 1183 | 173 | -9889733.0 | 380 | 7.563e+32 | 55.57058 | 1.326642e-10 |  | 6.137901e-10
1356 | 1182 | 174 | -9889733.0 | 380 | 7.5854e+32 | 55.93909 | 1.319103e-10 |  | 6.103021e-10
1356 | 1181 | 175 | -9889733.0 | 380 | 7.6076e+32 | 56.30821 | 1.311655e-10 |  | 6.068561e-10
1356 | 1180 | 176 | -9889733.0 | 380 | 7.6295e+32 | 56.67797 | 1.304296e-10 |  | 6.034514e-10
1356 | 1179 | 177 | -9889733.0 | 380 | 7.651e+32 | 57.04835 | 1.297024e-10 |  | 6.000872e-10
1356 | 1178 | 178 | -9889733.0 | 380 | 7.6723e+32 | 57.41935 | 1.289838e-10 |  | 5.967626e-10
1356 | 1177 | 179 | -9889733.0 | 380 | 7.6932e+32 | 57.79099 | 1.282737e-10 |  | 5.934769e-10
1356 | 1176 | 180 | -9889733.0 | 380 | 7.7139e+32 | 58.16327 | 1.275718e-10 |  | 5.902294e-10
1356 | 1175 | 181 | -9889733.0 | 380 | 7.7343e+32 | 58.53617 | 1.268779e-10 |  | 5.870193e-10
1356 | 1174 | 182 | -9889733.0 | 380 | 7.7545e+32 | 58.90971 | 1.26192e-10 |  | 5.838459e-10
1356 | 1173 | 183 | -9889733.0 | 380 | 7.7743e+32 | 59.28389 | 1.255139e-10 |  | 5.807086e-10
1356 | 1172 | 184 | -9889733.0 | 380 | 7.7939e+32 | 59.6587 | 1.248435e-10 |  | 5.776066e-10
1356 | 1171 | 185 | -9889733.0 | 380 | 7.8132e+32 | 60.03416 | 1.241805e-10 |  | 5.745394e-10
1356 | 1170 | 186 | -9889733.0 | 380 | 7.8323e+32 | 60.41026 | 1.235249e-10 |  | 5.715062e-10
1356 | 1169 | 187 | -9889733.0 | 380 | 7.8511e+32 | 60.787 | 1.228766e-10 |  | 5.685065e-10
1356 | 1168 | 188 | -9889733.0 | 380 | 7.8697e+32 | 61.16438 | 1.222353e-10 |  | 5.655397e-10
1356 | 1167 | 189 | -9889733.0 | 380 | 7.888e+32 | 61.54242 | 1.216011e-10 |  | 5.626051e-10
1356 | 1166 | 190 | -9889733.0 | 380 | 7.9061e+32 | 61.9211 | 1.209736e-10 |  | 5.597022e-10
1356 | 1165 | 191 | -9889733.0 | 380 | 7.9239e+32 | 62.30043 | 1.203529e-10 |  | 5.568304e-10
1356 | 1164 | 192 | -9889733.0 | 380 | 7.9415e+32 | 62.68041 | 1.197388e-10 |  | 5.539893e-10
1356 | 1163 | 193 | -9889733.0 | 380 | 7.9589e+32 | 63.06105 | 1.191313e-10 |  | 5.511781e-10
1356 | 1162 | 194 | -9889733.0 | 380 | 7.9761e+32 | 63.44234 | 1.1853e-10 |  | 5.483966e-10
1356 | 1161 | 195 | -9889733.0 | 380 | 7.993e+32 | 63.82429 | 1.179351e-10 |  | 5.45644e-10
1356 | 1160 | 196 | -9889733.0 | 380 | 8.0097e+32 | 64.2069 | 1.173463e-10 |  | 5.4292e-10
1356 | 1159 | 197 | -9889733.0 | 380 | 8.0262e+32 | 64.59016 | 1.167636e-10 |  | 5.40224e-10
1356 | 1158 | 198 | -9889733.0 | 380 | 8.0425e+32 | 64.97409 | 1.161869e-10 |  | 5.375556e-10
1356 | 1157 | 199 | -9889733.0 | 380 | 8.0586e+32 | 65.35869 | 1.15616e-10 |  | 5.349143e-10
1356 | 1156 | 200 | -9889733.0 | 380 | 8.0745e+32 | 65.74394 | 1.150509e-10 |  | 5.322996e-10
1356 | 1155 | 201 | -9889733.0 | 380 | 8.0901e+32 | 66.12987 | 1.144914e-10 |  | 5.297112e-10
1356 | 1154 | 202 | -9889733.0 | 380 | 8.1056e+32 | 66.51646 | 1.139375e-10 |  | 5.271485e-10
1356 | 1153 | 203 | -9889733.0 | 380 | 8.1209e+32 | 66.90373 | 1.133891e-10 |  | 5.246112e-10
1356 | 1152 | 204 | -9889733.0 | 380 | 8.136e+32 | 67.29167 | 1.128461e-10 |  | 5.220989e-10
1356 | 1151 | 205 | -9889733.0 | 380 | 8.1509e+32 | 67.68028 | 1.123084e-10 |  | 5.196111e-10
1356 | 1150 | 206 | -9889733.0 | 380 | 8.1656e+32 | 68.06957 | 1.117759e-10 |  | 5.171475e-10
1356 | 1149 | 207 | -9889733.0 | 380 | 8.1802e+32 | 68.45953 | 1.112485e-10 |  | 5.147076e-10
1356 | 1148 | 208 | -9889733.0 | 380 | 8.1945e+32 | 68.85017 | 1.107263e-10 |  | 5.122912e-10
1356 | 1147 | 209 | -9889733.0 | 380 | 8.2087e+32 | 69.2415 | 1.102089e-10 |  | 5.098977e-10
1356 | 1146 | 210 | -9889733.0 | 380 | 8.2227e+32 | 69.63351 | 1.096965e-10 |  | 5.07527e-10
1356 | 1145 | 211 | -9889733.0 | 380 | 8.2365e+32 | 70.0262 | 1.091889e-10 |  | 5.051785e-10
1356 | 1144 | 212 | -9889733.0 | 380 | 8.2502e+32 | 70.41958 | 1.086861e-10 |  | 5.02852e-10
1356 | 1143 | 213 | -9889733.0 | 380 | 8.2637e+32 | 70.81365 | 1.081879e-10 |  | 5.005472e-10
1356 | 1142 | 214 | -9889733.0 | 380 | 8.277e+32 | 71.20841 | 1.076944e-10 |  | 4.982637e-10
1356 | 1141 | 215 | -9889733.0 | 380 | 8.2902e+32 | 71.60386 | 1.072053e-10 |  | 4.960011e-10
1356 | 1140 | 216 | -9889733.0 | 380 | 8.3032e+32 | 72 | 1.067208e-10 |  | 4.937592e-10
1356 | 1139 | 217 | -9889733.0 | 380 | 8.3161e+32 | 72.39684 | 1.062406e-10 |  | 4.915377e-10
1356 | 1138 | 218 | -9889733.0 | 380 | 8.3288e+32 | 72.79438 | 1.057648e-10 |  | 4.893362e-10
1356 | 1137 | 219 | -9889733.0 | 380 | 8.3414e+32 | 73.19261 | 1.052932e-10 |  | 4.871544e-10
1356 | 1136 | 220 | -9889733.0 | 380 | 8.3538e+32 | 73.59155 | 1.048259e-10 |  | 4.849921e-10
1356 | 1135 | 221 | -9889733.0 | 380 | 8.366e+32 | 73.99119 | 1.043626e-10 |  | 4.82849e-10
1356 | 1134 | 222 | -9889733.0 | 380 | 8.3782e+32 | 74.39153 | 1.039035e-10 |  | 4.807248e-10
1356 | 1133 | 223 | -9889733.0 | 380 | 8.3901e+32 | 74.79259 | 1.034484e-10 |  | 4.786192e-10
1356 | 1132 | 224 | -9889733.0 | 380 | 8.402e+32 | 75.19435 | 1.029973e-10 |  | 4.76532e-10
1356 | 1131 | 225 | -9889733.0 | 380 | 8.4137e+32 | 75.59682 | 1.025501e-10 |  | 4.744629e-10
1356 | 1130 | 226 | -9889733.0 | 380 | 8.4252e+32 | 76 | 1.021067e-10 |  | 4.724116e-10
1356 | 1129 | 227 | -9889733.0 | 380 | 8.4367e+32 | 76.4039 | 1.016671e-10 |  | 4.703779e-10
1356 | 1128 | 228 | -9889733.0 | 380 | 8.448e+32 | 76.80851 | 1.012313e-10 |  | 4.683615e-10
1356 | 1127 | 229 | -9889733.0 | 380 | 8.4592e+32 | 77.21384 | 1.007992e-10 |  | 4.663622e-10
1356 | 1126 | 230 | -9889733.0 | 380 | 8.4702e+32 | 77.61989 | 1.003707e-10 |  | 4.643798e-10
1356 | 1125 | 231 | -9889733.0 | 380 | 8.4811e+32 | 78.02667 | 9.994582e-11 |  | 4.624139e-10
1356 | 1124 | 232 | -9889733.0 | 380 | 8.4919e+32 | 78.43416 | 9.952447e-11 |  | 4.604645e-10
1356 | 1123 | 233 | -9889733.0 | 380 | 8.5026e+32 | 78.84239 | 9.910662e-11 |  | 4.585313e-10
1356 | 1122 | 234 | -9889733.0 | 380 | 8.5131e+32 | 79.25134 | 9.869221e-11 |  | 4.566139e-10
1356 | 1121 | 235 | -9889733.0 | 380 | 8.5236e+32 | 79.66102 | 9.828121e-11 |  | 4.547124e-10
1356 | 1120 | 236 | -9889733.0 | 380 | 8.5339e+32 | 80.07143 | 9.787356e-11 |  | 4.528263e-10
1356 | 1119 | 237 | -9889733.0 | 380 | 8.5441e+32 | 80.48257 | 9.746921e-11 |  | 4.509555e-10
1356 | 1118 | 238 | -9889733.0 | 380 | 8.5542e+32 | 80.89445 | 9.706813e-11 |  | 4.490999e-10
1356 | 1117 | 239 | -9889733.0 | 380 | 8.5641e+32 | 81.30707 | 9.667028e-11 |  | 4.472592e-10
1356 | 1116 | 240 | -9889733.0 | 380 | 8.574e+32 | 81.72043 | 9.62756e-11 |  | 4.454331e-10
1356 | 1115 | 241 | -9889733.0 | 380 | 8.5838e+32 | 82.13453 | 9.588406e-11 |  | 4.436216e-10
1356 | 1114 | 242 | -9889733.0 | 380 | 8.5934e+32 | 82.54937 | 9.549561e-11 |  | 4.418244e-10
1356 | 1113 | 243 | -9889733.0 | 380 | 8.603e+32 | 82.96496 | 9.511022e-11 |  | 4.400413e-10
1356 | 1112 | 244 | -9889733.0 | 380 | 8.6124e+32 | 83.38129 | 9.472785e-11 |  | 4.382722e-10
1356 | 1111 | 245 | -9889733.0 | 380 | 8.6217e+32 | 83.79838 | 9.434845e-11 |  | 4.365169e-10
1356 | 1110 | 246 | -9889733.0 | 380 | 8.631e+32 | 84.21622 | 9.3972e-11 |  | 4.347752e-10
1356 | 1109 | 247 | -9889733.0 | 380 | 8.6401e+32 | 84.63481 | 9.359844e-11 |  | 4.330469e-10
1356 | 1108 | 248 | -9889733.0 | 380 | 8.6491e+32 | 85.05415 | 9.322775e-11 |  | 4.313318e-10
1356 | 1107 | 249 | -9889733.0 | 380 | 8.6581e+32 | 85.47425 | 9.285989e-11 |  | 4.296299e-10
1356 | 1106 | 250 | -9889733.0 | 380 | 8.6669e+32 | 85.89512 | 9.249483e-11 |  | 4.279408e-10
1356 | 1105 | 251 | -9889733.0 | 380 | 8.6757e+32 | 86.31674 | 9.213252e-11 |  | 4.262645e-10
1356 | 1104 | 252 | -9889733.0 | 380 | 8.6843e+32 | 86.73913 | 9.177293e-11 |  | 4.246009e-10
1356 | 1103 | 253 | -9889733.0 | 380 | 8.6929e+32 | 87.16228 | 9.141604e-11 |  | 4.229497e-10
1356 | 1102 | 254 | -9889733.0 | 380 | 8.7014e+32 | 87.58621 | 9.10618e-11 |  | 4.213107e-10
1356 | 1101 | 255 | -9889733.0 | 380 | 8.7098e+32 | 88.0109 | 9.071019e-11 |  | 4.196839e-10
1356 | 1100 | 256 | -9889733.0 | 380 | 8.7181e+32 | 88.43636 | 9.036117e-11 |  | 4.180691e-10
1356 | 1099 | 257 | -9889733.0 | 380 | 8.7263e+32 | 88.8626 | 9.001471e-11 |  | 4.164662e-10
1356 | 1098 | 258 | -9889733.0 | 380 | 8.7344e+32 | 89.28962 | 8.967078e-11 |  | 4.14875e-10
1356 | 1097 | 259 | -9889733.0 | 380 | 8.7425e+32 | 89.71741 | 8.932935e-11 |  | 4.132953e-10
1356 | 1096 | 260 | -9889733.0 | 380 | 8.7504e+32 | 90.14599 | 8.899039e-11 |  | 4.117271e-10
1356 | 1095 | 261 | -9889733.0 | 380 | 8.7583e+32 | 90.57534 | 8.865387e-11 |  | 4.101701e-10
1356 | 1094 | 262 | -9889733.0 | 380 | 8.7661e+32 | 91.00548 | 8.831977e-11 |  | 4.086243e-10
1356 | 1093 | 263 | -9889733.0 | 380 | 8.7738e+32 | 91.43641 | 8.798804e-11 |  | 4.070895e-10
1356 | 1092 | 264 | -9889733.0 | 380 | 8.7815e+32 | 91.86813 | 8.765867e-11 |  | 4.055657e-10
1356 | 1091 | 265 | -9889733.0 | 380 | 8.789e+32 | 92.30064 | 8.733163e-11 |  | 4.040526e-10
1356 | 1090 | 266 | -9889733.0 | 380 | 8.7965e+32 | 92.73394 | 8.700689e-11 |  | 4.025501e-10
1356 | 1089 | 267 | -9889733.0 | 380 | 8.8039e+32 | 93.16804 | 8.668442e-11 |  | 4.010581e-10
1356 | 1088 | 268 | -9889733.0 | 380 | 8.8112e+32 | 93.60294 | 8.63642e-11 |  | 3.995766e-10
1356 | 1087 | 269 | -9889733.0 | 380 | 8.8185e+32 | 94.03864 | 8.60462e-11 |  | 3.981053e-10
1356 | 1086 | 270 | -9889733.0 | 380 | 8.8257e+32 | 94.47514 | 8.57304e-11 |  | 3.966442e-10
1356 | 1085 | 271 | -9889733.0 | 380 | 8.8328e+32 | 94.91244 | 8.541677e-11 |  | 3.951932e-10
1356 | 1084 | 272 | -9889733.0 | 380 | 8.8398e+32 | 95.35055 | 8.510529e-11 |  | 3.93752e-10
1356 | 1083 | 273 | -9889733.0 | 380 | 8.8468e+32 | 95.78947 | 8.479592e-11 |  | 3.923207e-10
1356 | 1082 | 274 | -9889733.0 | 380 | 8.8537e+32 | 96.22921 | 8.448866e-11 |  | 3.908991e-10
1356 | 1081 | 275 | -9889733.0 | 380 | 8.8606e+32 | 96.66975 | 8.418347e-11 |  | 3.894871e-10
1356 | 1080 | 276 | -9889733.0 | 380 | 8.8673e+32 | 97.11111 | 8.388033e-11 |  | 3.880846e-10
1356 | 1079 | 277 | -9889733.0 | 380 | 8.874e+32 | 97.55329 | 8.357923e-11 |  | 3.866915e-10
1356 | 1078 | 278 | -9889733.0 | 380 | 8.8807e+32 | 97.99629 | 8.328012e-11 |  | 3.853077e-10
1356 | 1077 | 279 | -9889733.0 | 380 | 8.8873e+32 | 98.44011 | 8.298301e-11 |  | 3.83933e-10
1356 | 1076 | 280 | -9889733.0 | 380 | 8.8938e+32 | 98.88476 | 8.268785e-11 |  | 3.825674e-10
1356 | 1075 | 281 | -9889733.0 | 380 | 8.9002e+32 | 99.33023 | 8.239464e-11 |  | 3.812108e-10
1356 | 1074 | 282 | -9889733.0 | 380 | 8.9066e+32 | 99.77654 | 8.210335e-11 |  | 3.798631e-10
1356 | 1073 | 283 | -9889733.0 | 380 | 8.9129e+32 | 100.2237 | 8.181396e-11 |  | 3.785242e-10
1356 | 1072 | 284 | -9889733.0 | 380 | 8.9192e+32 | 100.6716 | 8.152645e-11 |  | 3.77194e-10
1356 | 1071 | 285 | -9889733.0 | 380 | 8.9254e+32 | 101.1204 | 8.124079e-11 |  | 3.758724e-10
1356 | 1070 | 286 | -9889733.0 | 380 | 8.9315e+32 | 101.5701 | 8.095698e-11 |  | 3.745593e-10
1356 | 1069 | 287 | -9889733.0 | 380 | 8.9376e+32 | 102.0206 | 8.067499e-11 |  | 3.732546e-10
1356 | 1068 | 288 | -9889733.0 | 380 | 8.9436e+32 | 102.4719 | 8.039479e-11 |  | 3.719582e-10
1356 | 1067 | 289 | -9889733.0 | 380 | 8.9496e+32 | 102.9241 | 8.011638e-11 |  | 3.706701e-10
1356 | 1066 | 290 | -9889733.0 | 380 | 8.9555e+32 | 103.3771 | 7.983973e-11 |  | 3.693902e-10
1356 | 1065 | 291 | -9889733.0 | 380 | 8.9614e+32 | 103.831 | 7.956482e-11 |  | 3.681183e-10
1356 | 1064 | 292 | -9889733.0 | 380 | 8.9672e+32 | 104.2857 | 7.929165e-11 |  | 3.668544e-10
1356 | 1063 | 293 | -9889733.0 | 380 | 8.9729e+32 | 104.7413 | 7.902018e-11 |  | 3.655984e-10
1356 | 1062 | 294 | -9889733.0 | 380 | 8.9786e+32 | 105.1977 | 7.87504e-11 |  | 3.643502e-10
1356 | 1061 | 295 | -9889733.0 | 380 | 8.9843e+32 | 105.655 | 7.848229e-11 |  | 3.631098e-10
1356 | 1060 | 296 | -9889733.0 | 380 | 8.9899e+32 | 106.1132 | 7.821584e-11 |  | 3.61877e-10
1356 | 1059 | 297 | -9889733.0 | 380 | 8.9954e+32 | 106.5722 | 7.795103e-11 |  | 3.606518e-10
1356 | 1058 | 298 | -9889733.0 | 380 | 9.0009e+32 | 107.0321 | 7.768784e-11 |  | 3.594341e-10
1356 | 1057 | 299 | -9889733.0 | 380 | 9.0063e+32 | 107.4929 | 7.742626e-11 |  | 3.582239e-10
1356 | 1056 | 300 | -9889733.0 | 380 | 9.0117e+32 | 107.9545 | 7.716626e-11 |  | 3.57021e-10
1356 | 1055 | 301 | -9889733.0 | 380 | 9.0171e+32 | 108.4171 | 7.690784e-11 |  | 3.558254e-10
1356 | 1054 | 302 | -9889733.0 | 380 | 9.0224e+32 | 108.8805 | 7.665098e-11 |  | 3.54637e-10
1356 | 1053 | 303 | -9889733.0 | 380 | 9.0276e+32 | 109.3447 | 7.639566e-11 |  | 3.534557e-10
1356 | 1052 | 304 | -9889733.0 | 380 | 9.0328e+32 | 109.8099 | 7.614187e-11 |  | 3.522815e-10
1356 | 1051 | 305 | -9889733.0 | 380 | 9.0379e+32 | 110.2759 | 7.588959e-11 |  | 3.511143e-10
1356 | 1050 | 306 | -9889733.0 | 380 | 9.043e+32 | 110.7429 | 7.563881e-11 |  | 3.49954e-10
1356 | 1049 | 307 | -9889733.0 | 380 | 9.0481e+32 | 111.2107 | 7.538951e-11 |  | 3.488006e-10
1356 | 1048 | 308 | -9889733.0 | 380 | 9.0531e+32 | 111.6794 | 7.514168e-11 |  | 3.47654e-10
1356 | 1047 | 309 | -9889733.0 | 380 | 9.0581e+32 | 112.149 | 7.489531e-11 |  | 3.465141e-10
1356 | 1046 | 310 | -9889733.0 | 380 | 9.063e+32 | 112.6195 | 7.465037e-11 |  | 3.453808e-10
1356 | 1045 | 311 | -9889733.0 | 380 | 9.0679e+32 | 113.0909 | 7.440686e-11 |  | 3.442542e-10
1356 | 1044 | 312 | -9889733.0 | 380 | 9.0727e+32 | 113.5632 | 7.416476e-11 |  | 3.431341e-10
1356 | 1043 | 313 | -9889733.0 | 380 | 9.0775e+32 | 114.0364 | 7.392406e-11 |  | 3.420205e-10
1356 | 1042 | 314 | -9889733.0 | 380 | 9.0823e+32 | 114.5106 | 7.368474e-11 |  | 3.409132e-10
1356 | 1041 | 315 | -9889733.0 | 380 | 9.087e+32 | 114.9856 | 7.34468e-11 |  | 3.398123e-10
1356 | 1040 | 316 | -9889733.0 | 380 | 9.0916e+32 | 115.4615 | 7.321021e-11 |  | 3.387178e-10
1356 | 1039 | 317 | -9889733.0 | 380 | 9.0963e+32 | 115.9384 | 7.297498e-11 |  | 3.376294e-10
1356 | 1038 | 318 | -9889733.0 | 380 | 9.1008e+32 | 116.4162 | 7.274107e-11 |  | 3.365472e-10
1356 | 1037 | 319 | -9889733.0 | 380 | 9.1054e+32 | 116.8949 | 7.250849e-11 |  | 3.354711e-10
1356 | 1036 | 320 | -9889733.0 | 380 | 9.1099e+32 | 117.3745 | 7.227721e-11 |  | 3.344011e-10
1356 | 1035 | 321 | -9889733.0 | 380 | 9.1144e+32 | 117.8551 | 7.204723e-11 |  | 3.33337e-10
1356 | 1034 | 322 | -9889733.0 | 380 | 9.1188e+32 | 118.3366 | 7.181853e-11 |  | 3.322789e-10
1356 | 1033 | 323 | -9889733.0 | 380 | 9.1232e+32 | 118.819 | 7.159111e-11 |  | 3.312267e-10
1356 | 1032 | 324 | -9889733.0 | 380 | 9.1275e+32 | 119.3023 | 7.136495e-11 |  | 3.301804e-10
1356 | 1031 | 325 | -9889733.0 | 380 | 9.1319e+32 | 119.7866 | 7.114003e-11 |  | 3.291398e-10
1356 | 1030 | 326 | -9889733.0 | 380 | 9.1361e+32 | 120.2718 | 7.091636e-11 |  | 3.281049e-10
1356 | 1029 | 327 | -9889733.0 | 380 | 9.1404e+32 | 120.758 | 7.069391e-11 |  | 3.270757e-10
1356 | 1028 | 328 | -9889733.0 | 380 | 9.1446e+32 | 121.2451 | 7.047267e-11 |  | 3.260521e-10
1356 | 1027 | 329 | -9889733.0 | 380 | 9.1488e+32 | 121.7332 | 7.025264e-11 |  | 3.250341e-10
1356 | 1026 | 330 | -9889733.0 | 380 | 9.1529e+32 | 122.2222 | 7.003381e-11 |  | 3.240216e-10
1356 | 1025 | 331 | -9889733.0 | 380 | 9.157e+32 | 122.7122 | 6.981615e-11 |  | 3.230146e-10
1356 | 1024 | 332 | -9889733.0 | 380 | 9.1611e+32 | 123.203125 | 6.959967e-11 |  | 3.22013e-10
1356 | 1023 | 333 | -9889733.0 | 380 | 9.1651e+32 | 123.695 | 6.938435e-11 |  | 3.210168e-10
1356 | 1022 | 334 | -9889733.0 | 380 | 9.1691e+32 | 124.1879 | 6.917018e-11 |  | 3.200259e-10
1356 | 1021 | 335 | -9889733.0 | 380 | 9.1731e+32 | 124.6817 | 6.895715e-11 |  | 3.190403e-10
1356 | 1020 | 336 | -9889733.0 | 380 | 9.177e+32 | 125.1765 | 6.874525e-11 |  | 3.1806e-10
1356 | 1019 | 337 | -9889733.0 | 380 | 9.1809e+32 | 125.6722 | 6.853448e-11 |  | 3.170848e-10
1356 | 1018 | 338 | -9889733.0 | 380 | 9.1848e+32 | 126.169 | 6.832481e-11 |  | 3.161147e-10
1356 | 1017 | 339 | -9889733.0 | 380 | 9.1886e+32 | 126.6667 | 6.811624e-11 |  | 3.151498e-10
1356 | 1016 | 340 | -9889733.0 | 380 | 9.1924e+32 | 127.1654 | 6.790877e-11 |  | 3.141899e-10
1356 | 1015 | 341 | -9889733.0 | 380 | 9.1962e+32 | 127.665 | 6.770238e-11 |  | 3.13235e-10
1356 | 1014 | 342 | -9889733.0 | 380 | 9.2e+32 | 128.1657 | 6.749706e-11 |  | 3.12285e-10
1356 | 1013 | 343 | -9889733.0 | 380 | 9.2037e+32 | 128.6673 | 6.729281e-11 |  | 3.1134e-10
1356 | 1012 | 344 | -9889733.0 | 380 | 9.2074e+32 | 129.17 | 6.708961e-11 |  | 3.103999e-10
1356 | 1011 | 345 | -9889733.0 | 380 | 9.211e+32 | 129.6736 | 6.688745e-11 |  | 3.094646e-10
1356 | 1010 | 346 | -9889733.0 | 380 | 9.2146e+32 | 130.1782 | 6.668634e-11 |  | 3.085341e-10
1356 | 1009 | 347 | -9889733.0 | 380 | 9.2182e+32 | 130.6838 | 6.648625e-11 |  | 3.076083e-10
1356 | 1008 | 348 | -9889733.0 | 380 | 9.2218e+32 | 131.1905 | 6.628717e-11 |  | 3.066873e-10
1356 | 1007 | 349 | -9889733.0 | 380 | 9.2253e+32 | 131.6981 | 6.608911e-11 |  | 3.057709e-10
1356 | 1006 | 350 | -9889733.0 | 380 | 9.2288e+32 | 132.2068 | 6.589205e-11 |  | 3.048592e-10
1356 | 1005 | 351 | -9889733.0 | 380 | 9.2323e+32 | 132.7164 | 6.569599e-11 |  | 3.039521e-10
1356 | 1004 | 352 | -9889733.0 | 380 | 9.2358e+32 | 133.2271 | 6.550091e-11 |  | 3.030495e-10
1356 | 1003 | 353 | -9889733.0 | 380 | 9.2392e+32 | 133.7388 | 6.53068e-11 |  | 3.021515e-10
1356 | 1002 | 354 | -9889733.0 | 380 | 9.2426e+32 | 134.2515 | 6.511366e-11 |  | 3.012579e-10
1356 | 1001 | 355 | -9889733.0 | 380 | 9.246e+32 | 134.7652 | 6.492149e-11 |  | 3.003688e-10
1356 | 1000 | 356 | -9889733.0 | 380 | 9.2493e+32 | 135.28 | 6.473027e-11 |  | 2.99484e-10
1356 | 999 | 357 | -9889733.0 | 380 | 9.2526e+32 | 135.7958 | 6.453999e-11 |  | 2.986037e-10
1356 | 998 | 358 | -9889733.0 | 380 | 9.2559e+32 | 136.3126 | 6.435065e-11 |  | 2.977277e-10
1356 | 997 | 359 | -9889733.0 | 380 | 9.2592e+32 | 136.8305 | 6.416224e-11 |  | 2.96856e-10
1356 | 996 | 360 | -9889733.0 | 380 | 9.2625e+32 | 137.3494 | 6.397474e-11 |  | 2.959885e-10
1356 | 995 | 361 | -9889733.0 | 380 | 9.2657e+32 | 137.8693 | 6.378817e-11 |  | 2.951253e-10
1356 | 994 | 362 | -9889733.0 | 380 | 9.2689e+32 | 138.3903 | 6.36025e-11 |  | 2.942663e-10
1356 | 993 | 363 | -9889733.0 | 380 | 9.272e+32 | 138.9124 | 6.341773e-11 |  | 2.934114e-10
1356 | 992 | 364 | -9889733.0 | 380 | 9.2752e+32 | 139.4355 | 6.323385e-11 |  | 2.925607e-10
1356 | 991 | 365 | -9889733.0 | 380 | 9.2783e+32 | 139.9596 | 6.305086e-11 |  | 2.91714e-10
1356 | 990 | 366 | -9889733.0 | 380 | 9.2814e+32 | 140.4848 | 6.286874e-11 |  | 2.908714e-10
1356 | 989 | 367 | -9889733.0 | 380 | 9.2845e+32 | 141.0111 | 6.26875e-11 |  | 2.900329e-10
1356 | 988 | 368 | -9889733.0 | 380 | 9.2875e+32 | 141.5385 | 6.250712e-11 |  | 2.891983e-10
1356 | 987 | 369 | -9889733.0 | 380 | 9.2905e+32 | 142.0669 | 6.23276e-11 |  | 2.883677e-10
1356 | 986 | 370 | -9889733.0 | 380 | 9.2935e+32 | 142.5963 | 6.214893e-11 |  | 2.875411e-10
1356 | 985 | 371 | -9889733.0 | 380 | 9.2965e+32 | 143.1269 | 6.19711e-11 |  | 2.867183e-10
1356 | 984 | 372 | -9889733.0 | 380 | 9.2995e+32 | 143.6585 | 6.17941e-11 |  | 2.858994e-10
1356 | 983 | 373 | -9889733.0 | 380 | 9.3024e+32 | 144.1913 | 6.161794e-11 |  | 2.850844e-10
1356 | 982 | 374 | -9889733.0 | 380 | 9.3053e+32 | 144.7251 | 6.14426e-11 |  | 2.842732e-10
1356 | 981 | 375 | -9889733.0 | 380 | 9.3082e+32 | 145.2599 | 6.126808e-11 |  | 2.834657e-10
1356 | 980 | 376 | -9889733.0 | 380 | 9.3111e+32 | 145.7959 | 6.109437e-11 |  | 2.82662e-10
1356 | 979 | 377 | -9889733.0 | 380 | 9.3139e+32 | 146.333 | 6.092147e-11 |  | 2.818621e-10
1356 | 978 | 378 | -9889733.0 | 380 | 9.3167e+32 | 146.8712 | 6.074936e-11 |  | 2.810658e-10
1356 | 977 | 379 | -9889733.0 | 380 | 9.3195e+32 | 147.4104 | 6.057805e-11 |  | 2.802732e-10
1356 | 976 | 380 | -9889733.0 | 380 | 9.3223e+32 | 147.9508 | 6.040752e-11 |  | 2.794842e-10
1356 | 975 | 381 | -9889733.0 | 380 | 9.3251e+32 | 148.4923 | 6.023777e-11 |  | 2.786988e-10
1356 | 974 | 382 | -9889733.0 | 380 | 9.3278e+32 | 149.0349 | 6.00688e-11 |  | 2.779171e-10
1356 | 973 | 383 | -9889733.0 | 380 | 9.3306e+32 | 149.5786 | 5.990059e-11 |  | 2.771388e-10
1356 | 972 | 384 | -9889733.0 | 380 | 9.3333e+32 | 150.1235 | 5.973315e-11 |  | 2.763641e-10
1356 | 971 | 385 | -9889733.0 | 380 | 9.3359e+32 | 150.6694 | 5.956646e-11 |  | 2.755929e-10
1356 | 970 | 386 | -9889733.0 | 380 | 9.3386e+32 | 151.2165 | 5.940053e-11 |  | 2.748252e-10
1356 | 969 | 387 | -9889733.0 | 380 | 9.3412e+32 | 151.7647 | 5.923534e-11 |  | 2.74061e-10
1356 | 968 | 388 | -9889733.0 | 380 | 9.3439e+32 | 152.314 | 5.907089e-11 |  | 2.733001e-10
1356 | 967 | 389 | -9889733.0 | 380 | 9.3465e+32 | 152.8645 | 5.890717e-11 |  | 2.725426e-10
1356 | 966 | 390 | -9889733.0 | 380 | 9.3491e+32 | 153.4161 | 5.874419e-11 |  | 2.717886e-10
1356 | 965 | 391 | -9889733.0 | 380 | 9.3516e+32 | 153.9689 | 5.858192e-11 |  | 2.710378e-10
1356 | 964 | 392 | -9889733.0 | 380 | 9.3542e+32 | 154.5228 | 5.842038e-11 |  | 2.702904e-10
1356 | 963 | 393 | -9889733.0 | 380 | 9.3567e+32 | 155.0779 | 5.825954e-11 |  | 2.695463e-10
1356 | 962 | 394 | -9889733.0 | 380 | 9.3592e+32 | 155.6341 | 5.809942e-11 |  | 2.688054e-10
1356 | 961 | 395 | -9889733.0 | 380 | 9.3617e+32 | 156.1915 | 5.794e-11 |  | 2.680679e-10
1356 | 960 | 396 | -9889733.0 | 380 | 9.3642e+32 | 156.75 | 5.778127e-11 |  | 2.673335e-10
1356 | 959 | 397 | -9889733.0 | 380 | 9.3666e+32 | 157.3097 | 5.762323e-11 |  | 2.666023e-10
1356 | 958 | 398 | -9889733.0 | 380 | 9.3691e+32 | 157.8706 | 5.746588e-11 |  | 2.658743e-10
1356 | 957 | 399 | -9889733.0 | 380 | 9.3715e+32 | 158.4326 | 5.730922e-11 |  | 2.651495e-10
1356 | 956 | 400 | -9889733.0 | 380 | 9.3739e+32 | 158.9958 | 5.715323e-11 |  | 2.644278e-10
1356 | 955 | 401 | -9889733.0 | 380 | 9.3763e+32 | 159.5602 | 5.699791e-11 |  | 2.637092e-10
1356 | 954 | 402 | -9889733.0 | 380 | 9.3787e+32 | 160.1258 | 5.684326e-11 |  | 2.629936e-10
1356 | 953 | 403 | -9889733.0 | 380 | 9.381e+32 | 160.6925 | 5.668927e-11 |  | 2.622812e-10
1356 | 952 | 404 | -9889733.0 | 380 | 9.3834e+32 | 161.2605 | 5.653594e-11 |  | 2.615718e-10
1356 | 951 | 405 | -9889733.0 | 380 | 9.3857e+32 | 161.8297 | 5.638326e-11 |  | 2.608654e-10
1356 | 950 | 406 | -9889733.0 | 380 | 9.388e+32 | 162.4 | 5.623123e-11 |  | 2.60162e-10
1356 | 949 | 407 | -9889733.0 | 380 | 9.3903e+32 | 162.9715 | 5.607985e-11 |  | 2.594616e-10
1356 | 948 | 408 | -9889733.0 | 380 | 9.3925e+32 | 163.5443 | 5.59291e-11 |  | 2.587641e-10
1356 | 947 | 409 | -9889733.0 | 380 | 9.3948e+32 | 164.1183 | 5.577899e-11 |  | 2.580696e-10
1356 | 946 | 410 | -9889733.0 | 380 | 9.397e+32 | 164.6934 | 5.56295e-11 |  | 2.57378e-10
1356 | 945 | 411 | -9889733.0 | 380 | 9.3993e+32 | 165.2698 | 5.548064e-11 |  | 2.566893e-10
1356 | 944 | 412 | -9889733.0 | 380 | 9.4015e+32 | 165.8475 | 5.533241e-11 |  | 2.560035e-10
1356 | 943 | 413 | -9889733.0 | 380 | 9.4037e+32 | 166.4263 | 5.518479e-11 |  | 2.553205e-10
1356 | 942 | 414 | -9889733.0 | 380 | 9.4058e+32 | 167.0064 | 5.503778e-11 |  | 2.546403e-10
1356 | 941 | 415 | -9889733.0 | 380 | 9.408e+32 | 167.5877 | 5.489138e-11 |  | 2.53963e-10
1356 | 940 | 416 | -9889733.0 | 380 | 9.4102e+32 | 168.1702 | 5.474559e-11 |  | 2.532884e-10
1356 | 939 | 417 | -9889733.0 | 380 | 9.4123e+32 | 168.754 | 5.460039e-11 |  | 2.526167e-10
1356 | 938 | 418 | -9889733.0 | 380 | 9.4144e+32 | 169.339 | 5.445579e-11 |  | 2.519477e-10
1356 | 937 | 419 | -9889733.0 | 380 | 9.4165e+32 | 169.9253 | 5.431178e-11 |  | 2.512814e-10
1356 | 936 | 420 | -9889733.0 | 380 | 9.4186e+32 | 170.5128 | 5.416836e-11 |  | 2.506178e-10
1356 | 935 | 421 | -9889733.0 | 380 | 9.4207e+32 | 171.1016 | 5.402552e-11 |  | 2.49957e-10
1356 | 934 | 422 | -9889733.0 | 380 | 9.4227e+32 | 171.6916 | 5.388326e-11 |  | 2.492988e-10
1356 | 933 | 423 | -9889733.0 | 380 | 9.4248e+32 | 172.283 | 5.374158e-11 |  | 2.486433e-10
1356 | 932 | 424 | -9889733.0 | 380 | 9.4268e+32 | 172.8755 | 5.360047e-11 |  | 2.479904e-10
1356 | 931 | 425 | -9889733.0 | 380 | 9.4289e+32 | 173.4694 | 5.345992e-11 |  | 2.473401e-10
1356 | 930 | 426 | -9889733.0 | 380 | 9.4309e+32 | 174.0645 | 5.331994e-11 |  | 2.466925e-10
1356 | 929 | 427 | -9889733.0 | 380 | 9.4329e+32 | 174.6609 | 5.318052e-11 |  | 2.460474e-10
1356 | 928 | 428 | -9889733.0 | 380 | 9.4348e+32 | 175.2586 | 5.304165e-11 |  | 2.45405e-10
1356 | 927 | 429 | -9889733.0 | 380 | 9.4368e+32 | 175.8576 | 5.290334e-11 |  | 2.44765e-10
1356 | 926 | 430 | -9889733.0 | 380 | 9.4388e+32 | 176.4579 | 5.276558e-11 |  | 2.441276e-10
1356 | 925 | 431 | -9889733.0 | 380 | 9.4407e+32 | 177.0595 | 5.262836e-11 |  | 2.434928e-10
1356 | 924 | 432 | -9889733.0 | 380 | 9.4426e+32 | 177.6623 | 5.249168e-11 |  | 2.428604e-10
1356 | 923 | 433 | -9889733.0 | 380 | 9.4445e+32 | 178.2665 | 5.235554e-11 |  | 2.422306e-10
1356 | 922 | 434 | -9889733.0 | 380 | 9.4464e+32 | 178.872 | 5.221994e-11 |  | 2.416032e-10
1356 | 921 | 435 | -9889733.0 | 380 | 9.4483e+32 | 179.4788 | 5.208486e-11 |  | 2.409782e-10
1356 | 920 | 436 | -9889733.0 | 380 | 9.4502e+32 | 180.087 | 5.195031e-11 |  | 2.403557e-10
1356 | 919 | 437 | -9889733.0 | 380 | 9.4521e+32 | 180.6964 | 5.181629e-11 |  | 2.397356e-10
1356 | 918 | 438 | -9889733.0 | 380 | 9.4539e+32 | 181.3072 | 5.168278e-11 |  | 2.391179e-10
1356 | 917 | 439 | -9889733.0 | 380 | 9.4558e+32 | 181.9193 | 5.15498e-11 |  | 2.385027e-10
1356 | 916 | 440 | -9889733.0 | 380 | 9.4576e+32 | 182.5328 | 5.141732e-11 |  | 2.378898e-10
1356 | 915 | 441 | -9889733.0 | 380 | 9.4594e+32 | 183.1475 | 5.128536e-11 |  | 2.372792e-10
1356 | 914 | 442 | -9889733.0 | 380 | 9.4612e+32 | 183.7637 | 5.11539e-11 |  | 2.36671e-10
1356 | 913 | 443 | -9889733.0 | 380 | 9.463e+32 | 184.3812 | 5.102295e-11 |  | 2.360651e-10
1356 | 912 | 444 | -9889733.0 | 380 | 9.4648e+32 | 185 | 5.089249e-11 |  | 2.354616e-10
1356 | 911 | 445 | -9889733.0 | 380 | 9.4665e+32 | 185.6202 | 5.076254e-11 |  | 2.348603e-10
1356 | 910 | 446 | -9889733.0 | 380 | 9.4683e+32 | 186.2418 | 5.063307e-11 |  | 2.342613e-10
1356 | 909 | 447 | -9889733.0 | 380 | 9.47e+32 | 186.8647 | 5.05041e-11 |  | 2.336646e-10
1356 | 908 | 448 | -9889733.0 | 380 | 9.4718e+32 | 187.489 | 5.037562e-11 |  | 2.330701e-10
1356 | 907 | 449 | -9889733.0 | 380 | 9.4735e+32 | 188.1147 | 5.024762e-11 |  | 2.324779e-10
1356 | 906 | 450 | -9889733.0 | 380 | 9.4752e+32 | 188.7417 | 5.01201e-11 |  | 2.318879e-10
1356 | 905 | 451 | -9889733.0 | 380 | 9.4769e+32 | 189.3702 | 4.999306e-11 |  | 2.313002e-10
1356 | 904 | 452 | -9889733.0 | 380 | 9.4786e+32 | 190 | 4.986649e-11 |  | 2.307146e-10
1356 | 903 | 453 | -9889733.0 | 380 | 9.4803e+32 | 190.6312 | 4.974039e-11 |  | 2.301312e-10
1356 | 902 | 454 | -9889733.0 | 380 | 9.482e+32 | 191.2639 | 4.961477e-11 |  | 2.2955e-10
1356 | 901 | 455 | -9889733.0 | 380 | 9.4836e+32 | 191.8979 | 4.948961e-11 |  | 2.289709e-10
1356 | 900 | 456 | -9889733.0 | 380 | 9.4853e+32 | 192.5333 | 4.936491e-11 |  | 2.28394e-10
1356 | 899 | 457 | -9889733.0 | 380 | 9.4869e+32 | 193.1702 | 4.924068e-11 |  | 2.278192e-10
1356 | 898 | 458 | -9889733.0 | 380 | 9.4885e+32 | 193.8085 | 4.91169e-11 |  | 2.272465e-10
1356 | 897 | 459 | -9889733.0 | 380 | 9.4901e+32 | 194.4482 | 4.899357e-11 |  | 2.266759e-10
1356 | 896 | 460 | -9889733.0 | 380 | 9.4917e+32 | 195.0893 | 4.88707e-11 |  | 2.261074e-10
1356 | 895 | 461 | -9889733.0 | 380 | 9.4933e+32 | 195.7318 | 4.874828e-11 |  | 2.25541e-10
1356 | 894 | 462 | -9889733.0 | 380 | 9.4949e+32 | 196.3758 | 4.86263e-11 |  | 2.249767e-10
1356 | 893 | 463 | -9889733.0 | 380 | 9.4965e+32 | 197.0213 | 4.850477e-11 |  | 2.244144e-10
1356 | 892 | 464 | -9889733.0 | 380 | 9.4981e+32 | 197.6682 | 4.838367e-11 |  | 2.238541e-10
1356 | 891 | 465 | -9889733.0 | 380 | 9.4996e+32 | 198.3165 | 4.826302e-11 |  | 2.232959e-10
1356 | 890 | 466 | -9889733.0 | 380 | 9.5012e+32 | 198.9663 | 4.81428e-11 |  | 2.227397e-10
1356 | 889 | 467 | -9889733.0 | 380 | 9.5027e+32 | 199.6175 | 4.802301e-11 |  | 2.221855e-10
1356 | 888 | 468 | -9889733.0 | 380 | 9.5042e+32 | 200.2703 | 4.790365e-11 |  | 2.216332e-10
1356 | 887 | 469 | -9889733.0 | 380 | 9.5057e+32 | 200.9245 | 4.778472e-11 |  | 2.21083e-10
1356 | 886 | 470 | -9889733.0 | 380 | 9.5072e+32 | 201.5801 | 4.766621e-11 |  | 2.205347e-10
1356 | 885 | 471 | -9889733.0 | 380 | 9.5087e+32 | 202.2373 | 4.754813e-11 |  | 2.199884e-10
1356 | 884 | 472 | -9889733.0 | 380 | 9.5102e+32 | 202.8959 | 4.743046e-11 |  | 2.19444e-10
1356 | 883 | 473 | -9889733.0 | 380 | 9.5117e+32 | 203.5561 | 4.731321e-11 |  | 2.189015e-10
1356 | 882 | 474 | -9889733.0 | 380 | 9.5132e+32 | 204.2177 | 4.719638e-11 |  | 2.183609e-10
1356 | 881 | 475 | -9889733.0 | 380 | 9.5146e+32 | 204.8808 | 4.707996e-11 |  | 2.178223e-10
1356 | 880 | 476 | -9889733.0 | 380 | 9.5161e+32 | 205.5455 | 4.696394e-11 |  | 2.172855e-10
1356 | 879 | 477 | -9889733.0 | 380 | 9.5175e+32 | 206.2116 | 4.684834e-11 |  | 2.167507e-10
1356 | 878 | 478 | -9889733.0 | 380 | 9.519e+32 | 206.8793 | 4.673314e-11 |  | 2.162177e-10
1356 | 877 | 479 | -9889733.0 | 380 | 9.5204e+32 | 207.5485 | 4.661834e-11 |  | 2.156865e-10
1356 | 876 | 480 | -9889733.0 | 380 | 9.5218e+32 | 208.2192 | 4.650394e-11 |  | 2.151573e-10
1356 | 875 | 481 | -9889733.0 | 380 | 9.5232e+32 | 208.8914 | 4.638994e-11 |  | 2.146298e-10
1356 | 874 | 482 | -9889733.0 | 380 | 9.5246e+32 | 209.5652 | 4.627633e-11 |  | 2.141042e-10
1356 | 873 | 483 | -9889733.0 | 380 | 9.526e+32 | 210.2405 | 4.616311e-11 |  | 2.135804e-10
1356 | 872 | 484 | -9889733.0 | 380 | 9.5274e+32 | 210.9174 | 4.605029e-11 |  | 2.130584e-10
1356 | 871 | 485 | -9889733.0 | 380 | 9.5288e+32 | 211.5959 | 4.593785e-11 |  | 2.125382e-10
1356 | 870 | 486 | -9889733.0 | 380 | 9.5301e+32 | 212.2759 | 4.58258e-11 |  | 2.120198e-10
1356 | 869 | 487 | -9889733.0 | 380 | 9.5315e+32 | 212.9574 | 4.571413e-11 |  | 2.115031e-10
1356 | 868 | 488 | -9889733.0 | 380 | 9.5328e+32 | 213.6406 | 4.560285e-11 |  | 2.109882e-10
1356 | 867 | 489 | -9889733.0 | 380 | 9.5342e+32 | 214.3253 | 4.549194e-11 |  | 2.104751e-10
1356 | 866 | 490 | -9889733.0 | 380 | 9.5355e+32 | 215.0115 | 4.538141e-11 |  | 2.099637e-10
1356 | 865 | 491 | -9889733.0 | 380 | 9.5368e+32 | 215.6994 | 4.527125e-11 |  | 2.094541e-10
1356 | 864 | 492 | -9889733.0 | 380 | 9.5381e+32 | 216.3889 | 4.516147e-11 |  | 2.089461e-10
1356 | 863 | 493 | -9889733.0 | 380 | 9.5394e+32 | 217.08 | 4.505205e-11 |  | 2.084399e-10
1356 | 862 | 494 | -9889733.0 | 380 | 9.5407e+32 | 217.7726 | 4.494301e-11 |  | 2.079354e-10
1356 | 861 | 495 | -9889733.0 | 380 | 9.542e+32 | 218.4669 | 4.483433e-11 |  | 2.074326e-10
1356 | 860 | 496 | -9889733.0 | 380 | 9.5433e+32 | 219.1628 | 4.472601e-11 |  | 2.069314e-10
1356 | 859 | 497 | -9889733.0 | 380 | 9.5446e+32 | 219.8603 | 4.461806e-11 |  | 2.064319e-10
1356 | 858 | 498 | -9889733.0 | 380 | 9.5459e+32 | 220.5594 | 4.451046e-11 |  | 2.059341e-10
1356 | 857 | 499 | -9889733.0 | 380 | 9.5471e+32 | 221.2602 | 4.440322e-11 |  | 2.05438e-10
1356 | 856 | 500 | -9889733.0 | 380 | 9.5484e+32 | 221.9626 | 4.429634e-11 |  | 2.049435e-10
1356 | 855 | 501 | -9889733.0 | 380 | 9.5496e+32 | 222.6667 | 4.418981e-11 |  | 2.044506e-10
1356 | 854 | 502 | -9889733.0 | 380 | 9.5509e+32 | 223.3724 | 4.408364e-11 |  | 2.039594e-10
1356 | 853 | 503 | -9889733.0 | 380 | 9.5521e+32 | 224.0797 | 4.397781e-11 |  | 2.034698e-10
1356 | 852 | 504 | -9889733.0 | 380 | 9.5533e+32 | 224.7887 | 4.387233e-11 |  | 2.029817e-10
1356 | 851 | 505 | -9889733.0 | 380 | 9.5545e+32 | 225.4994 | 4.376719e-11 |  | 2.024953e-10
1356 | 850 | 506 | -9889733.0 | 380 | 9.5557e+32 | 226.2118 | 4.36624e-11 |  | 2.020105e-10
1356 | 849 | 507 | -9889733.0 | 380 | 9.5569e+32 | 226.9258 | 4.355795e-11 |  | 2.015272e-10
1356 | 848 | 508 | -9889733.0 | 380 | 9.5581e+32 | 227.6415 | 4.345384e-11 |  | 2.010456e-10
1356 | 847 | 509 | -9889733.0 | 380 | 9.5593e+32 | 228.3589 | 4.335007e-11 |  | 2.005654e-10
1356 | 846 | 510 | -9889733.0 | 380 | 9.5605e+32 | 229.078 | 4.324664e-11 |  | 2.000869e-10
1356 | 845 | 511 | -9889733.0 | 380 | 9.5617e+32 | 229.7988 | 4.314354e-11 |  | 1.996099e-10
1356 | 844 | 512 | -9889733.0 | 380 | 9.5628e+32 | 230.5213 | 4.304077e-11 |  | 1.991344e-10
1356 | 843 | 513 | -9889733.0 | 380 | 9.564e+32 | 231.2456 | 4.293833e-11 |  | 1.986604e-10
1356 | 842 | 514 | -9889733.0 | 380 | 9.5652e+32 | 231.9715 | 4.283622e-11 |  | 1.98188e-10
1356 | 841 | 515 | -9889733.0 | 380 | 9.5663e+32 | 232.6992 | 4.273443e-11 |  | 1.977171e-10
1356 | 840 | 516 | -9889733.0 | 380 | 9.5674e+32 | 233.4286 | 4.263297e-11 |  | 1.972477e-10
1356 | 839 | 517 | -9889733.0 | 380 | 9.5686e+32 | 234.1597 | 4.253184e-11 |  | 1.967798e-10
1356 | 838 | 518 | -9889733.0 | 380 | 9.5697e+32 | 234.8926 | 4.243102e-11 |  | 1.963133e-10
1356 | 837 | 519 | -9889733.0 | 380 | 9.5708e+32 | 235.6272 | 4.233053e-11 |  | 1.958484e-10
1356 | 836 | 520 | -9889733.0 | 380 | 9.5719e+32 | 236.3636 | 4.223035e-11 |  | 1.953849e-10
1356 | 835 | 521 | -9889733.0 | 380 | 9.573e+32 | 237.1018 | 4.213049e-11 |  | 1.949229e-10
1356 | 834 | 522 | -9889733.0 | 380 | 9.5741e+32 | 237.8417 | 4.203094e-11 |  | 1.944623e-10
1356 | 833 | 523 | -9889733.0 | 380 | 9.5752e+32 | 238.5834 | 4.193171e-11 |  | 1.940032e-10
1356 | 832 | 524 | -9889733.0 | 380 | 9.5763e+32 | 239.3269 | 4.183278e-11 |  | 1.935455e-10
1356 | 831 | 525 | -9889733.0 | 380 | 9.5774e+32 | 240.0722 | 4.173417e-11 |  | 1.930892e-10
1356 | 830 | 526 | -9889733.0 | 380 | 9.5785e+32 | 240.8193 | 4.163586e-11 |  | 1.926344e-10
1356 | 829 | 527 | -9889733.0 | 380 | 9.5795e+32 | 241.5682 | 4.153786e-11 |  | 1.92181e-10
1356 | 828 | 528 | -9889733.0 | 380 | 9.5806e+32 | 242.3188 | 4.144016e-11 |  | 1.91729e-10
1356 | 827 | 529 | -9889733.0 | 380 | 9.5817e+32 | 243.0713 | 4.134277e-11 |  | 1.912784e-10
1356 | 826 | 530 | -9889733.0 | 380 | 9.5827e+32 | 243.8257 | 4.124567e-11 |  | 1.908291e-10
1356 | 825 | 531 | -9889733.0 | 380 | 9.5838e+32 | 244.5818 | 4.114888e-11 |  | 1.903813e-10
1356 | 824 | 532 | -9889733.0 | 380 | 9.5848e+32 | 245.3398 | 4.105238e-11 |  | 1.899348e-10
1356 | 823 | 533 | -9889733.0 | 380 | 9.5858e+32 | 246.0996 | 4.095618e-11 |  | 1.894898e-10
1356 | 822 | 534 | -9889733.0 | 380 | 9.5869e+32 | 246.8613 | 4.086028e-11 |  | 1.89046e-10
1356 | 821 | 535 | -9889733.0 | 380 | 9.5879e+32 | 247.6248 | 4.076466e-11 |  | 1.886037e-10
1356 | 820 | 536 | -9889733.0 | 380 | 9.5889e+32 | 248.3902 | 4.066934e-11 |  | 1.881627e-10
1356 | 819 | 537 | -9889733.0 | 380 | 9.5899e+32 | 249.1575 | 4.057431e-11 |  | 1.87723e-10
1356 | 818 | 538 | -9889733.0 | 380 | 9.5909e+32 | 249.9267 | 4.047957e-11 |  | 1.872846e-10
1356 | 817 | 539 | -9889733.0 | 380 | 9.5919e+32 | 250.6977 | 4.038511e-11 |  | 1.868476e-10
1356 | 816 | 540 | -9889733.0 | 380 | 9.5929e+32 | 251.4706 | 4.029094e-11 |  | 1.864119e-10
1356 | 815 | 541 | -9889733.0 | 380 | 9.5939e+32 | 252.2454 | 4.019705e-11 |  | 1.859775e-10
1356 | 814 | 542 | -9889733.0 | 380 | 9.5949e+32 | 253.0221 | 4.010345e-11 |  | 1.855445e-10
1356 | 813 | 543 | -9889733.0 | 380 | 9.5958e+32 | 253.8007 | 4.001012e-11 |  | 1.851127e-10
1356 | 812 | 544 | -9889733.0 | 380 | 9.5968e+32 | 254.5813 | 3.991708e-11 |  | 1.846822e-10
1356 | 811 | 545 | -9889733.0 | 380 | 9.5978e+32 | 255.3637 | 3.982431e-11 |  | 1.84253e-10
1356 | 810 | 546 | -9889733.0 | 380 | 9.5987e+32 | 256.1481 | 3.973182e-11 |  | 1.838251e-10
1356 | 809 | 547 | -9889733.0 | 380 | 9.5997e+32 | 256.9345 | 3.96396e-11 |  | 1.833984e-10
1356 | 808 | 548 | -9889733.0 | 380 | 9.6006e+32 | 257.7228 | 3.954766e-11 |  | 1.82973e-10
1356 | 807 | 549 | -9889733.0 | 380 | 9.6016e+32 | 258.513 | 3.945599e-11 |  | 1.825489e-10
1356 | 806 | 550 | -9889733.0 | 380 | 9.6025e+32 | 259.3052 | 3.936459e-11 |  | 1.82126e-10
1356 | 805 | 551 | -9889733.0 | 380 | 9.6034e+32 | 260.0994 | 3.927346e-11 |  | 1.817044e-10
1356 | 804 | 552 | -9889733.0 | 380 | 9.6043e+32 | 260.8955 | 3.91826e-11 |  | 1.81284e-10
1356 | 803 | 553 | -9889733.0 | 380 | 9.6053e+32 | 261.6936 | 3.9092e-11 |  | 1.808648e-10
1356 | 802 | 554 | -9889733.0 | 380 | 9.6062e+32 | 262.4938 | 3.900167e-11 |  | 1.804469e-10
1356 | 801 | 555 | -9889733.0 | 380 | 9.6071e+32 | 263.2959 | 3.89116e-11 |  | 1.800302e-10
1356 | 800 | 556 | -9889733.0 | 380 | 9.608e+32 | 264.1 | 3.88218e-11 |  | 1.796147e-10
1356 | 799 | 557 | -9889733.0 | 380 | 9.6089e+32 | 264.9061 | 3.873225e-11 |  | 1.792004e-10
1356 | 798 | 558 | -9889733.0 | 380 | 9.6098e+32 | 265.7143 | 3.864297e-11 |  | 1.787873e-10
1356 | 797 | 559 | -9889733.0 | 380 | 9.6107e+32 | 266.5245 | 3.855394e-11 |  | 1.783755e-10
1356 | 796 | 560 | -9889733.0 | 380 | 9.6116e+32 | 267.3367 | 3.846518e-11 |  | 1.779648e-10
1356 | 795 | 561 | -9889733.0 | 380 | 9.6124e+32 | 268.1509 | 3.837666e-11 |  | 1.775552e-10
1356 | 794 | 562 | -9889733.0 | 380 | 9.6133e+32 | 268.9673 | 3.828841e-11 |  | 1.771469e-10
1356 | 793 | 563 | -9889733.0 | 380 | 9.6142e+32 | 269.7856 | 3.82004e-11 |  | 1.767397e-10
1356 | 792 | 564 | -9889733.0 | 380 | 9.615e+32 | 270.6061 | 3.811265e-11 |  | 1.763337e-10
1356 | 791 | 565 | -9889733.0 | 380 | 9.6159e+32 | 271.4286 | 3.802515e-11 |  | 1.759289e-10
1356 | 790 | 566 | -9889733.0 | 380 | 9.6168e+32 | 272.2532 | 3.793789e-11 |  | 1.755252e-10
1356 | 789 | 567 | -9889733.0 | 380 | 9.6176e+32 | 273.0798 | 3.785089e-11 |  | 1.751227e-10
1356 | 788 | 568 | -9889733.0 | 380 | 9.6185e+32 | 273.9086 | 3.776413e-11 |  | 1.747213e-10
1356 | 787 | 569 | -9889733.0 | 380 | 9.6193e+32 | 274.7395 | 3.767762e-11 |  | 1.74321e-10
1356 | 786 | 570 | -9889733.0 | 380 | 9.6201e+32 | 275.5725 | 3.759135e-11 |  | 1.739219e-10
1356 | 785 | 571 | -9889733.0 | 380 | 9.621e+32 | 276.4076 | 3.750533e-11 |  | 1.735239e-10
1356 | 784 | 572 | -9889733.0 | 380 | 9.6218e+32 | 277.2449 | 3.741954e-11 |  | 1.73127e-10
1356 | 783 | 573 | -9889733.0 | 380 | 9.6226e+32 | 278.0843 | 3.7334e-11 |  | 1.727312e-10
1356 | 782 | 574 | -9889733.0 | 380 | 9.6234e+32 | 278.9258 | 3.72487e-11 |  | 1.723365e-10
1356 | 781 | 575 | -9889733.0 | 380 | 9.6242e+32 | 279.7695 | 3.716364e-11 |  | 1.71943e-10
1356 | 780 | 576 | -9889733.0 | 380 | 9.6251e+32 | 280.6154 | 3.707881e-11 |  | 1.715505e-10
1356 | 779 | 577 | -9889733.0 | 380 | 9.6259e+32 | 281.4634 | 3.699422e-11 |  | 1.711592e-10
1356 | 778 | 578 | -9889733.0 | 380 | 9.6267e+32 | 282.3136 | 3.690986e-11 |  | 1.707689e-10
1356 | 777 | 579 | -9889733.0 | 380 | 9.6274e+32 | 283.166 | 3.682574e-11 |  | 1.703797e-10
1356 | 776 | 580 | -9889733.0 | 380 | 9.6282e+32 | 284.0206 | 3.674185e-11 |  | 1.699915e-10
1356 | 775 | 581 | -9889733.0 | 380 | 9.629e+32 | 284.8774 | 3.665819e-11 |  | 1.696045e-10
1356 | 774 | 582 | -9889733.0 | 380 | 9.6298e+32 | 285.7364 | 3.657477e-11 |  | 1.692185e-10
1356 | 773 | 583 | -9889733.0 | 380 | 9.6306e+32 | 286.5977 | 3.649157e-11 |  | 1.688336e-10
1356 | 772 | 584 | -9889733.0 | 380 | 9.6314e+32 | 287.4611 | 3.64086e-11 |  | 1.684497e-10
1356 | 771 | 585 | -9889733.0 | 380 | 9.6321e+32 | 288.3268 | 3.632585e-11 |  | 1.680669e-10
1356 | 770 | 586 | -9889733.0 | 380 | 9.6329e+32 | 289.1948 | 3.624334e-11 |  | 1.676851e-10
1356 | 769 | 587 | -9889733.0 | 380 | 9.6336e+32 | 290.065 | 3.616104e-11 |  | 1.673044e-10
1356 | 768 | 588 | -9889733.0 | 380 | 9.6344e+32 | 290.9375 | 3.607898e-11 |  | 1.669246e-10
1356 | 767 | 589 | -9889733.0 | 380 | 9.6352e+32 | 291.8123 | 3.599713e-11 |  | 1.66546e-10
1356 | 766 | 590 | -9889733.0 | 380 | 9.6359e+32 | 292.6893 | 3.59155e-11 |  | 1.661683e-10
1356 | 765 | 591 | -9889733.0 | 380 | 9.6366e+32 | 293.5686 | 3.58341e-11 |  | 1.657917e-10
1356 | 764 | 592 | -9889733.0 | 380 | 9.6374e+32 | 294.4503 | 3.575291e-11 |  | 1.654161e-10
1356 | 763 | 593 | -9889733.0 | 380 | 9.6381e+32 | 295.3342 | 3.567195e-11 |  | 1.650415e-10
1356 | 762 | 594 | -9889733.0 | 380 | 9.6388e+32 | 296.2205 | 3.55912e-11 |  | 1.646679e-10
1356 | 761 | 595 | -9889733.0 | 380 | 9.6396e+32 | 297.1091 | 3.551066e-11 |  | 1.642953e-10
1356 | 760 | 596 | -9889733.0 | 380 | 9.6403e+32 | 298 | 3.543034e-11 |  | 1.639237e-10
1356 | 759 | 597 | -9889733.0 | 380 | 9.641e+32 | 298.8933 | 3.535024e-11 |  | 1.63553e-10
1356 | 758 | 598 | -9889733.0 | 380 | 9.6417e+32 | 299.7889 | 3.527035e-11 |  | 1.631834e-10
1356 | 757 | 599 | -9889733.0 | 380 | 9.6424e+32 | 300.6869 | 3.519067e-11 |  | 1.628148e-10
1356 | 756 | 600 | -9889733.0 | 380 | 9.6431e+32 | 301.5873 | 3.51112e-11 |  | 1.624471e-10
1356 | 755 | 601 | -9889733.0 | 380 | 9.6438e+32 | 302.4901 | 3.503194e-11 |  | 1.620804e-10
1356 | 754 | 602 | -9889733.0 | 380 | 9.6445e+32 | 303.3952 | 3.495289e-11 |  | 1.617147e-10
1356 | 753 | 603 | -9889733.0 | 380 | 9.6452e+32 | 304.3028 | 3.487405e-11 |  | 1.613499e-10
1356 | 752 | 604 | -9889733.0 | 380 | 9.6459e+32 | 305.2128 | 3.479542e-11 |  | 1.609861e-10
1356 | 751 | 605 | -9889733.0 | 380 | 9.6466e+32 | 306.1252 | 3.471699e-11 |  | 1.606232e-10
1356 | 750 | 606 | -9889733.0 | 380 | 9.6473e+32 | 307.04 | 3.463877e-11 |  | 1.602613e-10
1356 | 749 | 607 | -9889733.0 | 380 | 9.648e+32 | 307.9573 | 3.456075e-11 |  | 1.599004e-10
1356 | 748 | 608 | -9889733.0 | 380 | 9.6487e+32 | 308.877 | 3.448294e-11 |  | 1.595403e-10
1356 | 747 | 609 | -9889733.0 | 380 | 9.6493e+32 | 309.7992 | 3.440532e-11 |  | 1.591813e-10
1356 | 746 | 610 | -9889733.0 | 380 | 9.65e+32 | 310.7239 | 3.432791e-11 |  | 1.588231e-10
1356 | 745 | 611 | -9889733.0 | 380 | 9.6507e+32 | 311.651 | 3.42507e-11 |  | 1.584659e-10
1356 | 744 | 612 | -9889733.0 | 380 | 9.6513e+32 | 312.5806 | 3.417369e-11 |  | 1.581096e-10
1356 | 743 | 613 | -9889733.0 | 380 | 9.652e+32 | 313.5128 | 3.409688e-11 |  | 1.577542e-10
1356 | 742 | 614 | -9889733.0 | 380 | 9.6526e+32 | 314.4474 | 3.402026e-11 |  | 1.573997e-10
1356 | 741 | 615 | -9889733.0 | 380 | 9.6533e+32 | 315.3846 | 3.394384e-11 |  | 1.570461e-10
1356 | 740 | 616 | -9889733.0 | 380 | 9.6539e+32 | 316.3243 | 3.386762e-11 |  | 1.566935e-10
1356 | 739 | 617 | -9889733.0 | 380 | 9.6546e+32 | 317.2666 | 3.379159e-11 |  | 1.563417e-10
1356 | 738 | 618 | -9889733.0 | 380 | 9.6552e+32 | 318.2114 | 3.371576e-11 |  | 1.559909e-10
1356 | 737 | 619 | -9889733.0 | 380 | 9.6558e+32 | 319.1588 | 3.364012e-11 |  | 1.556409e-10
1356 | 736 | 620 | -9889733.0 | 380 | 9.6565e+32 | 320.1087 | 3.356467e-11 |  | 1.552918e-10
1356 | 735 | 621 | -9889733.0 | 380 | 9.6571e+32 | 321.0612 | 3.348941e-11 |  | 1.549436e-10
1356 | 734 | 622 | -9889733.0 | 380 | 9.6577e+32 | 322.0163 | 3.341434e-11 |  | 1.545963e-10
1356 | 733 | 623 | -9889733.0 | 380 | 9.6584e+32 | 322.9741 | 3.333946e-11 |  | 1.542499e-10
1356 | 732 | 624 | -9889733.0 | 380 | 9.659e+32 | 323.9344 | 3.326478e-11 |  | 1.539043e-10
1356 | 731 | 625 | -9889733.0 | 380 | 9.6596e+32 | 324.8974 | 3.319027e-11 |  | 1.535597e-10
1356 | 730 | 626 | -9889733.0 | 380 | 9.6602e+32 | 325.863 | 3.311596e-11 |  | 1.532158e-10
1356 | 729 | 627 | -9889733.0 | 380 | 9.6608e+32 | 326.8313 | 3.304183e-11 |  | 1.528729e-10
1356 | 728 | 628 | -9889733.0 | 380 | 9.6614e+32 | 327.8022 | 3.296789e-11 |  | 1.525308e-10
1356 | 727 | 629 | -9889733.0 | 380 | 9.662e+32 | 328.7758 | 3.289413e-11 |  | 1.521895e-10
1356 | 726 | 630 | -9889733.0 | 380 | 9.6626e+32 | 329.7521 | 3.282055e-11 |  | 1.518491e-10
1356 | 725 | 631 | -9889733.0 | 380 | 9.6632e+32 | 330.731 | 3.274716e-11 |  | 1.515095e-10
1356 | 724 | 632 | -9889733.0 | 380 | 9.6638e+32 | 331.7127 | 3.267395e-11 |  | 1.511708e-10
1356 | 723 | 633 | -9889733.0 | 380 | 9.6644e+32 | 332.6971 | 3.260092e-11 |  | 1.508329e-10
1356 | 722 | 634 | -9889733.0 | 380 | 9.665e+32 | 333.6842 | 3.252807e-11 |  | 1.504959e-10
1356 | 721 | 635 | -9889733.0 | 380 | 9.6655e+32 | 334.6741 | 3.24554e-11 |  | 1.501597e-10
1356 | 720 | 636 | -9889733.0 | 380 | 9.6661e+32 | 335.6667 | 3.238291e-11 |  | 1.498243e-10
1356 | 719 | 637 | -9889733.0 | 380 | 9.6667e+32 | 336.662 | 3.23106e-11 |  | 1.494897e-10
1356 | 718 | 638 | -9889733.0 | 380 | 9.6673e+32 | 337.6602 | 3.223846e-11 |  | 1.491559e-10
1356 | 717 | 639 | -9889733.0 | 380 | 9.6678e+32 | 338.6611 | 3.21665e-11 |  | 1.48823e-10
1356 | 716 | 640 | -9889733.0 | 380 | 9.6684e+32 | 339.6648 | 3.209472e-11 |  | 1.484909e-10
1356 | 715 | 641 | -9889733.0 | 380 | 9.669e+32 | 340.6713 | 3.202311e-11 |  | 1.481596e-10
1356 | 714 | 642 | -9889733.0 | 380 | 9.6695e+32 | 341.6807 | 3.195167e-11 |  | 1.478291e-10
1356 | 713 | 643 | -9889733.0 | 380 | 9.6701e+32 | 342.6928 | 3.188041e-11 |  | 1.474994e-10
1356 | 712 | 644 | -9889733.0 | 380 | 9.6706e+32 | 343.7079 | 3.180932e-11 |  | 1.471704e-10
1356 | 711 | 645 | -9889733.0 | 380 | 9.6712e+32 | 344.7257 | 3.17384e-11 |  | 1.468423e-10
1356 | 710 | 646 | -9889733.0 | 380 | 9.6717e+32 | 345.7465 | 3.166765e-11 |  | 1.46515e-10
1356 | 709 | 647 | -9889733.0 | 380 | 9.6723e+32 | 346.7701 | 3.159707e-11 |  | 1.461885e-10
1356 | 708 | 648 | -9889733.0 | 380 | 9.6728e+32 | 347.7966 | 3.152666e-11 |  | 1.458627e-10
1356 | 707 | 649 | -9889733.0 | 380 | 9.6733e+32 | 348.826 | 3.145642e-11 |  | 1.455377e-10
1356 | 706 | 650 | -9889733.0 | 380 | 9.6739e+32 | 349.8584 | 3.138635e-11 |  | 1.452135e-10
1356 | 705 | 651 | -9889733.0 | 380 | 9.6744e+32 | 350.8936 | 3.131644e-11 |  | 1.448901e-10
1356 | 704 | 652 | -9889733.0 | 380 | 9.6749e+32 | 351.9318 | 3.12467e-11 |  | 1.445674e-10
1356 | 703 | 653 | -9889733.0 | 380 | 9.6755e+32 | 352.973 | 3.117713e-11 |  | 1.442455e-10
1356 | 702 | 654 | -9889733.0 | 380 | 9.676e+32 | 354.0171 | 3.110772e-11 |  | 1.439244e-10
1356 | 701 | 655 | -9889733.0 | 380 | 9.6765e+32 | 355.0642 | 3.103847e-11 |  | 1.43604e-10
1356 | 700 | 656 | -9889733.0 | 380 | 9.677e+32 | 356.1143 | 3.096939e-11 |  | 1.432844e-10
1356 | 699 | 657 | -9889733.0 | 380 | 9.6775e+32 | 357.1674 | 3.090047e-11 |  | 1.429655e-10
1356 | 698 | 658 | -9889733.0 | 380 | 9.678e+32 | 358.2235 | 3.083171e-11 |  | 1.426474e-10
1356 | 697 | 659 | -9889733.0 | 380 | 9.6786e+32 | 359.2826 | 3.076312e-11 |  | 1.423301e-10
1356 | 696 | 660 | -9889733.0 | 380 | 9.6791e+32 | 360.3448 | 3.069468e-11 |  | 1.420134e-10
1356 | 695 | 661 | -9889733.0 | 380 | 9.6796e+32 | 361.4101 | 3.062641e-11 |  | 1.416975e-10
1356 | 694 | 662 | -9889733.0 | 380 | 9.6801e+32 | 362.4784 | 3.055829e-11 |  | 1.413824e-10
1356 | 693 | 663 | -9889733.0 | 380 | 9.6806e+32 | 363.5498 | 3.049033e-11 |  | 1.41068e-10
1356 | 692 | 664 | -9889733.0 | 380 | 9.6811e+32 | 364.6243 | 3.042253e-11 |  | 1.407543e-10
1356 | 691 | 665 | -9889733.0 | 380 | 9.6815e+32 | 365.7019 | 3.035489e-11 |  | 1.404413e-10
1356 | 690 | 666 | -9889733.0 | 380 | 9.682e+32 | 366.7826 | 3.02874e-11 |  | 1.401291e-10
1356 | 689 | 667 | -9889733.0 | 380 | 9.6825e+32 | 367.8665 | 3.022007e-11 |  | 1.398176e-10
1356 | 688 | 668 | -9889733.0 | 380 | 9.683e+32 | 368.9535 | 3.015289e-11 |  | 1.395068e-10
1356 | 687 | 669 | -9889733.0 | 380 | 9.6835e+32 | 370.0437 | 3.008587e-11 |  | 1.391967e-10
1356 | 686 | 670 | -9889733.0 | 380 | 9.684e+32 | 371.137 | 3.001901e-11 |  | 1.388873e-10
1356 | 685 | 671 | -9889733.0 | 380 | 9.6844e+32 | 372.2336 | 2.995229e-11 |  | 1.385786e-10
1356 | 684 | 672 | -9889733.0 | 380 | 9.6849e+32 | 373.3333 | 2.988573e-11 |  | 1.382707e-10
1356 | 683 | 673 | -9889733.0 | 380 | 9.6854e+32 | 374.4363 | 2.981932e-11 |  | 1.379634e-10
1356 | 682 | 674 | -9889733.0 | 380 | 9.6858e+32 | 375.5425 | 2.975306e-11 |  | 1.376569e-10
1356 | 681 | 675 | -9889733.0 | 380 | 9.6863e+32 | 376.652 | 2.968695e-11 |  | 1.37351e-10
1356 | 680 | 676 | -9889733.0 | 380 | 9.6868e+32 | 377.7647 | 2.962099e-11 |  | 1.370458e-10
1356 | 679 | 677 | -9889733.0 | 380 | 9.6872e+32 | 378.8807 | 2.955518e-11 |  | 1.367414e-10
1356 | 678 | 678 | -9889733.0 | 380 | 9.6877e+32 | 380 | 2.948952e-11 |  | 1.364376e-10
1356 | 677 | 679 | -9889733.0 | 380 | 9.6881e+32 | 381.1226 | 2.942401e-11 |  | 1.361345e-10
1356 | 676 | 680 | -9889733.0 | 380 | 9.6886e+32 | 382.2485 | 2.935864e-11 |  | 1.35832e-10
1356 | 675 | 681 | -9889733.0 | 380 | 9.689e+32 | 383.3778 | 2.929342e-11 |  | 1.355303e-10
1356 | 674 | 682 | -9889733.0 | 380 | 9.6895e+32 | 384.5104 | 2.922835e-11 |  | 1.352292e-10
1356 | 673 | 683 | -9889733.0 | 380 | 9.6899e+32 | 385.6464 | 2.916342e-11 |  | 1.349288e-10
1356 | 672 | 684 | -9889733.0 | 380 | 9.6903e+32 | 386.7857 | 2.909863e-11 |  | 1.346291e-10
1356 | 671 | 685 | -9889733.0 | 380 | 9.6908e+32 | 387.9285 | 2.9034e-11 |  | 1.3433e-10
1356 | 670 | 686 | -9889733.0 | 380 | 9.6912e+32 | 389.0746 | 2.89695e-11 |  | 1.340316e-10
1356 | 669 | 687 | -9889733.0 | 380 | 9.6916e+32 | 390.2242 | 2.890515e-11 |  | 1.337339e-10
1356 | 668 | 688 | -9889733.0 | 380 | 9.6921e+32 | 391.3772 | 2.884094e-11 |  | 1.334368e-10
1356 | 667 | 689 | -9889733.0 | 380 | 9.6925e+32 | 392.5337 | 2.877687e-11 |  | 1.331404e-10
1356 | 666 | 690 | -9889733.0 | 380 | 9.6929e+32 | 393.6937 | 2.871294e-11 |  | 1.328446e-10
1356 | 665 | 691 | -9889733.0 | 380 | 9.6933e+32 | 394.8571 | 2.864915e-11 |  | 1.325495e-10
1356 | 664 | 692 | -9889733.0 | 380 | 9.6938e+32 | 396.0241 | 2.858551e-11 |  | 1.32255e-10
1356 | 663 | 693 | -9889733.0 | 380 | 9.6942e+32 | 397.1946 | 2.8522e-11 |  | 1.319612e-10
1356 | 662 | 694 | -9889733.0 | 380 | 9.6946e+32 | 398.3686 | 2.845863e-11 |  | 1.31668e-10
1356 | 661 | 695 | -9889733.0 | 380 | 9.695e+32 | 399.5461 | 2.83954e-11 |  | 1.313755e-10
1356 | 660 | 696 | -9889733.0 | 380 | 9.6954e+32 | 400.7273 | 2.833231e-11 |  | 1.310836e-10
1356 | 659 | 697 | -9889733.0 | 380 | 9.6958e+32 | 401.912 | 2.826935e-11 |  | 1.307923e-10
1356 | 658 | 698 | -9889733.0 | 380 | 9.6962e+32 | 403.1003 | 2.820653e-11 |  | 1.305017e-10
1356 | 657 | 699 | -9889733.0 | 380 | 9.6966e+32 | 404.2922 | 2.814385e-11 |  | 1.302116e-10
1356 | 656 | 700 | -9889733.0 | 380 | 9.697e+32 | 405.4878 | 2.80813e-11 |  | 1.299223e-10
1356 | 655 | 701 | -9889733.0 | 380 | 9.6974e+32 | 406.687 | 2.801889e-11 |  | 1.296335e-10
1356 | 654 | 702 | -9889733.0 | 380 | 9.6978e+32 | 407.8899 | 2.795661e-11 |  | 1.293454e-10
1356 | 653 | 703 | -9889733.0 | 380 | 9.6982e+32 | 409.0965 | 2.789447e-11 |  | 1.290578e-10
1356 | 652 | 704 | -9889733.0 | 380 | 9.6986e+32 | 410.3067 | 2.783246e-11 |  | 1.287709e-10
1356 | 651 | 705 | -9889733.0 | 380 | 9.699e+32 | 411.5207 | 2.777058e-11 |  | 1.284846e-10
1356 | 650 | 706 | -9889733.0 | 380 | 9.6994e+32 | 412.7385 | 2.770883e-11 |  | 1.28199e-10
1356 | 649 | 707 | -9889733.0 | 380 | 9.6997e+32 | 413.9599 | 2.764721e-11 |  | 1.279139e-10
1356 | 648 | 708 | -9889733.0 | 380 | 9.7001e+32 | 415.1852 | 2.758573e-11 |  | 1.276294e-10
1356 | 647 | 709 | -9889733.0 | 380 | 9.7005e+32 | 416.4142 | 2.752438e-11 |  | 1.273455e-10
1356 | 646 | 710 | -9889733.0 | 380 | 9.7009e+32 | 417.6471 | 2.746315e-11 |  | 1.270623e-10
1356 | 645 | 711 | -9889733.0 | 380 | 9.7012e+32 | 418.8837 | 2.740206e-11 |  | 1.267796e-10
1356 | 644 | 712 | -9889733.0 | 380 | 9.7016e+32 | 420.1242 | 2.734109e-11 |  | 1.264976e-10
1356 | 643 | 713 | -9889733.0 | 380 | 9.702e+32 | 421.3686 | 2.728025e-11 |  | 1.262161e-10
1356 | 642 | 714 | -9889733.0 | 380 | 9.7023e+32 | 422.6168 | 2.721954e-11 |  | 1.259352e-10
1356 | 641 | 715 | -9889733.0 | 380 | 9.7027e+32 | 423.869 | 2.715896e-11 |  | 1.256549e-10
1356 | 640 | 716 | -9889733.0 | 380 | 9.7031e+32 | 425.125 | 2.709851e-11 |  | 1.253752e-10
1356 | 639 | 717 | -9889733.0 | 380 | 9.7034e+32 | 426.385 | 2.703818e-11 |  | 1.250961e-10
1356 | 638 | 718 | -9889733.0 | 380 | 9.7038e+32 | 427.6489 | 2.697797e-11 |  | 1.248175e-10
1356 | 637 | 719 | -9889733.0 | 380 | 9.7041e+32 | 428.9168 | 2.691789e-11 |  | 1.245396e-10
1356 | 636 | 720 | -9889733.0 | 380 | 9.7045e+32 | 430.1887 | 2.685794e-11 |  | 1.242622e-10
1356 | 635 | 721 | -9889733.0 | 380 | 9.7048e+32 | 431.4646 | 2.679811e-11 |  | 1.239854e-10
1356 | 634 | 722 | -9889733.0 | 380 | 9.7052e+32 | 432.7445 | 2.67384e-11 |  | 1.237091e-10
1356 | 633 | 723 | -9889733.0 | 380 | 9.7055e+32 | 434.0284 | 2.667882e-11 |  | 1.234335e-10
1356 | 632 | 724 | -9889733.0 | 380 | 9.7059e+32 | 435.3165 | 2.661936e-11 |  | 1.231584e-10
1356 | 631 | 725 | -9889733.0 | 380 | 9.7062e+32 | 436.6086 | 2.656002e-11 |  | 1.228838e-10
1356 | 630 | 726 | -9889733.0 | 380 | 9.7066e+32 | 437.9048 | 2.65008e-11 |  | 1.226098e-10
1356 | 629 | 727 | -9889733.0 | 380 | 9.7069e+32 | 439.2051 | 2.644171e-11 |  | 1.223364e-10
1356 | 628 | 728 | -9889733.0 | 380 | 9.7072e+32 | 440.5096 | 2.638273e-11 |  | 1.220636e-10
1356 | 627 | 729 | -9889733.0 | 380 | 9.7076e+32 | 441.8182 | 2.632388e-11 |  | 1.217913e-10
1356 | 626 | 730 | -9889733.0 | 380 | 9.7079e+32 | 443.131 | 2.626515e-11 |  | 1.215195e-10
1356 | 625 | 731 | -9889733.0 | 380 | 9.7082e+32 | 444.448 | 2.620653e-11 |  | 1.212483e-10
1356 | 624 | 732 | -9889733.0 | 380 | 9.7085e+32 | 445.7692 | 2.614803e-11 |  | 1.209777e-10
1356 | 623 | 733 | -9889733.0 | 380 | 9.7089e+32 | 447.0947 | 2.608966e-11 |  | 1.207076e-10
1356 | 622 | 734 | -9889733.0 | 380 | 9.7092e+32 | 448.4244 | 2.603139e-11 |  | 1.20438e-10
1356 | 621 | 735 | -9889733.0 | 380 | 9.7095e+32 | 449.7585 | 2.597325e-11 |  | 1.20169e-10
1356 | 620 | 736 | -9889733.0 | 380 | 9.7098e+32 | 451.0968 | 2.591523e-11 |  | 1.199006e-10
1356 | 619 | 737 | -9889733.0 | 380 | 9.7101e+32 | 452.4394 | 2.585732e-11 |  | 1.196326e-10
1356 | 618 | 738 | -9889733.0 | 380 | 9.7105e+32 | 453.7864 | 2.579952e-11 |  | 1.193653e-10
1356 | 617 | 739 | -9889733.0 | 380 | 9.7108e+32 | 455.1378 | 2.574184e-11 |  | 1.190984e-10
1356 | 616 | 740 | -9889733.0 | 380 | 9.7111e+32 | 456.4935 | 2.568428e-11 |  | 1.188321e-10
1356 | 615 | 741 | -9889733.0 | 380 | 9.7114e+32 | 457.8537 | 2.562683e-11 |  | 1.185663e-10
1356 | 614 | 742 | -9889733.0 | 380 | 9.7117e+32 | 459.2182 | 2.55695e-11 |  | 1.18301e-10
1356 | 613 | 743 | -9889733.0 | 380 | 9.712e+32 | 460.5873 | 2.551228e-11 |  | 1.180363e-10
1356 | 612 | 744 | -9889733.0 | 380 | 9.7123e+32 | 461.9608 | 2.545517e-11 |  | 1.177721e-10
1356 | 611 | 745 | -9889733.0 | 380 | 9.7126e+32 | 463.3388 | 2.539817e-11 |  | 1.175084e-10
1356 | 610 | 746 | -9889733.0 | 380 | 9.7129e+32 | 464.7213 | 2.534129e-11 |  | 1.172452e-10
1356 | 609 | 747 | -9889733.0 | 380 | 9.7132e+32 | 466.1084 | 2.528452e-11 |  | 1.169825e-10
1356 | 608 | 748 | -9889733.0 | 380 | 9.7135e+32 | 467.5 | 2.522786e-11 |  | 1.167204e-10
1356 | 607 | 749 | -9889733.0 | 380 | 9.7138e+32 | 468.8962 | 2.517131e-11 |  | 1.164587e-10
1356 | 606 | 750 | -9889733.0 | 380 | 9.714e+32 | 470.297 | 2.511487e-11 |  | 1.161976e-10
1356 | 605 | 751 | -9889733.0 | 380 | 9.7143e+32 | 471.7025 | 2.505855e-11 |  | 1.15937e-10
1356 | 604 | 752 | -9889733.0 | 380 | 9.7146e+32 | 473.1126 | 2.500233e-11 |  | 1.156769e-10
1356 | 603 | 753 | -9889733.0 | 380 | 9.7149e+32 | 474.5274 | 2.494622e-11 |  | 1.154173e-10
1356 | 602 | 754 | -9889733.0 | 380 | 9.7152e+32 | 475.9468 | 2.489022e-11 |  | 1.151582e-10
1356 | 601 | 755 | -9889733.0 | 380 | 9.7154e+32 | 477.371 | 2.483433e-11 |  | 1.148996e-10
1356 | 600 | 756 | -9889733.0 | 380 | 9.7157e+32 | 478.8 | 2.477854e-11 |  | 1.146415e-10
1356 | 599 | 757 | -9889733.0 | 380 | 9.716e+32 | 480.2337 | 2.472287e-11 |  | 1.14384e-10
1356 | 598 | 758 | -9889733.0 | 380 | 9.7163e+32 | 481.6722 | 2.46673e-11 |  | 1.141269e-10
1356 | 597 | 759 | -9889733.0 | 380 | 9.7165e+32 | 483.1156 | 2.461183e-11 |  | 1.138702e-10
1356 | 596 | 760 | -9889733.0 | 380 | 9.7168e+32 | 484.5638 | 2.455648e-11 |  | 1.136141e-10
1356 | 595 | 761 | -9889733.0 | 380 | 9.7171e+32 | 486.0168 | 2.450123e-11 |  | 1.133585e-10
1356 | 594 | 762 | -9889733.0 | 380 | 9.7173e+32 | 487.4747 | 2.444608e-11 |  | 1.131034e-10
1356 | 593 | 763 | -9889733.0 | 380 | 9.7176e+32 | 488.9376 | 2.439104e-11 |  | 1.128487e-10
1356 | 592 | 764 | -9889733.0 | 380 | 9.7179e+32 | 490.4054 | 2.433611e-11 |  | 1.125946e-10
1356 | 591 | 765 | -9889733.0 | 380 | 9.7181e+32 | 491.8782 | 2.428128e-11 |  | 1.123409e-10
1356 | 590 | 766 | -9889733.0 | 380 | 9.7184e+32 | 493.3559 | 2.422655e-11 |  | 1.120877e-10
1356 | 589 | 767 | -9889733.0 | 380 | 9.7186e+32 | 494.8387 | 2.417193e-11 |  | 1.118349e-10
1356 | 588 | 768 | -9889733.0 | 380 | 9.7189e+32 | 496.3265 | 2.411741e-11 |  | 1.115827e-10
1356 | 587 | 769 | -9889733.0 | 380 | 9.7191e+32 | 497.8194 | 2.406299e-11 |  | 1.113309e-10
1356 | 586 | 770 | -9889733.0 | 380 | 9.7194e+32 | 499.3174 | 2.400867e-11 |  | 1.110796e-10
1356 | 585 | 771 | -9889733.0 | 380 | 9.7196e+32 | 500.8205 | 2.395446e-11 |  | 1.108288e-10
1356 | 584 | 772 | -9889733.0 | 380 | 9.7199e+32 | 502.3288 | 2.390034e-11 |  | 1.105784e-10
1356 | 583 | 773 | -9889733.0 | 380 | 9.7201e+32 | 503.8422 | 2.384633e-11 |  | 1.103285e-10
1356 | 582 | 774 | -9889733.0 | 380 | 9.7203e+32 | 505.3608 | 2.379242e-11 |  | 1.100791e-10
1356 | 581 | 775 | -9889733.0 | 380 | 9.7206e+32 | 506.8847 | 2.373861e-11 |  | 1.098301e-10
1356 | 580 | 776 | -9889733.0 | 380 | 9.7208e+32 | 508.4138 | 2.36849e-11 |  | 1.095816e-10
1356 | 579 | 777 | -9889733.0 | 380 | 9.721e+32 | 509.9482 | 2.363129e-11 |  | 1.093336e-10
1356 | 578 | 778 | -9889733.0 | 380 | 9.7213e+32 | 511.4879 | 2.357777e-11 |  | 1.09086e-10
1356 | 577 | 779 | -9889733.0 | 380 | 9.7215e+32 | 513.0329 | 2.352436e-11 |  | 1.088389e-10
1356 | 576 | 780 | -9889733.0 | 380 | 9.7217e+32 | 514.5833 | 2.347104e-11 |  | 1.085922e-10
1356 | 575 | 781 | -9889733.0 | 380 | 9.722e+32 | 516.1391 | 2.341783e-11 |  | 1.08346e-10
1356 | 574 | 782 | -9889733.0 | 380 | 9.7222e+32 | 517.7003 | 2.336471e-11 |  | 1.081002e-10
1356 | 573 | 783 | -9889733.0 | 380 | 9.7224e+32 | 519.267 | 2.331168e-11 |  | 1.078549e-10
1356 | 572 | 784 | -9889733.0 | 380 | 9.7226e+32 | 520.8392 | 2.325876e-11 |  | 1.0761e-10
1356 | 571 | 785 | -9889733.0 | 380 | 9.7228e+32 | 522.4168 | 2.320593e-11 |  | 1.073656e-10
1356 | 570 | 786 | -9889733.0 | 380 | 9.7231e+32 | 524 | 2.315319e-11 |  | 1.071216e-10
1356 | 569 | 787 | -9889733.0 | 380 | 9.7233e+32 | 525.5888 | 2.310056e-11 |  | 1.068781e-10
1356 | 568 | 788 | -9889733.0 | 380 | 9.7235e+32 | 527.1831 | 2.304801e-11 |  | 1.06635e-10
1356 | 567 | 789 | -9889733.0 | 380 | 9.7237e+32 | 528.7831 | 2.299556e-11 |  | 1.063923e-10
1356 | 566 | 790 | -9889733.0 | 380 | 9.7239e+32 | 530.3887 | 2.294321e-11 |  | 1.061501e-10
1356 | 565 | 791 | -9889733.0 | 380 | 9.7241e+32 | 532 | 2.289095e-11 |  | 1.059083e-10
1356 | 564 | 792 | -9889733.0 | 380 | 9.7243e+32 | 533.617 | 2.283879e-11 |  | 1.05667e-10
1356 | 563 | 793 | -9889733.0 | 380 | 9.7245e+32 | 535.2398 | 2.278672e-11 |  | 1.054261e-10
1356 | 562 | 794 | -9889733.0 | 380 | 9.7247e+32 | 536.8683 | 2.273474e-11 |  | 1.051856e-10
1356 | 561 | 795 | -9889733.0 | 380 | 9.7249e+32 | 538.5027 | 2.268285e-11 |  | 1.049455e-10
1356 | 560 | 796 | -9889733.0 | 380 | 9.7251e+32 | 540.1429 | 2.263106e-11 |  | 1.047059e-10
1356 | 559 | 797 | -9889733.0 | 380 | 9.7253e+32 | 541.7889 | 2.257936e-11 |  | 1.044667e-10
1356 | 558 | 798 | -9889733.0 | 380 | 9.7255e+32 | 543.4409 | 2.252775e-11 |  | 1.042279e-10
1356 | 557 | 799 | -9889733.0 | 380 | 9.7257e+32 | 545.0987 | 2.247623e-11 |  | 1.039896e-10
1356 | 556 | 800 | -9889733.0 | 380 | 9.7259e+32 | 546.7626 | 2.24248e-11 |  | 1.037516e-10
1356 | 555 | 801 | -9889733.0 | 380 | 9.7261e+32 | 548.4324 | 2.237346e-11 |  | 1.035141e-10
1356 | 554 | 802 | -9889733.0 | 380 | 9.7263e+32 | 550.1083 | 2.232222e-11 |  | 1.03277e-10
1356 | 553 | 803 | -9889733.0 | 380 | 9.7265e+32 | 551.7902 | 2.227106e-11 |  | 1.030403e-10
1356 | 552 | 804 | -9889733.0 | 380 | 9.7266e+32 | 553.4783 | 2.222e-11 |  | 1.028041e-10
1356 | 551 | 805 | -9889733.0 | 380 | 9.7268e+32 | 555.1724 | 2.216902e-11 |  | 1.025682e-10
1356 | 550 | 806 | -9889733.0 | 380 | 9.727e+32 | 556.8727 | 2.211813e-11 |  | 1.023328e-10
1356 | 549 | 807 | -9889733.0 | 380 | 9.7272e+32 | 558.5792 | 2.206733e-11 |  | 1.020977e-10
1356 | 548 | 808 | -9889733.0 | 380 | 9.7274e+32 | 560.292 | 2.201662e-11 |  | 1.018631e-10
1356 | 547 | 809 | -9889733.0 | 380 | 9.7275e+32 | 562.011 | 2.196599e-11 |  | 1.016289e-10
1356 | 546 | 810 | -9889733.0 | 380 | 9.7277e+32 | 563.7363 | 2.191546e-11 |  | 1.013951e-10
1356 | 545 | 811 | -9889733.0 | 380 | 9.7279e+32 | 565.4679 | 2.186501e-11 |  | 1.011617e-10
1356 | 544 | 812 | -9889733.0 | 380 | 9.728e+32 | 567.2059 | 2.181465e-11 |  | 1.009287e-10
1356 | 543 | 813 | -9889733.0 | 380 | 9.7282e+32 | 568.9503 | 2.176437e-11 |  | 1.006961e-10
1356 | 542 | 814 | -9889733.0 | 380 | 9.7284e+32 | 570.7011 | 2.171419e-11 |  | 1.004638e-10
1356 | 541 | 815 | -9889733.0 | 380 | 9.7285e+32 | 572.4584 | 2.166408e-11 |  | 1.00232e-10
1356 | 540 | 816 | -9889733.0 | 380 | 9.7287e+32 | 574.2222 | 2.161407e-11 |  | 1.000006e-10
1356 | 539 | 817 | -9889733.0 | 380 | 9.7289e+32 | 575.9926 | 2.156413e-11 |  | 9.976961e-11
1356 | 538 | 818 | -9889733.0 | 380 | 9.729e+32 | 577.7695 | 2.151429e-11 |  | 9.953899e-11
1356 | 537 | 819 | -9889733.0 | 380 | 9.7292e+32 | 579.5531 | 2.146452e-11 |  | 9.930876e-11
1356 | 536 | 820 | -9889733.0 | 380 | 9.7293e+32 | 581.3433 | 2.141485e-11 |  | 9.907891e-11
1356 | 535 | 821 | -9889733.0 | 380 | 9.7295e+32 | 583.1402 | 2.136525e-11 |  | 9.884946e-11
1356 | 534 | 822 | -9889733.0 | 380 | 9.7296e+32 | 584.9438 | 2.131574e-11 |  | 9.86204e-11
1356 | 533 | 823 | -9889733.0 | 380 | 9.7298e+32 | 586.7542 | 2.126632e-11 |  | 9.839172e-11
1356 | 532 | 824 | -9889733.0 | 380 | 9.7299e+32 | 588.5714 | 2.121697e-11 |  | 9.816342e-11
1356 | 531 | 825 | -9889733.0 | 380 | 9.7301e+32 | 590.3955 | 2.116771e-11 |  | 9.793551e-11
1356 | 530 | 826 | -9889733.0 | 380 | 9.7302e+32 | 592.2264 | 2.111853e-11 |  | 9.770798e-11
1356 | 529 | 827 | -9889733.0 | 380 | 9.7304e+32 | 594.0643 | 2.106944e-11 |  | 9.748082e-11
1356 | 528 | 828 | -9889733.0 | 380 | 9.7305e+32 | 595.9091 | 2.102042e-11 |  | 9.725405e-11
1356 | 527 | 829 | -9889733.0 | 380 | 9.7306e+32 | 597.7609 | 2.097149e-11 |  | 9.702766e-11
1356 | 526 | 830 | -9889733.0 | 380 | 9.7308e+32 | 599.6198 | 2.092264e-11 |  | 9.680164e-11
1356 | 525 | 831 | -9889733.0 | 380 | 9.7309e+32 | 601.4857 | 2.087387e-11 |  | 9.657599e-11
1356 | 524 | 832 | -9889733.0 | 380 | 9.731e+32 | 603.3588 | 2.082518e-11 |  | 9.635072e-11
1356 | 523 | 833 | -9889733.0 | 380 | 9.7312e+32 | 605.239 | 2.077657e-11 |  | 9.612582e-11
1356 | 522 | 834 | -9889733.0 | 380 | 9.7313e+32 | 607.1264 | 2.072804e-11 |  | 9.590129e-11
1356 | 521 | 835 | -9889733.0 | 380 | 9.7314e+32 | 609.0211 | 2.067959e-11 |  | 9.567712e-11
1356 | 520 | 836 | -9889733.0 | 380 | 9.7315e+32 | 610.9231 | 2.063122e-11 |  | 9.545333e-11
1356 | 519 | 837 | -9889733.0 | 380 | 9.7317e+32 | 612.8324 | 2.058292e-11 |  | 9.52299e-11
1356 | 518 | 838 | -9889733.0 | 380 | 9.7318e+32 | 614.749 | 2.053471e-11 |  | 9.500684e-11
1356 | 517 | 839 | -9889733.0 | 380 | 9.7319e+32 | 616.6731 | 2.048658e-11 |  | 9.478413e-11
1356 | 516 | 840 | -9889733.0 | 380 | 9.732e+32 | 618.6047 | 2.043852e-11 |  | 9.45618e-11
1356 | 515 | 841 | -9889733.0 | 380 | 9.7321e+32 | 620.5437 | 2.039054e-11 |  | 9.433982e-11
1356 | 514 | 842 | -9889733.0 | 380 | 9.7323e+32 | 622.4903 | 2.034264e-11 |  | 9.41182e-11
1356 | 513 | 843 | -9889733.0 | 380 | 9.7324e+32 | 624.4444 | 2.029482e-11 |  | 9.389693e-11
1356 | 512 | 844 | -9889733.0 | 380 | 9.7325e+32 | 626.40625 | 2.024707e-11 |  | 9.367603e-11
1356 | 511 | 845 | -9889733.0 | 380 | 9.7326e+32 | 628.3757 | 2.01994e-11 |  | 9.345548e-11
1356 | 510 | 846 | -9889733.0 | 380 | 9.7327e+32 | 630.3529 | 2.015181e-11 |  | 9.323528e-11
1356 | 509 | 847 | -9889733.0 | 380 | 9.7328e+32 | 632.3379 | 2.010429e-11 |  | 9.301544e-11
1356 | 508 | 848 | -9889733.0 | 380 | 9.7329e+32 | 634.3307 | 2.005685e-11 |  | 9.279594e-11
1356 | 507 | 849 | -9889733.0 | 380 | 9.733e+32 | 636.3314 | 2.000948e-11 |  | 9.25768e-11
1356 | 506 | 850 | -9889733.0 | 380 | 9.7331e+32 | 638.3399 | 1.996219e-11 |  | 9.2358e-11
1356 | 505 | 851 | -9889733.0 | 380 | 9.7332e+32 | 640.3564 | 1.991498e-11 |  | 9.213955e-11
1356 | 504 | 852 | -9889733.0 | 380 | 9.7333e+32 | 642.381 | 1.986784e-11 |  | 9.192145e-11
1356 | 503 | 853 | -9889733.0 | 380 | 9.7334e+32 | 644.4135 | 1.982077e-11 |  | 9.170369e-11
1356 | 502 | 854 | -9889733.0 | 380 | 9.7335e+32 | 646.4542 | 1.977378e-11 |  | 9.148628e-11
1356 | 501 | 855 | -9889733.0 | 380 | 9.7336e+32 | 648.503 | 1.972686e-11 |  | 9.12692e-11
1356 | 500 | 856 | -9889733.0 | 380 | 9.7337e+32 | 650.56 | 1.968002e-11 |  | 9.105247e-11
1356 | 499 | 857 | -9889733.0 | 380 | 9.7338e+32 | 652.6253 | 1.963325e-11 |  | 9.083608e-11
1356 | 498 | 858 | -9889733.0 | 380 | 9.7338e+32 | 654.6988 | 1.958655e-11 |  | 9.062002e-11
1356 | 497 | 859 | -9889733.0 | 380 | 9.7339e+32 | 656.7807 | 1.953992e-11 |  | 9.04043e-11
1356 | 496 | 860 | -9889733.0 | 380 | 9.734e+32 | 658.871 | 1.949337e-11 |  | 9.018892e-11
1356 | 495 | 861 | -9889733.0 | 380 | 9.7341e+32 | 660.9697 | 1.944689e-11 |  | 8.997387e-11
1356 | 494 | 862 | -9889733.0 | 380 | 9.7342e+32 | 663.0769 | 1.940048e-11 |  | 8.975916e-11
1356 | 493 | 863 | -9889733.0 | 380 | 9.7342e+32 | 665.1927 | 1.935414e-11 |  | 8.954477e-11
1356 | 492 | 864 | -9889733.0 | 380 | 9.7343e+32 | 667.3171 | 1.930788e-11 |  | 8.933072e-11
1356 | 491 | 865 | -9889733.0 | 380 | 9.7344e+32 | 669.4501 | 1.926168e-11 |  | 8.911699e-11
1356 | 490 | 866 | -9889733.0 | 380 | 9.7345e+32 | 671.5918 | 1.921556e-11 |  | 8.89036e-11
1356 | 489 | 867 | -9889733.0 | 380 | 9.7345e+32 | 673.7423 | 1.916951e-11 |  | 8.869053e-11
1356 | 488 | 868 | -9889733.0 | 380 | 9.7346e+32 | 675.9016 | 1.912353e-11 |  | 8.847779e-11
1356 | 487 | 869 | -9889733.0 | 380 | 9.7347e+32 | 678.0698 | 1.907761e-11 |  | 8.826537e-11
1356 | 486 | 870 | -9889733.0 | 380 | 9.7347e+32 | 680.2469 | 1.903177e-11 |  | 8.805327e-11
1356 | 485 | 871 | -9889733.0 | 380 | 9.7348e+32 | 682.433 | 1.8986e-11 |  | 8.784149e-11
1356 | 484 | 872 | -9889733.0 | 380 | 9.7349e+32 | 684.6281 | 1.894029e-11 |  | 8.763004e-11
1356 | 483 | 873 | -9889733.0 | 380 | 9.7349e+32 | 686.8323 | 1.889466e-11 |  | 8.741891e-11
1356 | 482 | 874 | -9889733.0 | 380 | 9.735e+32 | 689.0456 | 1.884909e-11 |  | 8.720809e-11
1356 | 481 | 875 | -9889733.0 | 380 | 9.735e+32 | 691.2682 | 1.88036e-11 |  | 8.699759e-11
1356 | 480 | 876 | -9889733.0 | 380 | 9.7351e+32 | 693.5 | 1.875817e-11 |  | 8.678741e-11
1356 | 479 | 877 | -9889733.0 | 380 | 9.7351e+32 | 695.7411 | 1.871281e-11 |  | 8.657754e-11
1356 | 478 | 878 | -9889733.0 | 380 | 9.7352e+32 | 697.9916 | 1.866751e-11 |  | 8.636798e-11
1356 | 477 | 879 | -9889733.0 | 380 | 9.7352e+32 | 700.2516 | 1.862229e-11 |  | 8.615874e-11
1356 | 476 | 880 | -9889733.0 | 380 | 9.7353e+32 | 702.521 | 1.857713e-11 |  | 8.594981e-11
1356 | 475 | 881 | -9889733.0 | 380 | 9.7353e+32 | 704.8 | 1.853204e-11 |  | 8.574118e-11
1356 | 474 | 882 | -9889733.0 | 380 | 9.7354e+32 | 707.0886 | 1.848701e-11 |  | 8.553287e-11
1356 | 473 | 883 | -9889733.0 | 380 | 9.7354e+32 | 709.3869 | 1.844206e-11 |  | 8.532487e-11
1356 | 472 | 884 | -9889733.0 | 380 | 9.7354e+32 | 711.6949 | 1.839716e-11 |  | 8.511717e-11
1356 | 471 | 885 | -9889733.0 | 380 | 9.7355e+32 | 714.0127 | 1.835234e-11 |  | 8.490977e-11
1356 | 470 | 886 | -9889733.0 | 380 | 9.7355e+32 | 716.3404 | 1.830758e-11 |  | 8.470268e-11
1356 | 469 | 887 | -9889733.0 | 380 | 9.7355e+32 | 718.678 | 1.826288e-11 |  | 8.44959e-11
1356 | 468 | 888 | -9889733.0 | 380 | 9.7356e+32 | 721.0256 | 1.821825e-11 |  | 8.428941e-11
1356 | 467 | 889 | -9889733.0 | 380 | 9.7356e+32 | 723.3833 | 1.817369e-11 |  | 8.408323e-11
1356 | 466 | 890 | -9889733.0 | 380 | 9.7356e+32 | 725.7511 | 1.812919e-11 |  | 8.387734e-11
1356 | 465 | 891 | -9889733.0 | 380 | 9.7357e+32 | 728.129 | 1.808475e-11 |  | 8.367175e-11
1356 | 464 | 892 | -9889733.0 | 380 | 9.7357e+32 | 730.5172 | 1.804038e-11 |  | 8.346646e-11
1356 | 463 | 893 | -9889733.0 | 380 | 9.7357e+32 | 732.9158 | 1.799608e-11 |  | 8.326147e-11
1356 | 462 | 894 | -9889733.0 | 380 | 9.7357e+32 | 735.3247 | 1.795183e-11 |  | 8.305677e-11
1356 | 461 | 895 | -9889733.0 | 380 | 9.7357e+32 | 737.744 | 1.790765e-11 |  | 8.285237e-11
1356 | 460 | 896 | -9889733.0 | 380 | 9.7358e+32 | 740.1739 | 1.786354e-11 |  | 8.264826e-11
1356 | 459 | 897 | -9889733.0 | 380 | 9.7358e+32 | 742.6144 | 1.781948e-11 |  | 8.244444e-11
1356 | 458 | 898 | -9889733.0 | 380 | 9.7358e+32 | 745.0655 | 1.777549e-11 |  | 8.224091e-11
1356 | 457 | 899 | -9889733.0 | 380 | 9.7358e+32 | 747.5274 | 1.773156e-11 |  | 8.203767e-11
1356 | 456 | 900 | -9889733.0 | 380 | 9.7358e+32 | 750 | 1.76877e-11 |  | 8.183471e-11
1356 | 455 | 901 | -9889733.0 | 380 | 9.7358e+32 | 752.4835 | 1.764389e-11 |  | 8.163205e-11
1356 | 454 | 902 | -9889733.0 | 380 | 9.7358e+32 | 754.978 | 1.760015e-11 |  | 8.142967e-11
1356 | 453 | 903 | -9889733.0 | 380 | 9.7358e+32 | 757.4834 | 1.755647e-11 |  | 8.122758e-11
1356 | 452 | 904 | -9889733.0 | 380 | 9.7358e+32 | 760 | 1.751285e-11 |  | 8.102577e-11
1356 | 451 | 905 | -9889733.0 | 380 | 9.7358e+32 | 762.5277 | 1.746929e-11 |  | 8.082424e-11
1356 | 450 | 906 | -9889733.0 | 380 | 9.7358e+32 | 765.0667 | 1.74258e-11 |  | 8.062299e-11
1356 | 449 | 907 | -9889733.0 | 380 | 9.7358e+32 | 767.6169 | 1.738236e-11 |  | 8.042203e-11
1356 | 448 | 908 | -9889733.0 | 380 | 9.7358e+32 | 770.1786 | 1.733898e-11 |  | 8.022135e-11
1356 | 447 | 909 | -9889733.0 | 380 | 9.7358e+32 | 772.7517 | 1.729567e-11 |  | 8.002094e-11
1356 | 446 | 910 | -9889733.0 | 380 | 9.7358e+32 | 775.3363 | 1.725241e-11 |  | 7.982081e-11
1356 | 445 | 911 | -9889733.0 | 380 | 9.7358e+32 | 777.9326 | 1.720922e-11 |  | 7.962096e-11
1356 | 444 | 912 | -9889733.0 | 380 | 9.7358e+32 | 780.5405 | 1.716608e-11 |  | 7.942138e-11
1356 | 443 | 913 | -9889733.0 | 380 | 9.7357e+32 | 783.1603 | 1.7123e-11 |  | 7.922208e-11
1356 | 442 | 914 | -9889733.0 | 380 | 9.7357e+32 | 785.7919 | 1.707999e-11 |  | 7.902305e-11
1356 | 441 | 915 | -9889733.0 | 380 | 9.7357e+32 | 788.4354 | 1.703703e-11 |  | 7.882429e-11
1356 | 440 | 916 | -9889733.0 | 380 | 9.7357e+32 | 791.0909 | 1.699413e-11 |  | 7.86258e-11
1356 | 439 | 917 | -9889733.0 | 380 | 9.7357e+32 | 793.7585 | 1.695128e-11 |  | 7.842759e-11
1356 | 438 | 918 | -9889733.0 | 380 | 9.7356e+32 | 796.4384 | 1.69085e-11 |  | 7.822964e-11
1356 | 437 | 919 | -9889733.0 | 380 | 9.7356e+32 | 799.1304 | 1.686577e-11 |  | 7.803196e-11
1356 | 436 | 920 | -9889733.0 | 380 | 9.7356e+32 | 801.8349 | 1.68231e-11 |  | 7.783455e-11
1356 | 435 | 921 | -9889733.0 | 380 | 9.7355e+32 | 804.5517 | 1.678049e-11 |  | 7.76374e-11
1356 | 434 | 922 | -9889733.0 | 380 | 9.7355e+32 | 807.2811 | 1.673794e-11 |  | 7.744052e-11
1356 | 433 | 923 | -9889733.0 | 380 | 9.7355e+32 | 810.0231 | 1.669544e-11 |  | 7.72439e-11
1356 | 432 | 924 | -9889733.0 | 380 | 9.7354e+32 | 812.7778 | 1.6653e-11 |  | 7.704755e-11
1356 | 431 | 925 | -9889733.0 | 380 | 9.7354e+32 | 815.5452 | 1.661062e-11 |  | 7.685145e-11
1356 | 430 | 926 | -9889733.0 | 380 | 9.7353e+32 | 818.3256 | 1.656829e-11 |  | 7.665562e-11
1356 | 429 | 927 | -9889733.0 | 380 | 9.7353e+32 | 821.1189 | 1.652602e-11 |  | 7.646005e-11
1356 | 428 | 928 | -9889733.0 | 380 | 9.7353e+32 | 823.9252 | 1.648381e-11 |  | 7.626473e-11
1356 | 427 | 929 | -9889733.0 | 380 | 9.7352e+32 | 826.7447 | 1.644165e-11 |  | 7.606968e-11
1356 | 426 | 930 | -9889733.0 | 380 | 9.7352e+32 | 829.5775 | 1.639954e-11 |  | 7.587488e-11
1356 | 425 | 931 | -9889733.0 | 380 | 9.7351e+32 | 832.4235 | 1.635749e-11 |  | 7.568033e-11
1356 | 424 | 932 | -9889733.0 | 380 | 9.735e+32 | 835.283 | 1.63155e-11 |  | 7.548604e-11
1356 | 423 | 933 | -9889733.0 | 380 | 9.735e+32 | 838.156 | 1.627356e-11 |  | 7.529201e-11
1356 | 422 | 934 | -9889733.0 | 380 | 9.7349e+32 | 841.0427 | 1.623168e-11 |  | 7.509823e-11
1356 | 421 | 935 | -9889733.0 | 380 | 9.7349e+32 | 843.943 | 1.618985e-11 |  | 7.490469e-11
1356 | 420 | 936 | -9889733.0 | 380 | 9.7348e+32 | 846.8571 | 1.614807e-11 |  | 7.471141e-11
1356 | 419 | 937 | -9889733.0 | 380 | 9.7347e+32 | 849.7852 | 1.610635e-11 |  | 7.451838e-11
1356 | 418 | 938 | -9889733.0 | 380 | 9.7347e+32 | 852.7273 | 1.606468e-11 |  | 7.43256e-11
1356 | 417 | 939 | -9889733.0 | 380 | 9.7346e+32 | 855.6835 | 1.602307e-11 |  | 7.413307e-11
1356 | 416 | 940 | -9889733.0 | 380 | 9.7345e+32 | 858.6538 | 1.598151e-11 |  | 7.394078e-11
1356 | 415 | 941 | -9889733.0 | 380 | 9.7345e+32 | 861.6386 | 1.594e-11 |  | 7.374874e-11
1356 | 414 | 942 | -9889733.0 | 380 | 9.7344e+32 | 864.6377 | 1.589854e-11 |  | 7.355694e-11
1356 | 413 | 943 | -9889733.0 | 380 | 9.7343e+32 | 867.6513 | 1.585714e-11 |  | 7.336539e-11
1356 | 412 | 944 | -9889733.0 | 380 | 9.7342e+32 | 870.6796 | 1.581579e-11 |  | 7.317408e-11
1356 | 411 | 945 | -9889733.0 | 380 | 9.7341e+32 | 873.7226 | 1.57745e-11 |  | 7.298301e-11
1356 | 410 | 946 | -9889733.0 | 380 | 9.7341e+32 | 876.7805 | 1.573325e-11 |  | 7.279218e-11
1356 | 409 | 947 | -9889733.0 | 380 | 9.734e+32 | 879.8533 | 1.569206e-11 |  | 7.260159e-11
1356 | 408 | 948 | -9889733.0 | 380 | 9.7339e+32 | 882.9412 | 1.565091e-11 |  | 7.241124e-11
1356 | 407 | 949 | -9889733.0 | 380 | 9.7338e+32 | 886.0442 | 1.560982e-11 |  | 7.222113e-11
1356 | 406 | 950 | -9889733.0 | 380 | 9.7337e+32 | 889.1626 | 1.556879e-11 |  | 7.203126e-11
1356 | 405 | 951 | -9889733.0 | 380 | 9.7336e+32 | 892.2963 | 1.55278e-11 |  | 7.184162e-11
1356 | 404 | 952 | -9889733.0 | 380 | 9.7335e+32 | 895.4455 | 1.548686e-11 |  | 7.165222e-11
1356 | 403 | 953 | -9889733.0 | 380 | 9.7334e+32 | 898.6104 | 1.544597e-11 |  | 7.146305e-11
1356 | 402 | 954 | -9889733.0 | 380 | 9.7333e+32 | 901.791 | 1.540514e-11 |  | 7.127411e-11
1356 | 401 | 955 | -9889733.0 | 380 | 9.7332e+32 | 904.9875 | 1.536435e-11 |  | 7.108541e-11
1356 | 400 | 956 | -9889733.0 | 380 | 9.7331e+32 | 908.2 | 1.532361e-11 |  | 7.089694e-11
1356 | 399 | 957 | -9889733.0 | 380 | 9.733e+32 | 911.4286 | 1.528293e-11 |  | 7.07087e-11
1356 | 398 | 958 | -9889733.0 | 380 | 9.7329e+32 | 914.6734 | 1.524229e-11 |  | 7.052069e-11
1356 | 397 | 959 | -9889733.0 | 380 | 9.7328e+32 | 917.9345 | 1.52017e-11 |  | 7.03329e-11
1356 | 396 | 960 | -9889733.0 | 380 | 9.7327e+32 | 921.2121 | 1.516117e-11 |  | 7.014535e-11
1356 | 395 | 961 | -9889733.0 | 380 | 9.7325e+32 | 924.5063 | 1.512068e-11 |  | 6.995802e-11
1356 | 394 | 962 | -9889733.0 | 380 | 9.7324e+32 | 927.8173 | 1.508024e-11 |  | 6.977092e-11
1356 | 393 | 963 | -9889733.0 | 380 | 9.7323e+32 | 931.145 | 1.503984e-11 |  | 6.958404e-11
1356 | 392 | 964 | -9889733.0 | 380 | 9.7322e+32 | 934.4898 | 1.49995e-11 |  | 6.939738e-11
1356 | 391 | 965 | -9889733.0 | 380 | 9.732e+32 | 937.8517 | 1.495921e-11 |  | 6.921095e-11
1356 | 390 | 966 | -9889733.0 | 380 | 9.7319e+32 | 941.2308 | 1.491896e-11 |  | 6.902474e-11
1356 | 389 | 967 | -9889733.0 | 380 | 9.7318e+32 | 944.6272 | 1.487876e-11 |  | 6.883875e-11
1356 | 388 | 968 | -9889733.0 | 380 | 9.7316e+32 | 948.0412 | 1.483861e-11 |  | 6.865299e-11
1356 | 387 | 969 | -9889733.0 | 380 | 9.7315e+32 | 951.4729 | 1.47985e-11 |  | 6.846744e-11
1356 | 386 | 970 | -9889733.0 | 380 | 9.7314e+32 | 954.9223 | 1.475845e-11 |  | 6.82821e-11
1356 | 385 | 971 | -9889733.0 | 380 | 9.7312e+32 | 958.3896 | 1.471844e-11 |  | 6.809699e-11
1356 | 384 | 972 | -9889733.0 | 380 | 9.7311e+32 | 961.875 | 1.467847e-11 |  | 6.791209e-11
1356 | 383 | 973 | -9889733.0 | 380 | 9.7309e+32 | 965.3786 | 1.463855e-11 |  | 6.772741e-11
1356 | 382 | 974 | -9889733.0 | 380 | 9.7308e+32 | 968.9005 | 1.459868e-11 |  | 6.754295e-11
1356 | 381 | 975 | -9889733.0 | 380 | 9.7306e+32 | 972.4409 | 1.455886e-11 |  | 6.735869e-11
1356 | 380 | 976 | -9889733.0 | 380 | 9.7305e+32 | 976 | 1.451908e-11 |  | 6.717465e-11
1356 | 379 | 977 | -9889733.0 | 380 | 9.7303e+32 | 979.5778 | 1.447935e-11 |  | 6.699082e-11
1356 | 378 | 978 | -9889733.0 | 380 | 9.7302e+32 | 983.1746 | 1.443966e-11 |  | 6.680721e-11
1356 | 377 | 979 | -9889733.0 | 380 | 9.73e+32 | 986.7905 | 1.440002e-11 |  | 6.66238e-11
1356 | 376 | 980 | -9889733.0 | 380 | 9.7298e+32 | 990.4255 | 1.436042e-11 |  | 6.64406e-11
1356 | 375 | 981 | -9889733.0 | 380 | 9.7297e+32 | 994.08 | 1.432087e-11 |  | 6.625761e-11
1356 | 374 | 982 | -9889733.0 | 380 | 9.7295e+32 | 997.754 | 1.428137e-11 |  | 6.607483e-11
1356 | 373 | 983 | -9889733.0 | 380 | 9.7293e+32 | 1001.448 | 1.42419e-11 |  | 6.589225e-11
1356 | 372 | 984 | -9889733.0 | 380 | 9.7292e+32 | 1005.161 | 1.420249e-11 |  | 6.570988e-11
1356 | 371 | 985 | -9889733.0 | 380 | 9.729e+32 | 1008.895 | 1.416311e-11 |  | 6.552772e-11
1356 | 370 | 986 | -9889733.0 | 380 | 9.7288e+32 | 1012.649 | 1.412379e-11 |  | 6.534576e-11
1356 | 369 | 987 | -9889733.0 | 380 | 9.7286e+32 | 1016.423 | 1.40845e-11 |  | 6.5164e-11
1356 | 368 | 988 | -9889733.0 | 380 | 9.7284e+32 | 1020.217 | 1.404526e-11 |  | 6.498244e-11
1356 | 367 | 989 | -9889733.0 | 380 | 9.7283e+32 | 1024.033 | 1.400606e-11 |  | 6.480109e-11
1356 | 366 | 990 | -9889733.0 | 380 | 9.7281e+32 | 1027.869 | 1.396691e-11 |  | 6.461993e-11
1356 | 365 | 991 | -9889733.0 | 380 | 9.7279e+32 | 1031.726 | 1.392779e-11 |  | 6.443898e-11
1356 | 364 | 992 | -9889733.0 | 380 | 9.7277e+32 | 1035.604 | 1.388873e-11 |  | 6.425822e-11
1356 | 363 | 993 | -9889733.0 | 380 | 9.7275e+32 | 1039.504 | 1.38497e-11 |  | 6.407766e-11
1356 | 362 | 994 | -9889733.0 | 380 | 9.7273e+32 | 1043.425 | 1.381072e-11 |  | 6.38973e-11
1356 | 361 | 995 | -9889733.0 | 380 | 9.7271e+32 | 1047.368 | 1.377178e-11 |  | 6.371713e-11
1356 | 360 | 996 | -9889733.0 | 380 | 9.7269e+32 | 1051.333 | 1.373288e-11 |  | 6.353716e-11
1356 | 359 | 997 | -9889733.0 | 380 | 9.7267e+32 | 1055.32 | 1.369402e-11 |  | 6.335738e-11
1356 | 358 | 998 | -9889733.0 | 380 | 9.7265e+32 | 1059.33 | 1.36552e-11 |  | 6.317779e-11
1356 | 357 | 999 | -9889733.0 | 380 | 9.7262e+32 | 1063.361 | 1.361643e-11 |  | 6.29984e-11
1356 | 356 | 1000 | -9889733.0 | 380 | 9.726e+32 | 1067.416 | 1.35777e-11 |  | 6.28192e-11
1356 | 355 | 1001 | -9889733.0 | 380 | 9.7258e+32 | 1071.493 | 1.353901e-11 |  | 6.264019e-11
1356 | 354 | 1002 | -9889733.0 | 380 | 9.7256e+32 | 1075.593 | 1.350036e-11 |  | 6.246137e-11
1356 | 353 | 1003 | -9889733.0 | 380 | 9.7254e+32 | 1079.717 | 1.346175e-11 |  | 6.228274e-11
1356 | 352 | 1004 | -9889733.0 | 380 | 9.7251e+32 | 1083.864 | 1.342318e-11 |  | 6.21043e-11
1356 | 351 | 1005 | -9889733.0 | 380 | 9.7249e+32 | 1088.034 | 1.338465e-11 |  | 6.192604e-11
1356 | 350 | 1006 | -9889733.0 | 380 | 9.7247e+32 | 1092.229 | 1.334616e-11 |  | 6.174797e-11
1356 | 349 | 1007 | -9889733.0 | 380 | 9.7244e+32 | 1096.447 | 1.330771e-11 |  | 6.157008e-11
1356 | 348 | 1008 | -9889733.0 | 380 | 9.7242e+32 | 1100.69 | 1.326931e-11 |  | 6.139238e-11
1356 | 347 | 1009 | -9889733.0 | 380 | 9.7239e+32 | 1104.957 | 1.323094e-11 |  | 6.121487e-11
1356 | 346 | 1010 | -9889733.0 | 380 | 9.7237e+32 | 1109.249 | 1.319261e-11 |  | 6.103753e-11
1356 | 345 | 1011 | -9889733.0 | 380 | 9.7234e+32 | 1113.565 | 1.315432e-11 |  | 6.086038e-11
1356 | 344 | 1012 | -9889733.0 | 380 | 9.7232e+32 | 1117.907 | 1.311607e-11 |  | 6.068341e-11
1356 | 343 | 1013 | -9889733.0 | 380 | 9.7229e+32 | 1122.274 | 1.307786e-11 |  | 6.050662e-11
1356 | 342 | 1014 | -9889733.0 | 380 | 9.7227e+32 | 1126.667 | 1.303969e-11 |  | 6.033001e-11
1356 | 341 | 1015 | -9889733.0 | 380 | 9.7224e+32 | 1131.085 | 1.300155e-11 |  | 6.015358e-11
1356 | 340 | 1016 | -9889733.0 | 380 | 9.7221e+32 | 1135.529 | 1.296346e-11 |  | 5.997732e-11
1356 | 339 | 1017 | -9889733.0 | 380 | 9.7219e+32 | 1140 | 1.29254e-11 |  | 5.980124e-11
1356 | 338 | 1018 | -9889733.0 | 380 | 9.7216e+32 | 1144.497 | 1.288738e-11 |  | 5.962534e-11
1356 | 337 | 1019 | -9889733.0 | 380 | 9.7213e+32 | 1149.021 | 1.28494e-11 |  | 5.944961e-11
1356 | 336 | 1020 | -9889733.0 | 380 | 9.7211e+32 | 1153.571 | 1.281145e-11 |  | 5.927406e-11
1356 | 335 | 1021 | -9889733.0 | 380 | 9.7208e+32 | 1158.149 | 1.277355e-11 |  | 5.909868e-11
1356 | 334 | 1022 | -9889733.0 | 380 | 9.7205e+32 | 1162.754 | 1.273568e-11 |  | 5.892347e-11
1356 | 333 | 1023 | -9889733.0 | 380 | 9.7202e+32 | 1167.387 | 1.269785e-11 |  | 5.874844e-11
1356 | 332 | 1024 | -9889733.0 | 380 | 9.7199e+32 | 1172.048 | 1.266005e-11 |  | 5.857357e-11
1356 | 331 | 1025 | -9889733.0 | 380 | 9.7196e+32 | 1176.737 | 1.262229e-11 |  | 5.839888e-11
1356 | 330 | 1026 | -9889733.0 | 380 | 9.7193e+32 | 1181.455 | 1.258457e-11 |  | 5.822435e-11
1356 | 329 | 1027 | -9889733.0 | 380 | 9.719e+32 | 1186.201 | 1.254688e-11 |  | 5.804999e-11
1356 | 328 | 1028 | -9889733.0 | 380 | 9.7187e+32 | 1190.976 | 1.250924e-11 |  | 5.78758e-11
1356 | 327 | 1029 | -9889733.0 | 380 | 9.7184e+32 | 1195.78 | 1.247162e-11 |  | 5.770178e-11
1356 | 326 | 1030 | -9889733.0 | 380 | 9.7181e+32 | 1200.613 | 1.243404e-11 |  | 5.752792e-11
1356 | 325 | 1031 | -9889733.0 | 380 | 9.7178e+32 | 1205.477 | 1.23965e-11 |  | 5.735423e-11
1356 | 324 | 1032 | -9889733.0 | 380 | 9.7175e+32 | 1210.37 | 1.2359e-11 |  | 5.71807e-11
1356 | 323 | 1033 | -9889733.0 | 380 | 9.7171e+32 | 1215.294 | 1.232152e-11 |  | 5.700733e-11
1356 | 322 | 1034 | -9889733.0 | 380 | 9.7168e+32 | 1220.248 | 1.228409e-11 |  | 5.683413e-11
1356 | 321 | 1035 | -9889733.0 | 380 | 9.7165e+32 | 1225.234 | 1.224669e-11 |  | 5.666108e-11
1356 | 320 | 1036 | -9889733.0 | 380 | 9.7162e+32 | 1230.25 | 1.220932e-11 |  | 5.64882e-11
1356 | 319 | 1037 | -9889733.0 | 380 | 9.7158e+32 | 1235.298 | 1.217199e-11 |  | 5.631548e-11
1356 | 318 | 1038 | -9889733.0 | 380 | 9.7155e+32 | 1240.377 | 1.213469e-11 |  | 5.614292e-11
1356 | 317 | 1039 | -9889733.0 | 380 | 9.7151e+32 | 1245.489 | 1.209743e-11 |  | 5.597051e-11
1356 | 316 | 1040 | -9889733.0 | 380 | 9.7148e+32 | 1250.633 | 1.20602e-11 |  | 5.579826e-11
1356 | 315 | 1041 | -9889733.0 | 380 | 9.7144e+32 | 1255.81 | 1.2023e-11 |  | 5.562617e-11
1356 | 314 | 1042 | -9889733.0 | 380 | 9.7141e+32 | 1261.019 | 1.198584e-11 |  | 5.545423e-11
1356 | 313 | 1043 | -9889733.0 | 380 | 9.7137e+32 | 1266.262 | 1.194871e-11 |  | 5.528245e-11
1356 | 312 | 1044 | -9889733.0 | 380 | 9.7134e+32 | 1271.538 | 1.191161e-11 |  | 5.511082e-11
1356 | 311 | 1045 | -9889733.0 | 380 | 9.713e+32 | 1276.849 | 1.187455e-11 |  | 5.493934e-11
1356 | 310 | 1046 | -9889733.0 | 380 | 9.7126e+32 | 1282.194 | 1.183752e-11 |  | 5.476802e-11
1356 | 309 | 1047 | -9889733.0 | 380 | 9.7123e+32 | 1287.573 | 1.180052e-11 |  | 5.459685e-11
1356 | 308 | 1048 | -9889733.0 | 380 | 9.7119e+32 | 1292.987 | 1.176356e-11 |  | 5.442582e-11
1356 | 307 | 1049 | -9889733.0 | 380 | 9.7115e+32 | 1298.436 | 1.172663e-11 |  | 5.425495e-11
1356 | 306 | 1050 | -9889733.0 | 380 | 9.7111e+32 | 1303.922 | 1.168973e-11 |  | 5.408423e-11
1356 | 305 | 1051 | -9889733.0 | 380 | 9.7107e+32 | 1309.443 | 1.165286e-11 |  | 5.391365e-11
1356 | 304 | 1052 | -9889733.0 | 380 | 9.7103e+32 | 1315 | 1.161602e-11 |  | 5.374322e-11
1356 | 303 | 1053 | -9889733.0 | 380 | 9.7099e+32 | 1320.594 | 1.157922e-11 |  | 5.357293e-11
1356 | 302 | 1054 | -9889733.0 | 380 | 9.7095e+32 | 1326.225 | 1.154244e-11 |  | 5.34028e-11
1356 | 301 | 1055 | -9889733.0 | 380 | 9.7091e+32 | 1331.894 | 1.15057e-11 |  | 5.32328e-11
1356 | 300 | 1056 | -9889733.0 | 380 | 9.7087e+32 | 1337.6 | 1.146899e-11 |  | 5.306295e-11
1356 | 299 | 1057 | -9889733.0 | 380 | 9.7083e+32 | 1343.344 | 1.143231e-11 |  | 5.289324e-11
1356 | 298 | 1058 | -9889733.0 | 380 | 9.7079e+32 | 1349.128 | 1.139566e-11 |  | 5.272367e-11
1356 | 297 | 1059 | -9889733.0 | 380 | 9.7074e+32 | 1354.949 | 1.135904e-11 |  | 5.255425e-11
1356 | 296 | 1060 | -9889733.0 | 380 | 9.707e+32 | 1360.811 | 1.132245e-11 |  | 5.238496e-11
1356 | 295 | 1061 | -9889733.0 | 380 | 9.7066e+32 | 1366.712 | 1.128589e-11 |  | 5.221582e-11
1356 | 294 | 1062 | -9889733.0 | 380 | 9.7061e+32 | 1372.653 | 1.124936e-11 |  | 5.204681e-11
1356 | 293 | 1063 | -9889733.0 | 380 | 9.7057e+32 | 1378.635 | 1.121286e-11 |  | 5.187794e-11
1356 | 292 | 1064 | -9889733.0 | 380 | 9.7053e+32 | 1384.658 | 1.117639e-11 |  | 5.17092e-11
1356 | 291 | 1065 | -9889733.0 | 380 | 9.7048e+32 | 1390.722 | 1.113995e-11 |  | 5.15406e-11
1356 | 290 | 1066 | -9889733.0 | 380 | 9.7044e+32 | 1396.828 | 1.110354e-11 |  | 5.137214e-11
1356 | 289 | 1067 | -9889733.0 | 380 | 9.7039e+32 | 1402.976 | 1.106716e-11 |  | 5.120381e-11
1356 | 288 | 1068 | -9889733.0 | 380 | 9.7034e+32 | 1409.167 | 1.10308e-11 |  | 5.103561e-11
1356 | 287 | 1069 | -9889733.0 | 380 | 9.703e+32 | 1415.401 | 1.099448e-11 |  | 5.086755e-11
1356 | 286 | 1070 | -9889733.0 | 380 | 9.7025e+32 | 1421.678 | 1.095818e-11 |  | 5.069962e-11
1356 | 285 | 1071 | -9889733.0 | 380 | 9.702e+32 | 1428 | 1.092191e-11 |  | 5.053181e-11
1356 | 284 | 1072 | -9889733.0 | 380 | 9.7015e+32 | 1434.366 | 1.088567e-11 |  | 5.036414e-11
1356 | 283 | 1073 | -9889733.0 | 380 | 9.701e+32 | 1440.777 | 1.084946e-11 |  | 5.01966e-11
1356 | 282 | 1074 | -9889733.0 | 380 | 9.7005e+32 | 1447.234 | 1.081327e-11 |  | 5.002918e-11
1356 | 281 | 1075 | -9889733.0 | 380 | 9.7e+32 | 1453.737 | 1.077711e-11 |  | 4.986189e-11
1356 | 280 | 1076 | -9889733.0 | 380 | 9.6995e+32 | 1460.286 | 1.074098e-11 |  | 4.969473e-11
1356 | 279 | 1077 | -9889733.0 | 380 | 9.699e+32 | 1466.882 | 1.070488e-11 |  | 4.952769e-11
1356 | 278 | 1078 | -9889733.0 | 380 | 9.6985e+32 | 1473.525 | 1.06688e-11 |  | 4.936078e-11
1356 | 277 | 1079 | -9889733.0 | 380 | 9.698e+32 | 1480.217 | 1.063275e-11 |  | 4.919399e-11
1356 | 276 | 1080 | -9889733.0 | 380 | 9.6975e+32 | 1486.957 | 1.059673e-11 |  | 4.902732e-11
1356 | 275 | 1081 | -9889733.0 | 380 | 9.6969e+32 | 1493.745 | 1.056073e-11 |  | 4.886077e-11
1356 | 274 | 1082 | -9889733.0 | 380 | 9.6964e+32 | 1500.584 | 1.052476e-11 |  | 4.869435e-11
1356 | 273 | 1083 | -9889733.0 | 380 | 9.6959e+32 | 1507.473 | 1.048882e-11 |  | 4.852804e-11
1356 | 272 | 1084 | -9889733.0 | 380 | 9.6953e+32 | 1514.412 | 1.04529e-11 |  | 4.836186e-11
1356 | 271 | 1085 | -9889733.0 | 380 | 9.6948e+32 | 1521.402 | 1.0417e-11 |  | 4.819579e-11
1356 | 270 | 1086 | -9889733.0 | 380 | 9.6942e+32 | 1528.444 | 1.038114e-11 |  | 4.802984e-11
1356 | 269 | 1087 | -9889733.0 | 380 | 9.6936e+32 | 1535.539 | 1.034529e-11 |  | 4.786401e-11
1356 | 268 | 1088 | -9889733.0 | 380 | 9.6931e+32 | 1542.687 | 1.030947e-11 |  | 4.769829e-11
1356 | 267 | 1089 | -9889733.0 | 380 | 9.6925e+32 | 1549.888 | 1.027368e-11 |  | 4.753269e-11
1356 | 266 | 1090 | -9889733.0 | 380 | 9.6919e+32 | 1557.143 | 1.023791e-11 |  | 4.73672e-11
1356 | 265 | 1091 | -9889733.0 | 380 | 9.6913e+32 | 1564.453 | 1.020217e-11 |  | 4.720182e-11
1356 | 264 | 1092 | -9889733.0 | 380 | 9.6907e+32 | 1571.818 | 1.016645e-11 |  | 4.703656e-11
1356 | 263 | 1093 | -9889733.0 | 380 | 9.6901e+32 | 1579.24 | 1.013075e-11 |  | 4.68714e-11
1356 | 262 | 1094 | -9889733.0 | 380 | 9.6895e+32 | 1586.718 | 1.009508e-11 |  | 4.670636e-11
1356 | 261 | 1095 | -9889733.0 | 380 | 9.6889e+32 | 1594.253 | 1.005943e-11 |  | 4.654142e-11
1356 | 260 | 1096 | -9889733.0 | 380 | 9.6883e+32 | 1601.846 | 1.00238e-11 |  | 4.63766e-11
1356 | 259 | 1097 | -9889733.0 | 380 | 9.6877e+32 | 1609.498 | 9.988203e-12 |  | 4.621188e-11
1356 | 258 | 1098 | -9889733.0 | 380 | 9.6871e+32 | 1617.209 | 9.952624e-12 |  | 4.604727e-11
1356 | 257 | 1099 | -9889733.0 | 380 | 9.6864e+32 | 1624.981 | 9.917067e-12 |  | 4.588276e-11
1356 | 256 | 1100 | -9889733.0 | 380 | 9.6858e+32 | 1632.8125 | 9.881533e-12 |  | 4.571836e-11
1356 | 255 | 1101 | -9889733.0 | 380 | 9.6851e+32 | 1640.706 | 9.846022e-12 |  | 4.555406e-11
1356 | 254 | 1102 | -9889733.0 | 380 | 9.6845e+32 | 1648.661 | 9.810533e-12 |  | 4.538986e-11
1356 | 253 | 1103 | -9889733.0 | 380 | 9.6838e+32 | 1656.68 | 9.775066e-12 |  | 4.522577e-11
1356 | 252 | 1104 | -9889733.0 | 380 | 9.6831e+32 | 1664.762 | 9.73962e-12 |  | 4.506178e-11
1356 | 251 | 1105 | -9889733.0 | 380 | 9.6825e+32 | 1672.908 | 9.704197e-12 |  | 4.489788e-11
1356 | 250 | 1106 | -9889733.0 | 380 | 9.6818e+32 | 1681.12 | 9.668795e-12 |  | 4.473409e-11
1356 | 249 | 1107 | -9889733.0 | 380 | 9.6811e+32 | 1689.398 | 9.633413e-12 |  | 4.457039e-11
1356 | 248 | 1108 | -9889733.0 | 380 | 9.6804e+32 | 1697.742 | 9.598053e-12 |  | 4.44068e-11
1356 | 247 | 1109 | -9889733.0 | 380 | 9.6797e+32 | 1706.154 | 9.562714e-12 |  | 4.424329e-11
1356 | 246 | 1110 | -9889733.0 | 380 | 9.679e+32 | 1714.634 | 9.527395e-12 |  | 4.407989e-11
1356 | 245 | 1111 | -9889733.0 | 380 | 9.6783e+32 | 1723.184 | 9.492097e-12 |  | 4.391657e-11
1356 | 244 | 1112 | -9889733.0 | 380 | 9.6775e+32 | 1731.803 | 9.456819e-12 |  | 4.375335e-11
1356 | 243 | 1113 | -9889733.0 | 380 | 9.6768e+32 | 1740.494 | 9.421561e-12 |  | 4.359023e-11
1356 | 242 | 1114 | -9889733.0 | 380 | 9.6761e+32 | 1749.256 | 9.386322e-12 |  | 4.342719e-11
1356 | 241 | 1115 | -9889733.0 | 380 | 9.6753e+32 | 1758.091 | 9.351103e-12 |  | 4.326425e-11
1356 | 240 | 1116 | -9889733.0 | 380 | 9.6746e+32 | 1767 | 9.315904e-12 |  | 4.310139e-11
1356 | 239 | 1117 | -9889733.0 | 380 | 9.6738e+32 | 1775.983 | 9.280724e-12 |  | 4.293862e-11
1356 | 238 | 1118 | -9889733.0 | 380 | 9.673e+32 | 1785.042 | 9.245562e-12 |  | 4.277594e-11
1356 | 237 | 1119 | -9889733.0 | 380 | 9.6722e+32 | 1794.177 | 9.210419e-12 |  | 4.261335e-11
1356 | 236 | 1120 | -9889733.0 | 380 | 9.6714e+32 | 1803.39 | 9.175295e-12 |  | 4.245084e-11
1356 | 235 | 1121 | -9889733.0 | 380 | 9.6707e+32 | 1812.681 | 9.140189e-12 |  | 4.228842e-11
1356 | 234 | 1122 | -9889733.0 | 380 | 9.6698e+32 | 1822.051 | 9.105101e-12 |  | 4.212608e-11
1356 | 233 | 1123 | -9889733.0 | 380 | 9.669e+32 | 1831.502 | 9.070031e-12 |  | 4.196382e-11
1356 | 232 | 1124 | -9889733.0 | 380 | 9.6682e+32 | 1841.034 | 9.034979e-12 |  | 4.180165e-11
1356 | 231 | 1125 | -9889733.0 | 380 | 9.6674e+32 | 1850.649 | 8.999944e-12 |  | 4.163955e-11
1356 | 230 | 1126 | -9889733.0 | 380 | 9.6665e+32 | 1860.348 | 8.964926e-12 |  | 4.147754e-11
1356 | 229 | 1127 | -9889733.0 | 380 | 9.6657e+32 | 1870.131 | 8.929925e-12 |  | 4.13156e-11
1356 | 228 | 1128 | -9889733.0 | 380 | 9.6648e+32 | 1880 | 8.894941e-12 |  | 4.115374e-11
1356 | 227 | 1129 | -9889733.0 | 380 | 9.664e+32 | 1889.956 | 8.859973e-12 |  | 4.099196e-11
1356 | 226 | 1130 | -9889733.0 | 380 | 9.6631e+32 | 1900 | 8.825022e-12 |  | 4.083025e-11
1356 | 225 | 1131 | -9889733.0 | 380 | 9.6622e+32 | 1910.133 | 8.790087e-12 |  | 4.066862e-11
1356 | 224 | 1132 | -9889733.0 | 380 | 9.6613e+32 | 1920.357 | 8.755168e-12 |  | 4.050706e-11
1356 | 223 | 1133 | -9889733.0 | 380 | 9.6604e+32 | 1930.673 | 8.720264e-12 |  | 4.034558e-11
1356 | 222 | 1134 | -9889733.0 | 380 | 9.6595e+32 | 1941.081 | 8.685376e-12 |  | 4.018416e-11
1356 | 221 | 1135 | -9889733.0 | 380 | 9.6586e+32 | 1951.584 | 8.650503e-12 |  | 4.002281e-11
1356 | 220 | 1136 | -9889733.0 | 380 | 9.6577e+32 | 1962.182 | 8.615645e-12 |  | 3.986154e-11
1356 | 219 | 1137 | -9889733.0 | 380 | 9.6567e+32 | 1972.877 | 8.580801e-12 |  | 3.970033e-11
1356 | 218 | 1138 | -9889733.0 | 380 | 9.6558e+32 | 1983.67 | 8.545972e-12 |  | 3.953919e-11
1356 | 217 | 1139 | -9889733.0 | 380 | 9.6548e+32 | 1994.562 | 8.511158e-12 |  | 3.937811e-11
1356 | 216 | 1140 | -9889733.0 | 380 | 9.6538e+32 | 2005.556 | 8.476357e-12 |  | 3.92171e-11
1356 | 215 | 1141 | -9889733.0 | 380 | 9.6528e+32 | 2016.651 | 8.44157e-12 |  | 3.905616e-11
1356 | 214 | 1142 | -9889733.0 | 380 | 9.6518e+32 | 2027.85 | 8.406797e-12 |  | 3.889527e-11
1356 | 213 | 1143 | -9889733.0 | 380 | 9.6508e+32 | 2039.155 | 8.372037e-12 |  | 3.873445e-11
1356 | 212 | 1144 | -9889733.0 | 380 | 9.6498e+32 | 2050.566 | 8.33729e-12 |  | 3.857369e-11
1356 | 211 | 1145 | -9889733.0 | 380 | 9.6488e+32 | 2062.085 | 8.302556e-12 |  | 3.841299e-11
1356 | 210 | 1146 | -9889733.0 | 380 | 9.6478e+32 | 2073.714 | 8.267834e-12 |  | 3.825234e-11
1356 | 209 | 1147 | -9889733.0 | 380 | 9.6467e+32 | 2085.455 | 8.233125e-12 |  | 3.809176e-11
1356 | 208 | 1148 | -9889733.0 | 380 | 9.6457e+32 | 2097.308 | 8.198428e-12 |  | 3.793123e-11
1356 | 207 | 1149 | -9889733.0 | 380 | 9.6446e+32 | 2109.275 | 8.163743e-12 |  | 3.777075e-11
1356 | 206 | 1150 | -9889733.0 | 380 | 9.6435e+32 | 2121.359 | 8.12907e-12 |  | 3.761033e-11
1356 | 205 | 1151 | -9889733.0 | 380 | 9.6424e+32 | 2133.561 | 8.094407e-12 |  | 3.744996e-11
1356 | 204 | 1152 | -9889733.0 | 380 | 9.6413e+32 | 2145.882 | 8.059756e-12 |  | 3.728964e-11
1356 | 203 | 1153 | -9889733.0 | 380 | 9.6402e+32 | 2158.325 | 8.025116e-12 |  | 3.712937e-11
1356 | 202 | 1154 | -9889733.0 | 380 | 9.639e+32 | 2170.891 | 7.990486e-12 |  | 3.696915e-11
1356 | 201 | 1155 | -9889733.0 | 380 | 9.6379e+32 | 2183.582 | 7.955867e-12 |  | 3.680898e-11
1356 | 200 | 1156 | -9889733.0 | 380 | 9.6367e+32 | 2196.4 | 7.921258e-12 |  | 3.664885e-11
1356 | 199 | 1157 | -9889733.0 | 380 | 9.6356e+32 | 2209.347 | 7.886658e-12 |  | 3.648878e-11
1356 | 198 | 1158 | -9889733.0 | 380 | 9.6344e+32 | 2222.424 | 7.852068e-12 |  | 3.632874e-11
1356 | 197 | 1159 | -9889733.0 | 380 | 9.6332e+32 | 2235.635 | 7.817488e-12 |  | 3.616875e-11
1356 | 196 | 1160 | -9889733.0 | 380 | 9.632e+32 | 2248.98 | 7.782916e-12 |  | 3.60088e-11
1356 | 195 | 1161 | -9889733.0 | 380 | 9.6307e+32 | 2262.462 | 7.748353e-12 |  | 3.584889e-11
1356 | 194 | 1162 | -9889733.0 | 380 | 9.6295e+32 | 2276.082 | 7.713799e-12 |  | 3.568902e-11
1356 | 193 | 1163 | -9889733.0 | 380 | 9.6282e+32 | 2289.845 | 7.679253e-12 |  | 3.552918e-11
1356 | 192 | 1164 | -9889733.0 | 380 | 9.627e+32 | 2303.75 | 7.644714e-12 |  | 3.536939e-11
1356 | 191 | 1165 | -9889733.0 | 380 | 9.6257e+32 | 2317.801 | 7.610184e-12 |  | 3.520963e-11
1356 | 190 | 1166 | -9889733.0 | 380 | 9.6244e+32 | 2332 | 7.575661e-12 |  | 3.50499e-11
1356 | 189 | 1167 | -9889733.0 | 380 | 9.6231e+32 | 2346.349 | 7.541145e-12 |  | 3.489021e-11
1356 | 188 | 1168 | -9889733.0 | 380 | 9.6217e+32 | 2360.851 | 7.506636e-12 |  | 3.473055e-11
1356 | 187 | 1169 | -9889733.0 | 380 | 9.6204e+32 | 2375.508 | 7.472133e-12 |  | 3.457091e-11
1356 | 186 | 1170 | -9889733.0 | 380 | 9.619e+32 | 2390.323 | 7.437637e-12 |  | 3.441131e-11
1356 | 185 | 1171 | -9889733.0 | 380 | 9.6177e+32 | 2405.297 | 7.403146e-12 |  | 3.425174e-11
1356 | 184 | 1172 | -9889733.0 | 380 | 9.6163e+32 | 2420.435 | 7.368661e-12 |  | 3.409219e-11
1356 | 183 | 1173 | -9889733.0 | 380 | 9.6148e+32 | 2435.738 | 7.334182e-12 |  | 3.393266e-11
1356 | 182 | 1174 | -9889733.0 | 380 | 9.6134e+32 | 2451.209 | 7.299708e-12 |  | 3.377316e-11
1356 | 181 | 1175 | -9889733.0 | 380 | 9.612e+32 | 2466.851 | 7.265238e-12 |  | 3.361369e-11
1356 | 180 | 1176 | -9889733.0 | 380 | 9.6105e+32 | 2482.667 | 7.230773e-12 |  | 3.345423e-11
1356 | 179 | 1177 | -9889733.0 | 380 | 9.609e+32 | 2498.659 | 7.196313e-12 |  | 3.329479e-11
1356 | 178 | 1178 | -9889733.0 | 380 | 9.6075e+32 | 2514.831 | 7.161856e-12 |  | 3.313537e-11
1356 | 177 | 1179 | -9889733.0 | 380 | 9.606e+32 | 2531.186 | 7.127402e-12 |  | 3.297597e-11
1356 | 176 | 1180 | -9889733.0 | 380 | 9.6045e+32 | 2547.727 | 7.092952e-12 |  | 3.281658e-11
1356 | 175 | 1181 | -9889733.0 | 380 | 9.6029e+32 | 2564.457 | 7.058505e-12 |  | 3.26572e-11
1356 | 174 | 1182 | -9889733.0 | 380 | 9.6013e+32 | 2581.379 | 7.024061e-12 |  | 3.249784e-11
1356 | 173 | 1183 | -9889733.0 | 380 | 9.5998e+32 | 2598.497 | 6.989618e-12 |  | 3.233849e-11
1356 | 172 | 1184 | -9889733.0 | 380 | 9.5981e+32 | 2615.814 | 6.955178e-12 |  | 3.217915e-11
1356 | 171 | 1185 | -9889733.0 | 380 | 9.5965e+32 | 2633.333 | 6.920739e-12 |  | 3.201981e-11
1356 | 170 | 1186 | -9889733.0 | 380 | 9.5948e+32 | 2651.059 | 6.886302e-12 |  | 3.186048e-11
1356 | 169 | 1187 | -9889733.0 | 380 | 9.5932e+32 | 2668.994 | 6.851866e-12 |  | 3.170116e-11
1356 | 168 | 1188 | -9889733.0 | 380 | 9.5915e+32 | 2687.143 | 6.81743e-12 |  | 3.154184e-11
1356 | 167 | 1189 | -9889733.0 | 380 | 9.5898e+32 | 2705.509 | 6.782995e-12 |  | 3.138252e-11
1356 | 166 | 1190 | -9889733.0 | 380 | 9.588e+32 | 2724.096 | 6.74856e-12 |  | 3.12232e-11
1356 | 165 | 1191 | -9889733.0 | 380 | 9.5863e+32 | 2742.909 | 6.714124e-12 |  | 3.106387e-11
1356 | 164 | 1192 | -9889733.0 | 380 | 9.5845e+32 | 2761.951 | 6.679687e-12 |  | 3.090455e-11
1356 | 163 | 1193 | -9889733.0 | 380 | 9.5827e+32 | 2781.227 | 6.64525e-12 |  | 3.074522e-11
1356 | 162 | 1194 | -9889733.0 | 380 | 9.5808e+32 | 2800.741 | 6.610811e-12 |  | 3.058588e-11
1356 | 161 | 1195 | -9889733.0 | 380 | 9.579e+32 | 2820.497 | 6.57637e-12 |  | 3.042654e-11
1356 | 160 | 1196 | -9889733.0 | 380 | 9.5771e+32 | 2840.5 | 6.541927e-12 |  | 3.026718e-11
1356 | 159 | 1197 | -9889733.0 | 380 | 9.5752e+32 | 2860.755 | 6.507482e-12 |  | 3.010781e-11
1356 | 158 | 1198 | -9889733.0 | 380 | 9.5732e+32 | 2881.266 | 6.473033e-12 |  | 2.994843e-11
1356 | 157 | 1199 | -9889733.0 | 380 | 9.5713e+32 | 2902.038 | 6.438582e-12 |  | 2.978904e-11
1356 | 156 | 1200 | -9889733.0 | 380 | 9.5693e+32 | 2923.077 | 6.404126e-12 |  | 2.962963e-11
1356 | 155 | 1201 | -9889733.0 | 380 | 9.5673e+32 | 2944.387 | 6.369667e-12 |  | 2.947019e-11
1356 | 154 | 1202 | -9889733.0 | 380 | 9.5653e+32 | 2965.974 | 6.335203e-12 |  | 2.931074e-11
1356 | 153 | 1203 | -9889733.0 | 380 | 9.5632e+32 | 2987.843 | 6.300734e-12 |  | 2.915127e-11
1356 | 152 | 1204 | -9889733.0 | 380 | 9.5611e+32 | 3010 | 6.266261e-12 |  | 2.899177e-11
1356 | 151 | 1205 | -9889733.0 | 380 | 9.559e+32 | 3032.45 | 6.231781e-12 |  | 2.883224e-11
1356 | 150 | 1206 | -9889733.0 | 380 | 9.5568e+32 | 3055.2 | 6.197295e-12 |  | 2.867269e-11
1356 | 149 | 1207 | -9889733.0 | 380 | 9.5546e+32 | 3078.255 | 6.162803e-12 |  | 2.851311e-11
1356 | 148 | 1208 | -9889733.0 | 380 | 9.5524e+32 | 3101.622 | 6.128304e-12 |  | 2.83535e-11
1356 | 147 | 1209 | -9889733.0 | 380 | 9.5502e+32 | 3125.306 | 6.093798e-12 |  | 2.819385e-11
1356 | 146 | 1210 | -9889733.0 | 380 | 9.5479e+32 | 3149.315 | 6.059284e-12 |  | 2.803416e-11
1356 | 145 | 1211 | -9889733.0 | 380 | 9.5456e+32 | 3173.655 | 6.024762e-12 |  | 2.787444e-11
1356 | 144 | 1212 | -9889733.0 | 380 | 9.5432e+32 | 3198.333 | 5.990231e-12 |  | 2.771468e-11
1356 | 143 | 1213 | -9889733.0 | 380 | 9.5408e+32 | 3223.357 | 5.955691e-12 |  | 2.755488e-11
1356 | 142 | 1214 | -9889733.0 | 380 | 9.5384e+32 | 3248.732 | 5.921142e-12 |  | 2.739503e-11
1356 | 141 | 1215 | -9889733.0 | 380 | 9.536e+32 | 3274.468 | 5.886582e-12 |  | 2.723513e-11
1356 | 140 | 1216 | -9889733.0 | 380 | 9.5335e+32 | 3300.571 | 5.852013e-12 |  | 2.707519e-11
1356 | 139 | 1217 | -9889733.0 | 380 | 9.531e+32 | 3327.05 | 5.817432e-12 |  | 2.69152e-11
1356 | 138 | 1218 | -9889733.0 | 380 | 9.5284e+32 | 3353.913 | 5.78284e-12 |  | 2.675515e-11
1356 | 137 | 1219 | -9889733.0 | 380 | 9.5258e+32 | 3381.168 | 5.748236e-12 |  | 2.659505e-11
1356 | 136 | 1220 | -9889733.0 | 380 | 9.5232e+32 | 3408.824 | 5.71362e-12 |  | 2.64349e-11
1356 | 135 | 1221 | -9889733.0 | 380 | 9.5205e+32 | 3436.889 | 5.67899e-12 |  | 2.627468e-11
1356 | 134 | 1222 | -9889733.0 | 380 | 9.5178e+32 | 3465.373 | 5.644348e-12 |  | 2.61144e-11
1356 | 133 | 1223 | -9889733.0 | 380 | 9.515e+32 | 3494.286 | 5.609691e-12 |  | 2.595406e-11
1356 | 132 | 1224 | -9889733.0 | 380 | 9.5122e+32 | 3523.636 | 5.575021e-12 |  | 2.579365e-11
1356 | 131 | 1225 | -9889733.0 | 380 | 9.5094e+32 | 3553.435 | 5.540335e-12 |  | 2.563317e-11
1356 | 130 | 1226 | -9889733.0 | 380 | 9.5065e+32 | 3583.692 | 5.505634e-12 |  | 2.547262e-11
1356 | 129 | 1227 | -9889733.0 | 380 | 9.5035e+32 | 3614.419 | 5.470917e-12 |  | 2.531199e-11
1356 | 128 | 1228 | -9889733.0 | 380 | 9.5005e+32 | 3645.625 | 5.436183e-12 |  | 2.515129e-11
1356 | 127 | 1229 | -9889733.0 | 380 | 9.4975e+32 | 3677.323 | 5.401432e-12 |  | 2.499051e-11
1356 | 126 | 1230 | -9889733.0 | 380 | 9.4944e+32 | 3709.524 | 5.366664e-12 |  | 2.482965e-11
1356 | 125 | 1231 | -9889733.0 | 380 | 9.4913e+32 | 3742.24 | 5.331877e-12 |  | 2.466871e-11
1356 | 124 | 1232 | -9889733.0 | 380 | 9.4881e+32 | 3775.484 | 5.297071e-12 |  | 2.450767e-11
1356 | 123 | 1233 | -9889733.0 | 380 | 9.4849e+32 | 3809.268 | 5.262246e-12 |  | 2.434655e-11
1356 | 122 | 1234 | -9889733.0 | 380 | 9.4816e+32 | 3843.607 | 5.227401e-12 |  | 2.418533e-11
1356 | 121 | 1235 | -9889733.0 | 380 | 9.4782e+32 | 3878.512 | 5.192535e-12 |  | 2.402402e-11
1356 | 120 | 1236 | -9889733.0 | 380 | 9.4748e+32 | 3914 | 5.157648e-12 |  | 2.386261e-11
1356 | 119 | 1237 | -9889733.0 | 380 | 9.4714e+32 | 3950.084 | 5.12274e-12 |  | 2.37011e-11
1356 | 118 | 1238 | -9889733.0 | 380 | 9.4678e+32 | 3986.78 | 5.087808e-12 |  | 2.353949e-11
1356 | 117 | 1239 | -9889733.0 | 380 | 9.4643e+32 | 4024.103 | 5.052853e-12 |  | 2.337776e-11
1356 | 116 | 1240 | -9889733.0 | 380 | 9.4606e+32 | 4062.069 | 5.017875e-12 |  | 2.321593e-11
1356 | 115 | 1241 | -9889733.0 | 380 | 9.4569e+32 | 4100.696 | 4.982872e-12 |  | 2.305398e-11
1356 | 114 | 1242 | -9889733.0 | 380 | 9.4531e+32 | 4140 | 4.947843e-12 |  | 2.289192e-11
1356 | 113 | 1243 | -9889733.0 | 380 | 9.4493e+32 | 4180 | 4.912789e-12 |  | 2.272974e-11
1356 | 112 | 1244 | -9889733.0 | 380 | 9.4454e+32 | 4220.714 | 4.877708e-12 |  | 2.256743e-11
1356 | 111 | 1245 | -9889733.0 | 380 | 9.4414e+32 | 4262.162 | 4.8426e-12 |  | 2.240499e-11
1356 | 110 | 1246 | -9889733.0 | 380 | 9.4373e+32 | 4304.364 | 4.807463e-12 |  | 2.224243e-11
1356 | 109 | 1247 | -9889733.0 | 380 | 9.4332e+32 | 4347.339 | 4.772298e-12 |  | 2.207973e-11
1356 | 108 | 1248 | -9889733.0 | 380 | 9.429e+32 | 4391.111 | 4.737102e-12 |  | 2.19169e-11
1356 | 107 | 1249 | -9889733.0 | 380 | 9.4247e+32 | 4435.701 | 4.701877e-12 |  | 2.175392e-11
1356 | 106 | 1250 | -9889733.0 | 380 | 9.4204e+32 | 4481.132 | 4.66662e-12 |  | 2.15908e-11
1356 | 105 | 1251 | -9889733.0 | 380 | 9.4159e+32 | 4527.429 | 4.631331e-12 |  | 2.142753e-11
1356 | 104 | 1252 | -9889733.0 | 380 | 9.4114e+32 | 4574.615 | 4.596009e-12 |  | 2.126411e-11
1356 | 103 | 1253 | -9889733.0 | 380 | 9.4068e+32 | 4622.718 | 4.560654e-12 |  | 2.110053e-11
1356 | 102 | 1254 | -9889733.0 | 380 | 9.402e+32 | 4671.765 | 4.525263e-12 |  | 2.093679e-11
1356 | 101 | 1255 | -9889733.0 | 380 | 9.3972e+32 | 4721.782 | 4.489837e-12 |  | 2.077289e-11
1356 | 100 | 1256 | -9889733.0 | 380 | 9.3923e+32 | 4772.8 | 4.454375e-12 |  | 2.060882e-11
1356 | 99 | 1257 | -9889733.0 | 380 | 9.3873e+32 | 4824.848 | 4.418876e-12 |  | 2.044457e-11
1356 | 98 | 1258 | -9889733.0 | 380 | 9.3822e+32 | 4877.959 | 4.383338e-12 |  | 2.028015e-11
1356 | 97 | 1259 | -9889733.0 | 380 | 9.377e+32 | 4932.165 | 4.347761e-12 |  | 2.011555e-11
1356 | 96 | 1260 | -9889733.0 | 380 | 9.3717e+32 | 4987.5 | 4.312144e-12 |  | 1.995076e-11
1356 | 95 | 1261 | -9889733.0 | 380 | 9.3663e+32 | 5044 | 4.276485e-12 |  | 1.978578e-11
1356 | 94 | 1262 | -9889733.0 | 380 | 9.3607e+32 | 5101.702 | 4.240784e-12 |  | 1.962061e-11
1356 | 93 | 1263 | -9889733.0 | 380 | 9.3551e+32 | 5160.645 | 4.20504e-12 |  | 1.945523e-11
1356 | 92 | 1264 | -9889733.0 | 380 | 9.3493e+32 | 5220.87 | 4.169252e-12 |  | 1.928965e-11
1356 | 91 | 1265 | -9889733.0 | 380 | 9.3434e+32 | 5282.418 | 4.133418e-12 |  | 1.912386e-11
1356 | 90 | 1266 | -9889733.0 | 380 | 9.3374e+32 | 5345.333 | 4.097537e-12 |  | 1.895786e-11
1356 | 89 | 1267 | -9889733.0 | 380 | 9.3312e+32 | 5409.663 | 4.061609e-12 |  | 1.879163e-11
1356 | 88 | 1268 | -9889733.0 | 380 | 9.3249e+32 | 5475.455 | 4.025632e-12 |  | 1.862517e-11
1356 | 87 | 1269 | -9889733.0 | 380 | 9.3184e+32 | 5542.759 | 3.989605e-12 |  | 1.845849e-11
1356 | 86 | 1270 | -9889733.0 | 380 | 9.3118e+32 | 5611.628 | 3.953526e-12 |  | 1.829157e-11
1356 | 85 | 1271 | -9889733.0 | 380 | 9.3051e+32 | 5682.118 | 3.917395e-12 |  | 1.81244e-11
1356 | 84 | 1272 | -9889733.0 | 380 | 9.2982e+32 | 5754.286 | 3.88121e-12 |  | 1.795698e-11
1356 | 83 | 1273 | -9889733.0 | 380 | 9.2911e+32 | 5828.193 | 3.844969e-12 |  | 1.778931e-11
1356 | 82 | 1274 | -9889733.0 | 380 | 9.2839e+32 | 5903.902 | 3.808672e-12 |  | 1.762138e-11
1356 | 81 | 1275 | -9889733.0 | 380 | 9.2764e+32 | 5981.481 | 3.772317e-12 |  | 1.745318e-11
1356 | 80 | 1276 | -9889733.0 | 380 | 9.2688e+32 | 6061 | 3.735903e-12 |  | 1.72847e-11
1356 | 79 | 1277 | -9889733.0 | 380 | 9.2611e+32 | 6142.532 | 3.699427e-12 |  | 1.711594e-11
1356 | 78 | 1278 | -9889733.0 | 380 | 9.2531e+32 | 6226.154 | 3.662889e-12 |  | 1.694689e-11
1356 | 77 | 1279 | -9889733.0 | 380 | 9.2449e+32 | 6311.948 | 3.626288e-12 |  | 1.677755e-11
1356 | 76 | 1280 | -9889733.0 | 380 | 9.2365e+32 | 6400 | 3.58962e-12 |  | 1.66079e-11
1356 | 75 | 1281 | -9889733.0 | 380 | 9.2279e+32 | 6490.4 | 3.552886e-12 |  | 1.643794e-11
1356 | 74 | 1282 | -9889733.0 | 380 | 9.219e+32 | 6583.243 | 3.516082e-12 |  | 1.626767e-11
1356 | 73 | 1283 | -9889733.0 | 380 | 9.2099e+32 | 6678.63 | 3.479208e-12 |  | 1.609706e-11
1356 | 72 | 1284 | -9889733.0 | 380 | 9.2006e+32 | 6776.667 | 3.442261e-12 |  | 1.592612e-11
1356 | 71 | 1285 | -9889733.0 | 380 | 9.191e+32 | 6877.465 | 3.40524e-12 |  | 1.575484e-11
1356 | 70 | 1286 | -9889733.0 | 380 | 9.1812e+32 | 6981.143 | 3.368143e-12 |  | 1.558321e-11
1356 | 69 | 1287 | -9889733.0 | 380 | 9.1711e+32 | 7087.826 | 3.330968e-12 |  | 1.541121e-11
1356 | 68 | 1288 | -9889733.0 | 380 | 9.1606e+32 | 7197.647 | 3.293713e-12 |  | 1.523884e-11
1356 | 67 | 1289 | -9889733.0 | 380 | 9.1499e+32 | 7310.746 | 3.256375e-12 |  | 1.50661e-11
1356 | 66 | 1290 | -9889733.0 | 380 | 9.1389e+32 | 7427.273 | 3.218953e-12 |  | 1.489296e-11
1356 | 65 | 1291 | -9889733.0 | 380 | 9.1275e+32 | 7547.385 | 3.181445e-12 |  | 1.471942e-11
1356 | 64 | 1292 | -9889733.0 | 380 | 9.1158e+32 | 7671.25 | 3.143847e-12 |  | 1.454547e-11
1356 | 63 | 1293 | -9889733.0 | 380 | 9.1038e+32 | 7799.048 | 3.106158e-12 |  | 1.43711e-11
1356 | 62 | 1294 | -9889733.0 | 380 | 9.0913e+32 | 7930.968 | 3.068376e-12 |  | 1.419629e-11
1356 | 61 | 1295 | -9889733.0 | 380 | 9.0785e+32 | 8067.213 | 3.030497e-12 |  | 1.402104e-11
1356 | 60 | 1296 | -9889733.0 | 380 | 9.0653e+32 | 8208 | 2.992519e-12 |  | 1.384533e-11
1356 | 59 | 1297 | -9889733.0 | 380 | 9.0516e+32 | 8353.559 | 2.95444e-12 |  | 1.366915e-11
1356 | 58 | 1298 | -9889733.0 | 380 | 9.0375e+32 | 8504.138 | 2.916257e-12 |  | 1.349249e-11
1356 | 57 | 1299 | -9889733.0 | 380 | 9.0229e+32 | 8660 | 2.877966e-12 |  | 1.331533e-11
1356 | 56 | 1300 | -9889733.0 | 380 | 9.0078e+32 | 8821.429 | 2.839564e-12 |  | 1.313766e-11
1356 | 55 | 1301 | -9889733.0 | 380 | 8.9921e+32 | 8988.727 | 2.80105e-12 |  | 1.295947e-11
1356 | 54 | 1302 | -9889733.0 | 380 | 8.976e+32 | 9162.222 | 2.762418e-12 |  | 1.278073e-11
1356 | 53 | 1303 | -9889733.0 | 380 | 8.9592e+32 | 9342.264 | 2.723666e-12 |  | 1.260144e-11
1356 | 52 | 1304 | -9889733.0 | 380 | 8.9418e+32 | 9529.231 | 2.684791e-12 |  | 1.242158e-11
1356 | 51 | 1305 | -9889733.0 | 380 | 8.9238e+32 | 9723.529 | 2.645788e-12 |  | 1.224112e-11
1356 | 50 | 1306 | -9889733.0 | 380 | 8.9051e+32 | 9925.6 | 2.606654e-12 |  | 1.206006e-11
1356 | 49 | 1307 | -9889733.0 | 380 | 8.8856e+32 | 10135.92 | 2.567384e-12 |  | 1.187838e-11
1356 | 48 | 1308 | -9889733.0 | 380 | 8.8654e+32 | 10355 | 2.527976e-12 |  | 1.169605e-11
1356 | 47 | 1309 | -9889733.0 | 380 | 8.8444e+32 | 10583.4 | 2.488423e-12 |  | 1.151305e-11
1356 | 46 | 1310 | -9889733.0 | 380 | 8.8225e+32 | 10821.74 | 2.448722e-12 |  | 1.132937e-11
1356 | 45 | 1311 | -9889733.0 | 380 | 8.7997e+32 | 11070.67 | 2.408868e-12 |  | 1.114498e-11
1356 | 44 | 1312 | -9889733.0 | 380 | 8.7759e+32 | 11330.91 | 2.368856e-12 |  | 1.095986e-11
1356 | 43 | 1313 | -9889733.0 | 380 | 8.7511e+32 | 11603.26 | 2.328681e-12 |  | 1.077398e-11
1356 | 42 | 1314 | -9889733.0 | 380 | 8.7251e+32 | 11888.57 | 2.288337e-12 |  | 1.058732e-11
1356 | 41 | 1315 | -9889733.0 | 380 | 8.698e+32 | 12187.8 | 2.247818e-12 |  | 1.039986e-11
1356 | 40 | 1316 | -9889733.0 | 380 | 8.6696e+32 | 12502 | 2.207119e-12 |  | 1.021156e-11
1356 | 39 | 1317 | -9889733.0 | 380 | 8.6398e+32 | 12832.31 | 2.166233e-12 |  | 1.002239e-11
1356 | 38 | 1318 | -9889733.0 | 380 | 8.6086e+32 | 13180 | 2.125152e-12 |  | 9.832328e-12
1356 | 37 | 1319 | -9889733.0 | 380 | 8.5758e+32 | 13546.49 | 2.083872e-12 |  | 9.641337e-12
1356 | 36 | 1320 | -9889733.0 | 380 | 8.5414e+32 | 13933.33 | 2.042383e-12 |  | 9.449381e-12
1356 | 35 | 1321 | -9889733.0 | 380 | 8.5051e+32 | 14342.29 | 2.000677e-12 |  | 9.256425e-12
1356 | 34 | 1322 | -9889733.0 | 380 | 8.4668e+32 | 14775.29 | 1.958747e-12 |  | 9.06243e-12
1356 | 33 | 1323 | -9889733.0 | 380 | 8.4264e+32 | 15234.55 | 1.916584e-12 |  | 8.867355e-12
1356 | 32 | 1324 | -9889733.0 | 380 | 8.3836e+32 | 15722.5 | 1.874178e-12 |  | 8.671156e-12
1356 | 31 | 1325 | -9889733.0 | 380 | 8.3384e+32 | 16241.94 | 1.831518e-12 |  | 8.473787e-12
1356 | 30 | 1326 | -9889733.0 | 380 | 8.2904e+32 | 16796 | 1.788595e-12 |  | 8.275198e-12
1356 | 29 | 1327 | -9889733.0 | 380 | 8.2394e+32 | 17388.28 | 1.745398e-12 |  | 8.075336e-12
1356 | 28 | 1328 | -9889733.0 | 380 | 8.185e+32 | 18022.86 | 1.701912e-12 |  | 7.874146e-12
1356 | 27 | 1329 | -9889733.0 | 380 | 8.1271e+32 | 18704.44 | 1.658127e-12 |  | 7.671566e-12
1356 | 26 | 1330 | -9889733.0 | 380 | 8.0651e+32 | 19438.46 | 1.614027e-12 |  | 7.467532e-12
1356 | 25 | 1331 | -9889733.0 | 380 | 7.9987e+32 | 20231.2 | 1.569598e-12 |  | 7.261974e-12
1356 | 24 | 1332 | -9889733.0 | 380 | 7.9274e+32 | 21090 | 1.524823e-12 |  | 7.054817e-12
1356 | 23 | 1333 | -9889733.0 | 380 | 7.8506e+32 | 22023.48 | 1.479685e-12 |  | 6.84598e-12
1356 | 22 | 1334 | -9889733.0 | 380 | 7.7677e+32 | 23041.82 | 1.434166e-12 |  | 6.635377e-12
1356 | 21 | 1335 | -9889733.0 | 380 | 7.6779e+32 | 24157.14 | 1.388244e-12 |  | 6.422913e-12
1356 | 20 | 1336 | -9889733.0 | 380 | 7.5802e+32 | 25384 | 1.341897e-12 |  | 6.208484e-12
1356 | 19 | 1337 | -9889733.0 | 380 | 7.4738e+32 | 26740 | 1.295102e-12 |  | 5.991979e-12
1356 | 18 | 1338 | -9889733.0 | 380 | 7.3572e+32 | 28246.67 | 1.247832e-12 |  | 5.773278e-12
1356 | 17 | 1339 | -9889733.0 | 380 | 7.2291e+32 | 29930.59 | 1.200059e-12 |  | 5.552248e-12
1356 | 16 | 1340 | -9889733.0 | 380 | 7.0876e+32 | 31825 | 1.151751e-12 |  | 5.328745e-12
1356 | 15 | 1341 | -9889733.0 | 380 | 6.9306e+32 | 33972 | 1.102875e-12 |  | 5.102613e-12
1356 | 14 | 1342 | -9889733.0 | 380 | 6.7554e+32 | 36425.71 | 1.053394e-12 |  | 4.873683e-12
1356 | 13 | 1343 | -9889733.0 | 380 | 6.5588e+32 | 39256.92 | 1.003269e-12 |  | 4.641771e-12
1356 | 12 | 1344 | -9889733.0 | 380 | 6.3365e+32 | 42560 | 9.524581e-13 |  | 4.406686e-12
1356 | 11 | 1345 | -9889733.0 | 380 | 6.0836e+32 | 46463.64 | 9.009179e-13 |  | 4.168228e-12
1356 | 10 | 1346 | -9889733.0 | 380 | 5.7933e+32 | 51148 | 8.486067e-13 |  | 3.926203e-12
1356 | 9 | 1347 | -9889733.0 | 380 | 5.4573e+32 | 56873.33 | 7.954887e-13 |  | 3.680444e-12
1356 | 8 | 1348 | -9889733.0 | 380 | 5.0645e+32 | 64030 | 7.415451e-13 |  | 3.430867e-12
1356 | 7 | 1349 | -9889733.0 | 380 | 4.6008e+32 | 73231.43 | 6.867982e-13 |  | 3.177572e-12
1356 | 6 | 1350 | -9889733.0 | 380 | 4.0478e+32 | 85500 | 6.313653e-13 |  | 2.921104e-12
1356 | 5 | 1351 | -9889733.0 | 380 | 3.3835e+32 | 102676 | 5.755966e-13 |  | 2.663082e-12
1356 | 4 | 1352 | -9889733.0 | 380 | 2.5857e+32 | 128440 | 5.204658e-13 |  | 2.408011e-12
1356 | 3 | 1353 | -9889733.0 | 380 | 1.6517e+32 | 171380 | 4.689326e-13 |  | 2.169585e-12
1356 | 2 | 1354 | -9889733.0 | 380 | 6.7392e+31 | 257260 | 4.326418e-13 |  | 2.00168e-12
1356 | 1 | 1355 | -9889733.0 | 380 | 4.578e+30 | 514900 | 5.036152e-13 |  | 2.330049e-12
1356 | 0 | 1356 | -9889733.0 | 380 | #DIV/0! | #DIV/0! | #DIV/0! |  | #DIV/0!

## TTT (heterogenea)
x=1%
x=99%
1356 K

## Ecuación J-M
Ecuación de Johnson-Mehl
| Tiempo | Fracción
| 0.1 | 0.006900369
| 0.12 | 0.01425561
| 0.14 | 0.02624967
| 0.16 | 0.04436478
| 0.18 | 0.07010945
| 0.2 | 0.104872
| 0.22 | 0.1497336
| 0.24 | 0.2052528
| 0.26 | 0.2712491
| 0.28 | 0.3466259
| 0.3 | 0.4292861
| 0.32 | 0.5161905
| 0.34 | 0.6035944
| 0.36 | 0.6874573
| 0.38 | 0.7639727
| 0.4 | 0.8301123
| 0.42 | 0.8840536
| 0.44 | 0.9253757
| 0.46 | 0.9549652
| 0.48 | 0.9746683
| 0.5 | 0.9868019
| 0.52 | 0.993672
| 0.54 | 0.9972268
| 0.56 | 0.998897
| 0.58 | 0.9996047
| 0.6 | 0.9998733
| 0.62 | 0.999964
| 0.64 | 0.999991
| 0.66 | 0.999998
| 0.68 | 0.9999996
| 0.7 | 0.9999999
| 0.72 | 1
| 0.74 | 1

## Nucleación homogenea (D)
TE (K) | T1 | DT1 | KCu | K'Cu | I(nucleos·cm-3·s-1) | V(cm·s-1) | t1% | t99%
1356 | 1356 | 0 | -3700000000 | 380 | #DIV/0! | 0 | #DIV/0! | #DIV/0!
1356 | 1355 | 1 | -3700000000 | 380 | 0 | 0.2816903 | #DIV/0! | #DIV/0!
1356 | 1354 | 2 | -3700000000 | 380 | 0 | 0.5590249 | #DIV/0! | #DIV/0!
1356 | 1353 | 3 | -3700000000 | 380 | 0 | 0.8320444 | #DIV/0! | #DIV/0!
1356 | 1352 | 4 | -3700000000 | 380 | 0 | 1.100789 | #DIV/0! | #DIV/0!
1356 | 1351 | 5 | -3700000000 | 380 | 0 | 1.365299 | #DIV/0! | #DIV/0!
1356 | 1350 | 6 | -3700000000 | 380 | 0 | 1.625613 | #DIV/0! | #DIV/0!
1356 | 1349 | 7 | -3700000000 | 380 | 0 | 1.881773 | #DIV/0! | #DIV/0!
1356 | 1348 | 8 | -3700000000 | 380 | 0 | 2.133816 | #DIV/0! | #DIV/0!
1356 | 1347 | 9 | -3700000000 | 380 | 0 | 2.381781 | #DIV/0! | #DIV/0!
1356 | 1346 | 10 | -3700000000 | 380 | 0 | 2.625709 | #DIV/0! | #DIV/0!
1356 | 1345 | 11 | -3700000000 | 380 | 0 | 2.865637 | #DIV/0! | #DIV/0!
1356 | 1344 | 12 | -3700000000 | 380 | 0 | 3.101604 | #DIV/0! | #DIV/0!
1356 | 1343 | 13 | -3700000000 | 380 | 0 | 3.333647 | #DIV/0! | #DIV/0!
1356 | 1342 | 14 | -3700000000 | 380 | 0 | 3.561805 | #DIV/0! | #DIV/0!
1356 | 1341 | 15 | -3700000000 | 380 | 0 | 3.786116 | #DIV/0! | #DIV/0!
1356 | 1340 | 16 | -3700000000 | 380 | 0 | 4.006616 | #DIV/0! | #DIV/0!
1356 | 1339 | 17 | -3700000000 | 380 | 0 | 4.223344 | #DIV/0! | #DIV/0!
1356 | 1338 | 18 | -3700000000 | 380 | 0 | 4.436336 | #DIV/0! | #DIV/0!
1356 | 1337 | 19 | -3700000000 | 380 | 0 | 4.645628 | #DIV/0! | #DIV/0!
1356 | 1336 | 20 | -3700000000 | 380 | 0 | 4.851257 | #DIV/0! | #DIV/0!
1356 | 1335 | 21 | -3700000000 | 380 | 0 | 5.053261 | #DIV/0! | #DIV/0!
1356 | 1334 | 22 | -3700000000 | 380 | 0 | 5.251673 | #DIV/0! | #DIV/0!
1356 | 1333 | 23 | -3700000000 | 380 | 0 | 5.446532 | #DIV/0! | #DIV/0!
1356 | 1332 | 24 | -3700000000 | 380 | 0 | 5.637871 | #DIV/0! | #DIV/0!
1356 | 1331 | 25 | -3700000000 | 380 | 0 | 5.825727 | #DIV/0! | #DIV/0!
1356 | 1330 | 26 | -3700000000 | 380 | 0 | 6.010134 | #DIV/0! | #DIV/0!
1356 | 1329 | 27 | -3700000000 | 380 | 0 | 6.191127 | #DIV/0! | #DIV/0!
1356 | 1328 | 28 | -3700000000 | 380 | 0 | 6.368742 | #DIV/0! | #DIV/0!
1356 | 1327 | 29 | -3700000000 | 380 | 0 | 6.543013 | #DIV/0! | #DIV/0!
1356 | 1326 | 30 | -3700000000 | 380 | 0 | 6.713973 | #DIV/0! | #DIV/0!
1356 | 1325 | 31 | -3700000000 | 380 | 0 | 6.881658 | #DIV/0! | #DIV/0!
1356 | 1324 | 32 | -3700000000 | 380 | 0 | 7.0461 | #DIV/0! | #DIV/0!
1356 | 1323 | 33 | -3700000000 | 380 | 0 | 7.207333 | #DIV/0! | #DIV/0!
1356 | 1322 | 34 | -3700000000 | 380 | 0 | 7.365392 | #DIV/0! | #DIV/0!
1356 | 1321 | 35 | -3700000000 | 380 | 0 | 7.520308 | #DIV/0! | #DIV/0!
1356 | 1320 | 36 | -3700000000 | 380 | 0 | 7.672115 | #DIV/0! | #DIV/0!
1356 | 1319 | 37 | -3700000000 | 380 | 0 | 7.820845 | #DIV/0! | #DIV/0!
1356 | 1318 | 38 | -3700000000 | 380 | 0 | 7.966531 | #DIV/0! | #DIV/0!
1356 | 1317 | 39 | -3700000000 | 380 | 0 | 8.109206 | #DIV/0! | #DIV/0!
1356 | 1316 | 40 | -3700000000 | 380 | 0 | 8.248901 | #DIV/0! | #DIV/0!
1356 | 1315 | 41 | -3700000000 | 380 | 0 | 8.385648 | #DIV/0! | #DIV/0!
1356 | 1314 | 42 | -3700000000 | 380 | 0 | 8.519479 | #DIV/0! | #DIV/0!
1356 | 1313 | 43 | -3700000000 | 380 | 0 | 8.650426 | #DIV/0! | #DIV/0!
1356 | 1312 | 44 | -3700000000 | 380 | 0 | 8.778518 | #DIV/0! | #DIV/0!
1356 | 1311 | 45 | -3700000000 | 380 | 0 | 8.903789 | #DIV/0! | #DIV/0!
1356 | 1310 | 46 | -3700000000 | 380 | 0 | 9.026267 | #DIV/0! | #DIV/0!
1356 | 1309 | 47 | -3700000000 | 380 | 0 | 9.145985 | #DIV/0! | #DIV/0!
1356 | 1308 | 48 | -3700000000 | 380 | 0 | 9.262971 | #DIV/0! | #DIV/0!
1356 | 1307 | 49 | -3700000000 | 380 | 0 | 9.377257 | #DIV/0! | #DIV/0!
1356 | 1306 | 50 | -3700000000 | 380 | 0 | 9.488872 | #DIV/0! | #DIV/0!
1356 | 1305 | 51 | -3700000000 | 380 | 0 | 9.597846 | #DIV/0! | #DIV/0!
1356 | 1304 | 52 | -3700000000 | 380 | 0 | 9.704209 | #DIV/0! | #DIV/0!
1356 | 1303 | 53 | -3700000000 | 380 | 0 | 9.80799 | #DIV/0! | #DIV/0!
1356 | 1302 | 54 | -3700000000 | 380 | 0 | 9.909218 | #DIV/0! | #DIV/0!
1356 | 1301 | 55 | -3700000000 | 380 | 0 | 10.00792 | #DIV/0! | #DIV/0!
1356 | 1300 | 56 | -3700000000 | 380 | 0 | 10.10413 | #DIV/0! | #DIV/0!
1356 | 1299 | 57 | -3700000000 | 380 | 0 | 10.19787 | #DIV/0! | #DIV/0!
1356 | 1298 | 58 | -3700000000 | 380 | 0 | 10.28917 | #DIV/0! | #DIV/0!
1356 | 1297 | 59 | -3700000000 | 380 | 0 | 10.37807 | #DIV/0! | #DIV/0!
1356 | 1296 | 60 | -3700000000 | 380 | 0 | 10.46458 | #DIV/0! | #DIV/0!
1356 | 1295 | 61 | -3700000000 | 380 | 0 | 10.54873 | #DIV/0! | #DIV/0!
1356 | 1294 | 62 | -3700000000 | 380 | 5.769389e-291 | 10.63056 | 2.7597e+71 | 1.2768e+72
1356 | 1293 | 63 | -3700000000 | 380 | 4.420154e-281 | 10.71009 | 9.2759e+68 | 4.2916e+69
1356 | 1292 | 64 | -3700000000 | 380 | 1.303178e-271 | 10.78734 | 3.9593e+66 | 1.8318e+67
1356 | 1291 | 65 | -3700000000 | 380 | 1.42536e-262 | 10.86235 | 2.1659e+64 | 1.0021e+65
1356 | 1290 | 66 | -3700000000 | 380 | 6.137653e-254 | 10.93514 | 1.496e+62 | 6.9216e+62
1356 | 1289 | 67 | -3700000000 | 380 | 1.099343e-245 | 11.00574 | 1.287e+60 | 5.9543e+60
1356 | 1288 | 68 | -3700000000 | 380 | 8.619315e-238 | 11.07417 | 1.3613e+58 | 6.2983e+58
1356 | 1287 | 69 | -3700000000 | 380 | 3.101608e-230 | 11.14046 | 1.7498e+56 | 8.0957e+56
1356 | 1286 | 70 | -3700000000 | 380 | 5.352868e-223 | 11.20464 | 2.7031e+54 | 1.2506e+55
1356 | 1285 | 71 | -3700000000 | 380 | 4.615826e-216 | 11.26673 | 4.9676e+52 | 2.2983e+53
1356 | 1284 | 72 | -3700000000 | 380 | 2.066001e-209 | 11.32675 | 1.0757e+51 | 4.977e+51
1356 | 1283 | 73 | -3700000000 | 380 | 4.97349e-203 | 11.38474 | 2.7205e+49 | 1.2587e+50
1356 | 1282 | 74 | -3700000000 | 380 | 6.656417e-197 | 11.44072 | 7.9691e+47 | 3.687e+48
1356 | 1281 | 75 | -3700000000 | 380 | 5.108764e-191 | 11.4947 | 2.6829e+46 | 1.2413e+47
1356 | 1280 | 76 | -3700000000 | 380 | 2.314506e-185 | 11.54673 | 1.0306e+45 | 4.7683e+45
1356 | 1279 | 77 | -3700000000 | 380 | 6.359608e-180 | 11.59682 | 4.4869e+43 | 2.0759e+44
1356 | 1278 | 78 | -3700000000 | 380 | 1.087043e-174 | 11.64499 | 2.1999e+42 | 1.0178e+43
1356 | 1277 | 79 | -3700000000 | 380 | 1.183674e-169 | 11.69127 | 1.2074e+41 | 5.5863e+41
1356 | 1276 | 80 | -3700000000 | 380 | 8.395971e-165 | 11.73569 | 7.3775e+39 | 3.4133e+40
1356 | 1275 | 81 | -3700000000 | 380 | 3.961465e-160 | 11.77827 | 4.9921e+38 | 2.3097e+39
1356 | 1274 | 82 | -3700000000 | 380 | 1.26803e-155 | 11.81903 | 3.7226e+37 | 1.7223e+38
1356 | 1273 | 83 | -3700000000 | 380 | 2.80495e-151 | 11.85799 | 3.0449e+36 | 1.4088e+37
1356 | 1272 | 84 | -3700000000 | 380 | 4.363163e-147 | 11.89519 | 2.7201e+35 | 1.2585e+36
1356 | 1271 | 85 | -3700000000 | 380 | 4.851506e-143 | 11.93063 | 2.643e+34 | 1.2228e+35
1356 | 1270 | 86 | -3700000000 | 380 | 3.916144e-139 | 11.96435 | 2.7825e+33 | 1.2873e+34
1356 | 1269 | 87 | -3700000000 | 380 | 2.328486e-135 | 11.99637 | 3.1623e+32 | 1.4631e+33
1356 | 1268 | 88 | -3700000000 | 380 | 1.033929e-131 | 12.02671 | 3.8666e+31 | 1.7889e+32
1356 | 1267 | 89 | -3700000000 | 380 | 3.473342e-128 | 12.05539 | 5.0698e+30 | 2.3456e+31
1356 | 1266 | 90 | -3700000000 | 380 | 8.936562e-125 | 12.08244 | 7.1064e+29 | 3.2879e+30
1356 | 1265 | 91 | -3700000000 | 380 | 1.781542e-121 | 12.10788 | 1.0618e+29 | 4.9128e+29
1356 | 1264 | 92 | -3700000000 | 380 | 2.782208e-118 | 12.13172 | 1.6866e+28 | 7.8035e+28
1356 | 1263 | 93 | -3700000000 | 380 | 3.439236e-115 | 12.15399 | 2.8406e+27 | 1.3142e+28
1356 | 1262 | 94 | -3700000000 | 380 | 3.398496e-112 | 12.17472 | 5.0599e+26 | 2.341e+27
1356 | 1261 | 95 | -3700000000 | 380 | 2.709655e-109 | 12.19392 | 9.511e+25 | 4.4004e+26
1356 | 1260 | 96 | -3700000000 | 380 | 1.758673e-106 | 12.21161 | 1.8823e+25 | 8.7086e+25
1356 | 1259 | 97 | -3700000000 | 380 | 9.370107e-104 | 12.22782 | 3.9139e+24 | 1.8108e+25
1356 | 1258 | 98 | -3700000000 | 380 | 4.130979e-101 | 12.24257 | 8.5338e+23 | 3.9483e+24
1356 | 1257 | 99 | -3700000000 | 380 | 1.51844e-98 | 12.25588 | 1.9474e+23 | 9.0099e+23
1356 | 1256 | 100 | -3700000000 | 380 | 4.687081e-96 | 12.26776 | 4.6426e+22 | 2.148e+23
1356 | 1255 | 101 | -3700000000 | 380 | 1.223316e-93 | 12.27824 | 1.1543e+22 | 5.3406e+22
1356 | 1254 | 102 | -3700000000 | 380 | 2.717266e-91 | 12.28734 | 2.9884e+21 | 1.3826e+22
1356 | 1253 | 103 | -3700000000 | 380 | 5.168608e-89 | 12.29507 | 8.043e+20 | 3.7212e+21
1356 | 1252 | 104 | -3700000000 | 380 | 8.468864e-87 | 12.30147 | 2.2472e+20 | 1.0397e+21
1356 | 1251 | 105 | -3700000000 | 380 | 1.202065e-84 | 12.30654 | 6.5084e+19 | 3.0112e+20
1356 | 1250 | 106 | -3700000000 | 380 | 1.485966e-82 | 12.31031 | 1.9514e+19 | 9.0286e+19
1356 | 1249 | 107 | -3700000000 | 380 | 1.608004e-80 | 12.31279 | 6.0495e+18 | 2.7989e+19
1356 | 1248 | 108 | -3700000000 | 380 | 1.530664e-78 | 12.31402 | 1.9366e+18 | 8.96e+18
1356 | 1247 | 109 | -3700000000 | 380 | 1.28768e-76 | 12.31399 | 6.3945e+17 | 2.9585e+18
1356 | 1246 | 110 | -3700000000 | 380 | 9.616156e-75 | 12.31274 | 2.1754e+17 | 1.0065e+18
1356 | 1245 | 111 | -3700000000 | 380 | 6.401828e-73 | 12.31028 | 76169852506868496 | 3.5241e+17
1356 | 1244 | 112 | -3700000000 | 380 | 3.814851e-71 | 12.30663 | 27421187655993200 | 1.2687e+17
1356 | 1243 | 113 | -3700000000 | 380 | 2.042711e-69 | 12.30182 | 10139849527445600 | 46913494894985104
1356 | 1242 | 114 | -3700000000 | 380 | 9.86514e-68 | 12.29584 | 3847827183331390 | 17802534488643100
1356 | 1241 | 115 | -3700000000 | 380 | 4.312298e-66 | 12.28874 | 1497105765352850 | 6926578495078200
1356 | 1240 | 116 | -3700000000 | 380 | 1.711983e-64 | 12.28051 | 596723099624779 | 2760826579545800
1356 | 1239 | 117 | -3700000000 | 380 | 6.192826e-63 | 12.27119 | 243457342099463 | 1126390953318910
1356 | 1238 | 118 | -3700000000 | 380 | 2.047533e-61 | 12.26079 | 101592965546357 | 470034694067703
1356 | 1237 | 119 | -3700000000 | 380 | 6.206168e-60 | 12.24932 | 43328167944045.7 | 200464097632828
1356 | 1236 | 120 | -3700000000 | 380 | 1.72946e-58 | 12.2368 | 18872591868506.9 | 87316802865947.4
1356 | 1235 | 121 | -3700000000 | 380 | 4.443091e-57 | 12.22326 | 8389743158213.5 | 38816372152046.7
1356 | 1234 | 122 | -3700000000 | 380 | 1.055096e-55 | 12.2087 | 3803953260828.1 | 17599545377827.5
1356 | 1233 | 123 | -3700000000 | 380 | 2.321824e-54 | 12.19314 | 1757988806398.6 | 8133591989821.2
1356 | 1232 | 124 | -3700000000 | 380 | 4.746263e-53 | 12.17661 | 827613361068.9 | 3829074098628.0
1356 | 1231 | 125 | -3700000000 | 380 | 9.033834e-52 | 12.15911 | 396657645285.6 | 1835194532896.5
1356 | 1230 | 126 | -3700000000 | 380 | 1.604586e-50 | 12.14066 | 193436122755.1 | 894960475775.7
1356 | 1229 | 127 | -3700000000 | 380 | 2.665382e-49 | 12.12129 | 95930942039.8 | 443838515302.9
1356 | 1228 | 128 | -3700000000 | 380 | 4.14916e-48 | 12.101 | 48356432254.2 | 223728096907.0
1356 | 1227 | 129 | -3700000000 | 380 | 6.064976e-47 | 12.07981 | 24763263355.2 | 114570854908.1
1356 | 1226 | 130 | -3700000000 | 380 | 8.340602e-46 | 12.05773 | 12876905374.9 | 59576883555.8
1356 | 1225 | 131 | -3700000000 | 380 | 1.081097e-44 | 12.03479 | 6796180828.2 | 31443523271.8
1356 | 1224 | 132 | -3700000000 | 380 | 1.323125e-43 | 12.011 | 3638944634.8 | 16836108867.7
1356 | 1223 | 133 | -3700000000 | 380 | 1.531605e-42 | 11.98637 | 1975866318.7 | 9141634124.1
1356 | 1222 | 134 | -3700000000 | 380 | 1.679639e-41 | 11.96092 | 1087508359.4 | 5031516269.3
1356 | 1221 | 135 | -3700000000 | 380 | 1.747816e-40 | 11.93467 | 606496768.1 | 2806045884.5
1356 | 1220 | 136 | -3700000000 | 380 | 1.728417e-39 | 11.90762 | 342593718.2 | 1585059877.6
1356 | 1219 | 137 | -3700000000 | 380 | 1.626718e-38 | 11.87979 | 195941077.4 | 906550014.3
1356 | 1218 | 138 | -3700000000 | 380 | 1.459159e-37 | 11.8512 | 113426019.9 | 524782048.3
1356 | 1217 | 139 | -3700000000 | 380 | 1.249145e-36 | 11.82187 | 66434306.4 | 307368022.3
1356 | 1216 | 140 | -3700000000 | 380 | 1.021917e-35 | 11.79179 | 39356937.3 | 182090619.0
1356 | 1215 | 141 | -3700000000 | 380 | 7.999504e-35 | 11.761 | 23575508.3 | 109075532.5
1356 | 1214 | 142 | -3700000000 | 380 | 5.999128e-34 | 11.72951 | 14275069.9 | 66045695.8
1356 | 1213 | 143 | -3700000000 | 380 | 4.315245e-33 | 11.69732 | 8734619.3 | 40411992.2
1356 | 1212 | 144 | -3700000000 | 380 | 2.980655e-32 | 11.66446 | 5399255.4 | 24980443.8
1356 | 1211 | 145 | -3700000000 | 380 | 1.979187e-31 | 11.63093 | 3370759.4 | 15595310.5
1356 | 1210 | 146 | -3700000000 | 380 | 1.264719e-30 | 11.59674 | 2124758.3 | 9830504.5
1356 | 1209 | 147 | -3700000000 | 380 | 7.785417e-30 | 11.56193 | 1351970.0 | 6255086.5
1356 | 1208 | 148 | -3700000000 | 380 | 4.621497e-29 | 11.52648 | 868144.2 | 4016596.0
1356 | 1207 | 149 | -3700000000 | 380 | 2.647982e-28 | 11.49043 | 562443.9 | 2602228.9
1356 | 1206 | 150 | -3700000000 | 380 | 1.465831e-27 | 11.45378 | 367559.5 | 1700567.9
1356 | 1205 | 151 | -3700000000 | 380 | 7.846575e-27 | 11.41654 | 242236.4 | 1120741.9
1356 | 1204 | 152 | -3700000000 | 380 | 4.065207e-26 | 11.37872 | 160960.5 | 744707.2
1356 | 1203 | 153 | -3700000000 | 380 | 2.04013e-25 | 11.34035 | 107814.1 | 498817.9
1356 | 1202 | 154 | -3700000000 | 380 | 9.925678e-25 | 11.30143 | 72781.33 | 336733.4
1356 | 1201 | 155 | -3700000000 | 380 | 4.685251e-24 | 11.26198 | 49506.93 | 229051
1356 | 1200 | 156 | -3700000000 | 380 | 2.147376e-23 | 11.222 | 33925.83 | 156962.8
1356 | 1199 | 157 | -3700000000 | 380 | 9.563302e-23 | 11.18151 | 23417.09 | 108342.6
1356 | 1198 | 158 | -3700000000 | 380 | 4.141367e-22 | 11.14052 | 16277.78 | 75311.54
1356 | 1197 | 159 | -3700000000 | 380 | 1.74509e-21 | 11.09904 | 11393.1 | 52711.82
1356 | 1196 | 160 | -3700000000 | 380 | 7.160159e-21 | 11.05708 | 8027.847 | 37142.01
1356 | 1195 | 161 | -3700000000 | 380 | 2.862477e-20 | 11.01466 | 5693.722 | 26342.84
1356 | 1194 | 162 | -3700000000 | 380 | 1.115708e-19 | 10.97179 | 4064.1 | 18803.15
1356 | 1193 | 163 | -3700000000 | 380 | 4.242435e-19 | 10.92847 | 2919.018 | 13505.26
1356 | 1192 | 164 | -3700000000 | 380 | 1.574687e-18 | 10.88473 | 2109.349 | 9759.211
1356 | 1191 | 165 | -3700000000 | 380 | 5.70872e-18 | 10.84056 | 1533.334 | 7094.192
1356 | 1190 | 166 | -3700000000 | 380 | 2.022515e-17 | 10.79598 | 1121.09 | 5186.887
1356 | 1189 | 167 | -3700000000 | 380 | 7.006307e-17 | 10.75101 | 824.3296 | 3813.881
1356 | 1188 | 168 | -3700000000 | 380 | 2.374436e-16 | 10.70565 | 609.4812 | 2819.854
1356 | 1187 | 169 | -3700000000 | 380 | 7.876398e-16 | 10.65991 | 453.0676 | 2096.184
1356 | 1186 | 170 | -3700000000 | 380 | 2.558626e-15 | 10.61381 | 338.5751 | 1566.467
1356 | 1185 | 171 | -3700000000 | 380 | 8.143436e-15 | 10.56734 | 254.3219 | 1176.658
1356 | 1184 | 172 | -3700000000 | 380 | 2.540585e-14 | 10.52054 | 191.9987 | 888.31
1356 | 1183 | 173 | -3700000000 | 380 | 7.772893e-14 | 10.47339 | 145.6629 | 673.9306
1356 | 1182 | 174 | -3700000000 | 380 | 2.333172e-13 | 10.42592 | 111.0421 | 513.7524
1356 | 1181 | 175 | -3700000000 | 380 | 6.874046e-13 | 10.37814 | 85.04865 | 393.49
1356 | 1180 | 176 | -3700000000 | 380 | 1.988664e-12 | 10.33005 | 65.43997 | 302.7676
1356 | 1179 | 177 | -3700000000 | 380 | 5.651581e-12 | 10.28166 | 50.57901 | 234.0112
1356 | 1178 | 178 | -3700000000 | 380 | 1.578372e-11 | 10.23298 | 39.26505 | 181.6655
1356 | 1177 | 179 | -3700000000 | 380 | 4.333577e-11 | 10.18403 | 30.61321 | 141.6365
1356 | 1176 | 180 | -3700000000 | 380 | 1.170155e-10 | 10.1348 | 23.96833 | 110.893
1356 | 1175 | 181 | -3700000000 | 380 | 3.10855e-10 | 10.08532 | 18.84315 | 87.18056
1356 | 1174 | 182 | -3700000000 | 380 | 8.12724e-10 | 10.03559 | 14.87364 | 68.81507
1356 | 1173 | 183 | -3700000000 | 380 | 2.091935e-09 | 9.985613 | 11.78669 | 54.53286
1356 | 1172 | 184 | -3700000000 | 380 | 5.302965e-09 | 9.935406 | 9.37651 | 43.38179
1356 | 1171 | 185 | -3700000000 | 380 | 1.324329e-08 | 9.884975 | 7.487374 | 34.64143
1356 | 1170 | 186 | -3700000000 | 380 | 3.259244e-08 | 9.834329 | 6.000983 | 27.76442
1356 | 1169 | 187 | -3700000000 | 380 | 7.907078e-08 | 9.783476 | 4.827099 | 22.33328
1356 | 1168 | 188 | -3700000000 | 380 | 1.891575e-07 | 9.732425 | 3.896624 | 18.0283
1356 | 1167 | 189 | -3700000000 | 380 | 4.463405e-07 | 9.681184 | 3.156438 | 14.60372
1356 | 1166 | 190 | -3700000000 | 380 | 1.039126e-06 | 9.629762 | 2.565556 | 11.86992
1356 | 1165 | 191 | -3700000000 | 380 | 2.387533e-06 | 9.578165 | 2.092238 | 9.680044
1356 | 1164 | 192 | -3700000000 | 380 | 5.41536e-06 | 9.526403 | 1.711814 | 7.919958
1356 | 1163 | 193 | -3700000000 | 380 | 1.212876e-05 | 9.474484 | 1.405042 | 6.500633
1356 | 1162 | 194 | -3700000000 | 380 | 2.683044e-05 | 9.422414 | 1.156862 | 5.352391
1356 | 1161 | 195 | -3700000000 | 380 | 5.86368e-05 | 9.370203 | 0.9554453 | 4.420507
1356 | 1160 | 196 | -3700000000 | 380 | 0.0001266338 | 9.317857 | 0.7914723 | 3.661862
1356 | 1159 | 197 | -3700000000 | 380 | 0.0002703143 | 9.265384 | 0.6575751 | 3.042367
1356 | 1158 | 198 | -3700000000 | 380 | 0.0005704649 | 9.212791 | 0.5479103 | 2.534987
1356 | 1157 | 199 | -3700000000 | 380 | 0.001190495 | 9.160086 | 0.4578293 | 2.118214
1356 | 1156 | 200 | -3700000000 | 380 | 0.002457313 | 9.107276 | 0.3836221 | 1.774884
1356 | 1155 | 201 | -3700000000 | 380 | 0.005017888 | 9.054368 | 0.3223193 | 1.491257
1356 | 1154 | 202 | -3700000000 | 380 | 0.01013912 | 9.001369 | 0.2715368 | 1.256305
1356 | 1153 | 203 | -3700000000 | 380 | 0.0202762 | 8.948286 | 0.2293552 | 1.061145
1356 | 1152 | 204 | -3700000000 | 380 | 0.04013905 | 8.895126 | 0.1942246 | 0.8986086
1356 | 1151 | 205 | -3700000000 | 380 | 0.07867308 | 8.841896 | 0.1648901 | 0.7628881
1356 | 1150 | 206 | -3700000000 | 380 | 0.1527025 | 8.788602 | 0.1403327 | 0.6492695
1356 | 1149 | 207 | -3700000000 | 380 | 0.2935674 | 8.735251 | 0.1197227 | 0.5539147
1356 | 1148 | 208 | -3700000000 | 380 | 0.5591002 | 8.681849 | 0.1023832 | 0.4736907
1356 | 1147 | 209 | -3700000000 | 380 | 1.055039 | 8.628403 | 0.08775972 | 0.4060332
1356 | 1146 | 210 | -3700000000 | 380 | 1.972963 | 8.574919 | 0.07539766 | 0.3488383
1356 | 1145 | 211 | -3700000000 | 380 | 3.656912 | 8.521403 | 0.06492294 | 0.3003755
1356 | 1144 | 212 | -3700000000 | 380 | 6.71934 | 8.467861 | 0.05602711 | 0.2592176
1356 | 1143 | 213 | -3700000000 | 380 | 12.24123 | 8.4143 | 0.0484552 | 0.2241851
1356 | 1142 | 214 | -3700000000 | 380 | 22.11453 | 8.360725 | 0.04199598 | 0.1943006
1356 | 1141 | 215 | -3700000000 | 380 | 39.62339 | 8.307142 | 0.03647401 | 0.1687523
1356 | 1140 | 216 | -3700000000 | 380 | 70.42255 | 8.253557 | 0.03174325 | 0.1468648
1356 | 1139 | 217 | -3700000000 | 380 | 124.1714 | 8.199975 | 0.02768187 | 0.1280742
1356 | 1138 | 218 | -3700000000 | 380 | 217.2418 | 8.146403 | 0.024188 | 0.1119093
1356 | 1137 | 219 | -3700000000 | 380 | 377.1706 | 8.092845 | 0.02117628 | 0.09797517
1356 | 1136 | 220 | -3700000000 | 380 | 649.9266 | 8.039308 | 0.01857505 | 0.0859402
1356 | 1135 | 221 | -3700000000 | 380 | 1111.683 | 7.985796 | 0.01632399 | 0.07552531
1356 | 1134 | 222 | -3700000000 | 380 | 1887.75 | 7.932315 | 0.01437223 | 0.06649521
1356 | 1133 | 223 | -3700000000 | 380 | 3182.807 | 7.878869 | 0.0126768 | 0.05865107
1356 | 1132 | 224 | -3700000000 | 380 | 5328.842 | 7.825465 | 0.01120132 | 0.05182456
1356 | 1131 | 225 | -3700000000 | 380 | 8860.641 | 7.772107 | 0.009914933 | 0.04587289
1356 | 1130 | 226 | -3700000000 | 380 | 14633.86 | 7.718799 | 0.008791401 | 0.0406747
1356 | 1129 | 227 | -3700000000 | 380 | 24008.51 | 7.665548 | 0.007808389 | 0.03612665
1356 | 1128 | 228 | -3700000000 | 380 | 39132.14 | 7.612357 | 0.006946841 | 0.03214058
1356 | 1127 | 229 | -3700000000 | 380 | 63374.23 | 7.559231 | 0.006190472 | 0.02864112
1356 | 1126 | 230 | -3700000000 | 380 | 101988.2 | 7.506176 | 0.005525335 | 0.02556377
1356 | 1125 | 231 | -3700000000 | 380 | 163114.3 | 7.453195 | 0.004939469 | 0.02285318
1356 | 1124 | 232 | -3700000000 | 380 | 259289.2 | 7.400293 | 0.004422597 | 0.02046179
1356 | 1123 | 233 | -3700000000 | 380 | 409705.5 | 7.347474 | 0.003965872 | 0.01834868
1356 | 1122 | 234 | -3700000000 | 380 | 643572.6 | 7.294744 | 0.003561666 | 0.01647857
1356 | 1121 | 235 | -3700000000 | 380 | 1005089.2 | 7.242105 | 0.003203394 | 0.01482097
1356 | 1120 | 236 | -3700000000 | 380 | 1560754.9 | 7.189562 | 0.002885358 | 0.01334953
1356 | 1119 | 237 | -3700000000 | 380 | 2410065.3 | 7.13712 | 0.00260262 | 0.0120414
1356 | 1118 | 238 | -3700000000 | 380 | 3701067.3 | 7.084782 | 0.002350897 | 0.01087677
1356 | 1117 | 239 | -3700000000 | 380 | 5652863.5 | 7.032552 | 0.002126465 | 0.009838402
1356 | 1116 | 240 | -3700000000 | 380 | 8587995.4 | 6.980435 | 0.001926084 | 0.008911311
1356 | 1115 | 241 | -3700000000 | 380 | 12978800.6 | 6.928434 | 0.001746929 | 0.008082421
1356 | 1114 | 242 | -3700000000 | 380 | 19513431.6 | 6.876552 | 0.001586531 | 0.007340319
1356 | 1113 | 243 | -3700000000 | 380 | 29189403.0 | 6.824794 | 0.001442735 | 0.006675026
1356 | 1112 | 244 | -3700000000 | 380 | 43445485.0 | 6.773163 | 0.001313652 | 0.006077803
1356 | 1111 | 245 | -3700000000 | 380 | 64346754.7 | 6.721663 | 0.001197625 | 0.005540988
1356 | 1110 | 246 | -3700000000 | 380 | 94842981.3 | 6.670296 | 0.001093201 | 0.005057854
1356 | 1109 | 247 | -3700000000 | 380 | 139127699.3 | 6.619068 | 0.0009991004 | 0.004622484
1356 | 1108 | 248 | -3700000000 | 380 | 203134883.4 | 6.56798 | 0.0009141977 | 0.004229669
1356 | 1107 | 249 | -3700000000 | 380 | 295222808.7 | 6.517037 | 0.0008375004 | 0.003874818
1356 | 1106 | 250 | -3700000000 | 380 | 427111394.6 | 6.466241 | 0.0007681321 | 0.003553876
1356 | 1105 | 251 | -3700000000 | 380 | 615161291.5 | 6.415596 | 0.0007053183 | 0.003263258
1356 | 1104 | 252 | -3700000000 | 380 | 882111676.1 | 6.365104 | 0.0006483733 | 0.002999794
1356 | 1103 | 253 | -3700000000 | 380 | 1259431107.8 | 6.314769 | 0.0005966895 | 0.002760671
1356 | 1102 | 254 | -3700000000 | 380 | 1790484256.6 | 6.264594 | 0.0005497279 | 0.002543397
1356 | 1101 | 255 | -3700000000 | 380 | 2534779873.3 | 6.214582 | 0.0005070096 | 0.002345754
1356 | 1100 | 256 | -3700000000 | 380 | 3573645791.4 | 6.164734 | 0.0004681085 | 0.002165772
1356 | 1099 | 257 | -3700000000 | 380 | 5017779708.6 | 6.115056 | 0.0004326452 | 0.002001696
1356 | 1098 | 258 | -3700000000 | 380 | 7017255773.4 | 6.065548 | 0.0004002817 | 0.001851962
1356 | 1097 | 259 | -3700000000 | 380 | 9774733725.7 | 6.016214 | 0.0003707161 | 0.001715172
1356 | 1096 | 260 | -3700000000 | 380 | 13562828240.8 | 5.967056 | 0.0003436786 | 0.001590079
1356 | 1095 | 261 | -3700000000 | 380 | 18746861893.0 | 5.918077 | 0.0003189279 | 0.001475567
1356 | 1094 | 262 | -3700000000 | 380 | 25814558759.2 | 5.86928 | 0.000296248 | 0.001370634
1356 | 1093 | 263 | -3700000000 | 380 | 35414652892.1 | 5.820666 | 0.000275445 | 0.001274387
1356 | 1092 | 264 | -3700000000 | 380 | 48406905701.1 | 5.772238 | 0.0002563452 | 0.001186018
1356 | 1091 | 265 | -3700000000 | 380 | 65926671562.7 | 5.723999 | 0.0002387922 | 0.001104807
1356 | 1090 | 266 | -3700000000 | 380 | 89467949131.3 | 5.67595 | 0.0002226457 | 0.001030103
1356 | 1089 | 267 | -3700000000 | 380 | 120989839545.0 | 5.628095 | 0.0002077791 | 0.0009613203
1356 | 1088 | 268 | -3700000000 | 380 | 163052540896.8 | 5.580435 | 0.0001940784 | 0.0008979321
1356 | 1087 | 269 | -3700000000 | 380 | 218990487055.9 | 5.532972 | 0.0001814408 | 0.0008394624
1356 | 1086 | 270 | -3700000000 | 380 | 293132042565.8 | 5.485708 | 0.0001697735 | 0.0007854817
1356 | 1085 | 271 | -3700000000 | 380 | 391077357887.6 | 5.438646 | 0.0001589924 | 0.0007356016
1356 | 1084 | 272 | -3700000000 | 380 | 520048645696.4 | 5.391786 | 0.0001490217 | 0.0006894709
1356 | 1083 | 273 | -3700000000 | 380 | 689330346831.2 | 5.345132 | 0.0001397927 | 0.0006467713
1356 | 1082 | 274 | -3700000000 | 380 | 910820515768.5 | 5.298685 | 0.0001312429 | 0.0006072145
1356 | 1081 | 275 | -3700000000 | 380 | 1199719388321.4 | 5.252447 | 0.0001233159 | 0.0005705389
1356 | 1080 | 276 | -3700000000 | 380 | 1575386635243.2 | 5.206419 | 0.0001159602 | 0.0005365068
1356 | 1079 | 277 | -3700000000 | 380 | 2062405411854.2 | 5.160604 | 0.0001091293 | 0.0005049025
1356 | 1078 | 278 | -3700000000 | 380 | 2691899166269 | 5.115003 | 0.0001027806 | 0.0004755294
1356 | 1077 | 279 | -3700000000 | 380 | 3503156473819.4 | 5.069617 | 9.687549e-05 | 0.0004482086
1356 | 1076 | 280 | -3700000000 | 380 | 4545630158306.8 | 5.024448 | 9.137878e-05 | 0.0004227773
1356 | 1075 | 281 | -3700000000 | 380 | 5881389909319.5 | 4.979497 | 8.625833e-05 | 0.0003990867
1356 | 1074 | 282 | -3700000000 | 380 | 7588122811963.5 | 4.934767 | 8.148479e-05 | 0.0003770013
1356 | 1073 | 283 | -3700000000 | 380 | 9762794012932.0 | 4.890258 | 7.70314e-05 | 0.000356397
1356 | 1072 | 284 | -3700000000 | 380 | 12526100539498.9 | 4.845972 | 7.287365e-05 | 0.0003371606
1356 | 1071 | 285 | -3700000000 | 380 | 16027875497039.9 | 4.80191 | 6.898913e-05 | 0.0003191883
1356 | 1070 | 286 | -3700000000 | 380 | 20453627977951.1 | 4.758073 | 6.535732e-05 | 0.0003023852
1356 | 1069 | 287 | -3700000000 | 380 | 26032436557091.5 | 4.714463 | 6.19594e-05 | 0.0002866642
1356 | 1068 | 288 | -3700000000 | 380 | 33046451821960 | 4.671081 | 5.877814e-05 | 0.0002719457
1356 | 1067 | 289 | -3700000000 | 380 | 41842306648943.3 | 4.627928 | 5.57977e-05 | 0.0002581562
1356 | 1066 | 290 | -3700000000 | 380 | 52844782617115.6 | 4.585005 | 5.300352e-05 | 0.0002452285
1356 | 1065 | 291 | -3700000000 | 380 | 66573137847211.9 | 4.542313 | 5.038225e-05 | 0.0002331009
1356 | 1064 | 292 | -3700000000 | 380 | 83660566540719.4 | 4.499853 | 4.792158e-05 | 0.0002217162
1356 | 1063 | 293 | -3700000000 | 380 | 104877334527970 | 4.457627 | 4.56102e-05 | 0.0002110222
1356 | 1062 | 294 | -3700000000 | 380 | 131158219254188 | 4.415634 | 4.343766e-05 | 0.0002009707
1356 | 1061 | 295 | -3700000000 | 380 | 163634977965664 | 4.373877 | 4.139436e-05 | 0.0001915171
1356 | 1060 | 296 | -3700000000 | 380 | 203674675622393 | 4.332355 | 3.947143e-05 | 0.0001826203
1356 | 1059 | 297 | -3700000000 | 380 | 252924825569758 | 4.29107 | 3.766068e-05 | 0.0001742426
1356 | 1058 | 298 | -3700000000 | 380 | 313366432656694 | 4.250022 | 3.595453e-05 | 0.0001663489
1356 | 1057 | 299 | -3700000000 | 380 | 387376181794835 | 4.209212 | 3.434601e-05 | 0.0001589068
1356 | 1056 | 300 | -3700000000 | 380 | 477799186513508 | 4.168642 | 3.282864e-05 | 0.0001518865
1356 | 1055 | 301 | -3700000000 | 380 | 588033903577680 | 4.128311 | 3.139643e-05 | 0.0001452602
1356 | 1054 | 302 | -3700000000 | 380 | 722131032995124 | 4.08822 | 3.004384e-05 | 0.0001390022
1356 | 1053 | 303 | -3700000000 | 380 | 884908459634015 | 4.048369 | 2.876573e-05 | 0.0001330889
1356 | 1052 | 304 | -3700000000 | 380 | 1082084555183030 | 4.008761 | 2.755734e-05 | 0.000127498
1356 | 1051 | 305 | -3700000000 | 380 | 1320432449378460 | 3.969393 | 2.641423e-05 | 0.0001222093
1356 | 1050 | 306 | -3700000000 | 380 | 1607958199443200 | 3.930269 | 2.533231e-05 | 0.0001172036
1356 | 1049 | 307 | -3700000000 | 380 | 1954106138749290 | 3.891387 | 2.430775e-05 | 0.0001124634
1356 | 1048 | 308 | -3700000000 | 380 | 2369995072110720 | 3.852748 | 2.333702e-05 | 0.0001079721
1356 | 1047 | 309 | -3700000000 | 380 | 2868689408172310 | 3.814353 | 2.24168e-05 | 0.0001037146
1356 | 1046 | 310 | -3700000000 | 380 | 3465509781457360 | 3.776201 | 2.154403e-05 | 9.967661e-05
1356 | 1045 | 311 | -3700000000 | 380 | 4178388220174240 | 3.738294 | 2.071585e-05 | 9.584492e-05
1356 | 1044 | 312 | -3700000000 | 380 | 5028273463269290 | 3.700632 | 1.99296e-05 | 9.220719e-05
1356 | 1043 | 313 | -3700000000 | 380 | 6039592623855210 | 3.663214 | 1.918278e-05 | 8.875193e-05
1356 | 1042 | 314 | -3700000000 | 380 | 7240776038414220 | 3.626041 | 1.847308e-05 | 8.546841e-05
1356 | 1041 | 315 | -3700000000 | 380 | 8664852834398160 | 3.589113 | 1.779834e-05 | 8.234661e-05
1356 | 1040 | 316 | -3700000000 | 380 | 10350125495277200 | 3.552431 | 1.715653e-05 | 7.93772e-05
1356 | 1039 | 317 | -3700000000 | 380 | 12340932503874200 | 3.515994 | 1.654577e-05 | 7.655143e-05
1356 | 1038 | 318 | -3700000000 | 380 | 14688509003992200 | 3.479803 | 1.596429e-05 | 7.386114e-05
1356 | 1037 | 319 | -3700000000 | 380 | 17451956338764100 | 3.443857 | 1.541045e-05 | 7.129869e-05
1356 | 1036 | 320 | -3700000000 | 380 | 20699332303517100 | 3.408157 | 1.488269e-05 | 6.885692e-05
1356 | 1035 | 321 | -3700000000 | 380 | 24508874992706200 | 3.372703 | 1.437956e-05 | 6.652916e-05
1356 | 1034 | 322 | -3700000000 | 380 | 28970374225852800 | 3.337494 | 1.389973e-05 | 6.430911e-05
1356 | 1033 | 323 | -3700000000 | 380 | 34186705707351900 | 3.302531 | 1.34419e-05 | 6.219091e-05
1356 | 1032 | 324 | -3700000000 | 380 | 40275544310081200 | 3.267814 | 1.300489e-05 | 6.016904e-05
1356 | 1031 | 325 | -3700000000 | 380 | 47371274173216896 | 3.233342 | 1.258759e-05 | 5.823834e-05
1356 | 1030 | 326 | -3700000000 | 380 | 55627114670369696 | 3.199115 | 1.218895e-05 | 5.639394e-05
1356 | 1029 | 327 | -3700000000 | 380 | 65217482734533296 | 3.165133 | 1.180797e-05 | 5.463128e-05
1356 | 1028 | 328 | -3700000000 | 380 | 76340613520324992 | 3.131397 | 1.144373e-05 | 5.294609e-05
1356 | 1027 | 329 | -3700000000 | 380 | 89221462940032192 | 3.097905 | 1.109537e-05 | 5.133434e-05
1356 | 1026 | 330 | -3700000000 | 380 | 1.0411e+17 | 3.064658 | 1.076206e-05 | 4.979224e-05
1356 | 1025 | 331 | -3700000000 | 380 | 1.2131e+17 | 3.031655 | 1.044304e-05 | 4.831623e-05
1356 | 1024 | 332 | -3700000000 | 380 | 1.4113e+17 | 2.998896 | 1.013757e-05 | 4.690295e-05
1356 | 1023 | 333 | -3700000000 | 380 | 1.6395e+17 | 2.966381 | 9.844982e-06 | 4.554925e-05
1356 | 1022 | 334 | -3700000000 | 380 | 1.9017e+17 | 2.934109 | 9.564628e-06 | 4.425215e-05
1356 | 1021 | 335 | -3700000000 | 380 | 2.2027e+17 | 2.902081 | 9.2959e-06 | 4.300884e-05
1356 | 1020 | 336 | -3700000000 | 380 | 2.5476e+17 | 2.870295 | 9.038229e-06 | 4.181669e-05
1356 | 1019 | 337 | -3700000000 | 380 | 2.9423e+17 | 2.838751 | 8.791074e-06 | 4.067319e-05
1356 | 1018 | 338 | -3700000000 | 380 | 3.3935e+17 | 2.807449 | 8.553928e-06 | 3.9576e-05
1356 | 1017 | 339 | -3700000000 | 380 | 3.9083e+17 | 2.776389 | 8.326308e-06 | 3.852288e-05
1356 | 1016 | 340 | -3700000000 | 380 | 4.4951e+17 | 2.745569 | 8.107763e-06 | 3.751175e-05
1356 | 1015 | 341 | -3700000000 | 380 | 5.1629e+17 | 2.714991 | 7.897862e-06 | 3.654061e-05
1356 | 1014 | 342 | -3700000000 | 380 | 5.922e+17 | 2.684652 | 7.696201e-06 | 3.56076e-05
1356 | 1013 | 343 | -3700000000 | 380 | 6.7837e+17 | 2.654553 | 7.502396e-06 | 3.471093e-05
1356 | 1012 | 344 | -3700000000 | 380 | 7.7605e+17 | 2.624692 | 7.316085e-06 | 3.384893e-05
1356 | 1011 | 345 | -3700000000 | 380 | 8.8664e+17 | 2.59507 | 7.136924e-06 | 3.302002e-05
1356 | 1010 | 346 | -3700000000 | 380 | 1.0117e+18 | 2.565686 | 6.964588e-06 | 3.222268e-05
1356 | 1009 | 347 | -3700000000 | 380 | 1.1529e+18 | 2.536539 | 6.798771e-06 | 3.145551e-05
1356 | 1008 | 348 | -3700000000 | 380 | 1.3122e+18 | 2.507629 | 6.639179e-06 | 3.071713e-05
1356 | 1007 | 349 | -3700000000 | 380 | 1.4916e+18 | 2.478955 | 6.485538e-06 | 3.000629e-05
1356 | 1006 | 350 | -3700000000 | 380 | 1.6935e+18 | 2.450516 | 6.337584e-06 | 2.932176e-05
1356 | 1005 | 351 | -3700000000 | 380 | 1.9203e+18 | 2.422311 | 6.195069e-06 | 2.866239e-05
1356 | 1004 | 352 | -3700000000 | 380 | 2.1749e+18 | 2.394341 | 6.057758e-06 | 2.80271e-05
1356 | 1003 | 353 | -3700000000 | 380 | 2.4603e+18 | 2.366604 | 5.925427e-06 | 2.741485e-05
1356 | 1002 | 354 | -3700000000 | 380 | 2.7799e+18 | 2.3391 | 5.797862e-06 | 2.682465e-05
1356 | 1001 | 355 | -3700000000 | 380 | 3.1373e+18 | 2.311827 | 5.674862e-06 | 2.625558e-05
1356 | 1000 | 356 | -3700000000 | 380 | 3.5366e+18 | 2.284786 | 5.556236e-06 | 2.570674e-05
1356 | 999 | 357 | -3700000000 | 380 | 3.9821e+18 | 2.257974 | 5.4418e-06 | 2.517728e-05
1356 | 998 | 358 | -3700000000 | 380 | 4.4787e+18 | 2.231393 | 5.331382e-06 | 2.466642e-05
1356 | 997 | 359 | -3700000000 | 380 | 5.0316e+18 | 2.20504 | 5.224817e-06 | 2.417338e-05
1356 | 996 | 360 | -3700000000 | 380 | 5.6465e+18 | 2.178915 | 5.121947e-06 | 2.369743e-05
1356 | 995 | 361 | -3700000000 | 380 | 6.3296e+18 | 2.153017 | 5.022623e-06 | 2.32379e-05
1356 | 994 | 362 | -3700000000 | 380 | 7.0876e+18 | 2.127345 | 4.926704e-06 | 2.279411e-05
1356 | 993 | 363 | -3700000000 | 380 | 7.9279e+18 | 2.101899 | 4.834053e-06 | 2.236545e-05
1356 | 992 | 364 | -3700000000 | 380 | 8.8584e+18 | 2.076678 | 4.744542e-06 | 2.195132e-05
1356 | 991 | 365 | -3700000000 | 380 | 9.8877e+18 | 2.05168 | 4.658048e-06 | 2.155114e-05
1356 | 990 | 366 | -3700000000 | 380 | 1.1025e+19 | 2.026905 | 4.574454e-06 | 2.116438e-05
1356 | 989 | 367 | -3700000000 | 380 | 1.2281e+19 | 2.002352 | 4.493647e-06 | 2.079052e-05
1356 | 988 | 368 | -3700000000 | 380 | 1.3665e+19 | 1.97802 | 4.415523e-06 | 2.042906e-05
1356 | 987 | 369 | -3700000000 | 380 | 1.5191e+19 | 1.953908 | 4.339978e-06 | 2.007954e-05
1356 | 986 | 370 | -3700000000 | 380 | 1.687e+19 | 1.930015 | 4.266916e-06 | 1.974151e-05
1356 | 985 | 371 | -3700000000 | 380 | 1.8715e+19 | 1.90634 | 4.196244e-06 | 1.941453e-05
1356 | 984 | 372 | -3700000000 | 380 | 2.0743e+19 | 1.882882 | 4.127874e-06 | 1.909821e-05
1356 | 983 | 373 | -3700000000 | 380 | 2.2967e+19 | 1.859641 | 4.061721e-06 | 1.879215e-05
1356 | 982 | 374 | -3700000000 | 380 | 2.5406e+19 | 1.836615 | 3.997706e-06 | 1.849597e-05
1356 | 981 | 375 | -3700000000 | 380 | 2.8078e+19 | 1.813803 | 3.93575e-06 | 1.820932e-05
1356 | 980 | 376 | -3700000000 | 380 | 3.1001e+19 | 1.791205 | 3.875779e-06 | 1.793186e-05
1356 | 979 | 377 | -3700000000 | 380 | 3.4196e+19 | 1.768818 | 3.817725e-06 | 1.766326e-05
1356 | 978 | 378 | -3700000000 | 380 | 3.7686e+19 | 1.746644 | 3.761519e-06 | 1.740322e-05
1356 | 977 | 379 | -3700000000 | 380 | 4.1494e+19 | 1.724679 | 3.707096e-06 | 1.715142e-05
1356 | 976 | 380 | -3700000000 | 380 | 4.5645e+19 | 1.702923 | 3.654396e-06 | 1.690759e-05
1356 | 975 | 381 | -3700000000 | 380 | 5.0167e+19 | 1.681376 | 3.603358e-06 | 1.667146e-05
1356 | 974 | 382 | -3700000000 | 380 | 5.5088e+19 | 1.660036 | 3.553928e-06 | 1.644276e-05
1356 | 973 | 383 | -3700000000 | 380 | 6.0438e+19 | 1.638901 | 3.506049e-06 | 1.622125e-05
1356 | 972 | 384 | -3700000000 | 380 | 6.625e+19 | 1.617972 | 3.459672e-06 | 1.600668e-05
1356 | 971 | 385 | -3700000000 | 380 | 7.2559e+19 | 1.597247 | 3.414746e-06 | 1.579882e-05
1356 | 970 | 386 | -3700000000 | 380 | 7.94e+19 | 1.576724 | 3.371224e-06 | 1.559746e-05
1356 | 969 | 387 | -3700000000 | 380 | 8.6814e+19 | 1.556403 | 3.329059e-06 | 1.540238e-05
1356 | 968 | 388 | -3700000000 | 380 | 9.4839e+19 | 1.536283 | 3.28821e-06 | 1.521338e-05
1356 | 967 | 389 | -3700000000 | 380 | 1.0352e+20 | 1.516362 | 3.248633e-06 | 1.503027e-05
1356 | 966 | 390 | -3700000000 | 380 | 1.129e+20 | 1.49664 | 3.210288e-06 | 1.485287e-05
1356 | 965 | 391 | -3700000000 | 380 | 1.2304e+20 | 1.477115 | 3.173138e-06 | 1.468099e-05
1356 | 964 | 392 | -3700000000 | 380 | 1.3397e+20 | 1.457786 | 3.137145e-06 | 1.451446e-05
1356 | 963 | 393 | -3700000000 | 380 | 1.4576e+20 | 1.438652 | 3.102274e-06 | 1.435312e-05
1356 | 962 | 394 | -3700000000 | 380 | 1.5847e+20 | 1.419712 | 3.068491e-06 | 1.419682e-05
1356 | 961 | 395 | -3700000000 | 380 | 1.7214e+20 | 1.400965 | 3.035763e-06 | 1.40454e-05
1356 | 960 | 396 | -3700000000 | 380 | 1.8685e+20 | 1.382409 | 3.004059e-06 | 1.389872e-05
1356 | 959 | 397 | -3700000000 | 380 | 2.0266e+20 | 1.364044 | 2.973349e-06 | 1.375663e-05
1356 | 958 | 398 | -3700000000 | 380 | 2.1964e+20 | 1.345868 | 2.943605e-06 | 1.361902e-05
1356 | 957 | 399 | -3700000000 | 380 | 2.3786e+20 | 1.32788 | 2.914798e-06 | 1.348574e-05
1356 | 956 | 400 | -3700000000 | 380 | 2.5741e+20 | 1.31008 | 2.886902e-06 | 1.335668e-05
1356 | 955 | 401 | -3700000000 | 380 | 2.7835e+20 | 1.292465 | 2.859892e-06 | 1.323171e-05
1356 | 954 | 402 | -3700000000 | 380 | 3.0077e+20 | 1.275034 | 2.833743e-06 | 1.311073e-05
1356 | 953 | 403 | -3700000000 | 380 | 3.2476e+20 | 1.257788 | 2.808431e-06 | 1.299362e-05
1356 | 952 | 404 | -3700000000 | 380 | 3.5041e+20 | 1.240723 | 2.783935e-06 | 1.288028e-05
1356 | 951 | 405 | -3700000000 | 380 | 3.7782e+20 | 1.22384 | 2.760231e-06 | 1.277061e-05
1356 | 950 | 406 | -3700000000 | 380 | 4.0708e+20 | 1.207137 | 2.7373e-06 | 1.266452e-05
1356 | 949 | 407 | -3700000000 | 380 | 4.383e+20 | 1.190612 | 2.715121e-06 | 1.25619e-05
1356 | 948 | 408 | -3700000000 | 380 | 4.7159e+20 | 1.174265 | 2.693675e-06 | 1.246268e-05
1356 | 947 | 409 | -3700000000 | 380 | 5.0705e+20 | 1.158094 | 2.672944e-06 | 1.236677e-05
1356 | 946 | 410 | -3700000000 | 380 | 5.448e+20 | 1.142099 | 2.65291e-06 | 1.227407e-05
1356 | 945 | 411 | -3700000000 | 380 | 5.8497e+20 | 1.126277 | 2.633555e-06 | 1.218453e-05
1356 | 944 | 412 | -3700000000 | 380 | 6.2768e+20 | 1.110629 | 2.614863e-06 | 1.209805e-05
1356 | 943 | 413 | -3700000000 | 380 | 6.7306e+20 | 1.095151 | 2.59682e-06 | 1.201457e-05
1356 | 942 | 414 | -3700000000 | 380 | 7.2123e+20 | 1.079845 | 2.579408e-06 | 1.193401e-05
1356 | 941 | 415 | -3700000000 | 380 | 7.7235e+20 | 1.064707 | 2.562614e-06 | 1.185631e-05
1356 | 940 | 416 | -3700000000 | 380 | 8.2656e+20 | 1.049738 | 2.546424e-06 | 1.17814e-05
1356 | 939 | 417 | -3700000000 | 380 | 8.84e+20 | 1.034935 | 2.530825e-06 | 1.170923e-05
1356 | 938 | 418 | -3700000000 | 380 | 9.4483e+20 | 1.020298 | 2.515803e-06 | 1.163973e-05
1356 | 937 | 419 | -3700000000 | 380 | 1.0092e+21 | 1.005825 | 2.501346e-06 | 1.157284e-05
1356 | 936 | 420 | -3700000000 | 380 | 1.0773e+21 | 0.9915157 | 2.487442e-06 | 1.150852e-05
1356 | 935 | 421 | -3700000000 | 380 | 1.1492e+21 | 0.9773682 | 2.474081e-06 | 1.14467e-05
1356 | 934 | 422 | -3700000000 | 380 | 1.2252e+21 | 0.9633814 | 2.46125e-06 | 1.138733e-05
1356 | 933 | 423 | -3700000000 | 380 | 1.3055e+21 | 0.9495542 | 2.448939e-06 | 1.133037e-05
1356 | 932 | 424 | -3700000000 | 380 | 1.3901e+21 | 0.9358854 | 2.437138e-06 | 1.127578e-05
1356 | 931 | 425 | -3700000000 | 380 | 1.4794e+21 | 0.9223737 | 2.425839e-06 | 1.12235e-05
1356 | 930 | 426 | -3700000000 | 380 | 1.5734e+21 | 0.9090179 | 2.41503e-06 | 1.117349e-05
1356 | 929 | 427 | -3700000000 | 380 | 1.6724e+21 | 0.895817 | 2.404704e-06 | 1.112571e-05
1356 | 928 | 428 | -3700000000 | 380 | 1.7766e+21 | 0.8827695 | 2.394851e-06 | 1.108013e-05
1356 | 927 | 429 | -3700000000 | 380 | 1.8862e+21 | 0.8698744 | 2.385464e-06 | 1.10367e-05
1356 | 926 | 430 | -3700000000 | 380 | 2.0013e+21 | 0.8571305 | 2.376536e-06 | 1.099539e-05
1356 | 925 | 431 | -3700000000 | 380 | 2.1223e+21 | 0.8445365 | 2.368057e-06 | 1.095616e-05
1356 | 924 | 432 | -3700000000 | 380 | 2.2494e+21 | 0.8320913 | 2.360022e-06 | 1.091899e-05
1356 | 923 | 433 | -3700000000 | 380 | 2.3827e+21 | 0.8197936 | 2.352423e-06 | 1.088383e-05
1356 | 922 | 434 | -3700000000 | 380 | 2.5225e+21 | 0.8076423 | 2.345254e-06 | 1.085066e-05
1356 | 921 | 435 | -3700000000 | 380 | 2.669e+21 | 0.7956361 | 2.338509e-06 | 1.081945e-05
1356 | 920 | 436 | -3700000000 | 380 | 2.8224e+21 | 0.7837739 | 2.332182e-06 | 1.079018e-05
1356 | 919 | 437 | -3700000000 | 380 | 2.983e+21 | 0.7720545 | 2.326266e-06 | 1.076281e-05
1356 | 918 | 438 | -3700000000 | 380 | 3.1511e+21 | 0.7604767 | 2.320758e-06 | 1.073732e-05
1356 | 917 | 439 | -3700000000 | 380 | 3.3269e+21 | 0.7490392 | 2.315651e-06 | 1.07137e-05
1356 | 916 | 440 | -3700000000 | 380 | 3.5105e+21 | 0.7377411 | 2.31094e-06 | 1.06919e-05
1356 | 915 | 441 | -3700000000 | 380 | 3.7024e+21 | 0.7265809 | 2.306622e-06 | 1.067193e-05
1356 | 914 | 442 | -3700000000 | 380 | 3.9027e+21 | 0.7155576 | 2.302692e-06 | 1.065374e-05
1356 | 913 | 443 | -3700000000 | 380 | 4.1117e+21 | 0.7046701 | 2.299146e-06 | 1.063733e-05
1356 | 912 | 444 | -3700000000 | 380 | 4.3296e+21 | 0.693917 | 2.295979e-06 | 1.062268e-05
1356 | 911 | 445 | -3700000000 | 380 | 4.5567e+21 | 0.6832973 | 2.293188e-06 | 1.060977e-05
1356 | 910 | 446 | -3700000000 | 380 | 4.7933e+21 | 0.6728098 | 2.290771e-06 | 1.059859e-05
1356 | 909 | 447 | -3700000000 | 380 | 5.0397e+21 | 0.6624532 | 2.288722e-06 | 1.058911e-05
1356 | 908 | 448 | -3700000000 | 380 | 5.296e+21 | 0.6522266 | 2.287041e-06 | 1.058133e-05
1356 | 907 | 449 | -3700000000 | 380 | 5.5626e+21 | 0.6421286 | 2.285723e-06 | 1.057523e-05
1356 | 906 | 450 | -3700000000 | 380 | 5.8398e+21 | 0.6321582 | 2.284767e-06 | 1.057081e-05
1356 | 905 | 451 | -3700000000 | 380 | 6.1277e+21 | 0.6223142 | 2.284169e-06 | 1.056804e-05
1356 | 904 | 452 | -3700000000 | 380 | 6.4267e+21 | 0.6125955 | 2.283928e-06 | 1.056692e-05
1356 | 903 | 453 | -3700000000 | 380 | 6.7371e+21 | 0.6030008 | 2.284041e-06 | 1.056745e-05
1356 | 902 | 454 | -3700000000 | 380 | 7.059e+21 | 0.5935292 | 2.284508e-06 | 1.056961e-05
1356 | 901 | 455 | -3700000000 | 380 | 7.3928e+21 | 0.5841793 | 2.285325e-06 | 1.057339e-05
1356 | 900 | 456 | -3700000000 | 380 | 7.7387e+21 | 0.5749502 | 2.286493e-06 | 1.057879e-05
1356 | 899 | 457 | -3700000000 | 380 | 8.0971e+21 | 0.5658406 | 2.288009e-06 | 1.058581e-05
1356 | 898 | 458 | -3700000000 | 380 | 8.468e+21 | 0.5568495 | 2.289873e-06 | 1.059443e-05
1356 | 897 | 459 | -3700000000 | 380 | 8.8519e+21 | 0.5479757 | 2.292083e-06 | 1.060466e-05
1356 | 896 | 460 | -3700000000 | 380 | 9.2489e+21 | 0.5392181 | 2.29464e-06 | 1.061649e-05
1356 | 895 | 461 | -3700000000 | 380 | 9.6593e+21 | 0.5305757 | 2.297542e-06 | 1.062991e-05
1356 | 894 | 462 | -3700000000 | 380 | 1.0083e+22 | 0.5220472 | 2.300789e-06 | 1.064493e-05
1356 | 893 | 463 | -3700000000 | 380 | 1.0521e+22 | 0.5136317 | 2.30438e-06 | 1.066155e-05
1356 | 892 | 464 | -3700000000 | 380 | 1.0973e+22 | 0.505328 | 2.308317e-06 | 1.067976e-05
1356 | 891 | 465 | -3700000000 | 380 | 1.144e+22 | 0.4971349 | 2.312598e-06 | 1.069957e-05
1356 | 890 | 466 | -3700000000 | 380 | 1.1921e+22 | 0.4890515 | 2.317225e-06 | 1.072098e-05
1356 | 889 | 467 | -3700000000 | 380 | 1.2417e+22 | 0.4810767 | 2.322198e-06 | 1.074399e-05
1356 | 888 | 468 | -3700000000 | 380 | 1.2927e+22 | 0.4732093 | 2.327517e-06 | 1.07686e-05
1356 | 887 | 469 | -3700000000 | 380 | 1.3453e+22 | 0.4654483 | 2.333183e-06 | 1.079481e-05
1356 | 886 | 470 | -3700000000 | 380 | 1.3995e+22 | 0.4577926 | 2.339197e-06 | 1.082264e-05
1356 | 885 | 471 | -3700000000 | 380 | 1.4552e+22 | 0.4502412 | 2.345561e-06 | 1.085208e-05
1356 | 884 | 472 | -3700000000 | 380 | 1.5125e+22 | 0.442793 | 2.352275e-06 | 1.088314e-05
1356 | 883 | 473 | -3700000000 | 380 | 1.5713e+22 | 0.435447 | 2.359341e-06 | 1.091583e-05
1356 | 882 | 474 | -3700000000 | 380 | 1.6318e+22 | 0.428202 | 2.36676e-06 | 1.095016e-05
1356 | 881 | 475 | -3700000000 | 380 | 1.694e+22 | 0.4210572 | 2.374535e-06 | 1.098613e-05
1356 | 880 | 476 | -3700000000 | 380 | 1.7577e+22 | 0.4140114 | 2.382667e-06 | 1.102376e-05
1356 | 879 | 477 | -3700000000 | 380 | 1.8231e+22 | 0.4070635 | 2.391159e-06 | 1.106304e-05
1356 | 878 | 478 | -3700000000 | 380 | 1.8902e+22 | 0.4002127 | 2.400012e-06 | 1.1104e-05
1356 | 877 | 479 | -3700000000 | 380 | 1.959e+22 | 0.3934578 | 2.409229e-06 | 1.114665e-05
1356 | 876 | 480 | -3700000000 | 380 | 2.0295e+22 | 0.3867978 | 2.418812e-06 | 1.119099e-05
1356 | 875 | 481 | -3700000000 | 380 | 2.1016e+22 | 0.3802318 | 2.428765e-06 | 1.123704e-05
1356 | 874 | 482 | -3700000000 | 380 | 2.1755e+22 | 0.3737587 | 2.43909e-06 | 1.128481e-05
1356 | 873 | 483 | -3700000000 | 380 | 2.2511e+22 | 0.3673776 | 2.449791e-06 | 1.133432e-05
1356 | 872 | 484 | -3700000000 | 380 | 2.3284e+22 | 0.3610874 | 2.46087e-06 | 1.138557e-05
1356 | 871 | 485 | -3700000000 | 380 | 2.4074e+22 | 0.3548871 | 2.472331e-06 | 1.14386e-05
1356 | 870 | 486 | -3700000000 | 380 | 2.4881e+22 | 0.3487759 | 2.484177e-06 | 1.149341e-05
1356 | 869 | 487 | -3700000000 | 380 | 2.5706e+22 | 0.3427526 | 2.496413e-06 | 1.155002e-05
1356 | 868 | 488 | -3700000000 | 380 | 2.6548e+22 | 0.3368164 | 2.509042e-06 | 1.160845e-05
1356 | 867 | 489 | -3700000000 | 380 | 2.7407e+22 | 0.3309662 | 2.522068e-06 | 1.166872e-05
1356 | 866 | 490 | -3700000000 | 380 | 2.8283e+22 | 0.3252012 | 2.535496e-06 | 1.173084e-05
1356 | 865 | 491 | -3700000000 | 380 | 2.9177e+22 | 0.3195203 | 2.54933e-06 | 1.179485e-05
1356 | 864 | 492 | -3700000000 | 380 | 3.0088e+22 | 0.3139227 | 2.563574e-06 | 1.186075e-05
1356 | 863 | 493 | -3700000000 | 380 | 3.1015e+22 | 0.3084074 | 2.578234e-06 | 1.192858e-05
1356 | 862 | 494 | -3700000000 | 380 | 3.196e+22 | 0.3029734 | 2.593315e-06 | 1.199835e-05
1356 | 861 | 495 | -3700000000 | 380 | 3.2921e+22 | 0.2976198 | 2.608822e-06 | 1.207009e-05
1356 | 860 | 496 | -3700000000 | 380 | 3.3899e+22 | 0.2923458 | 2.624759e-06 | 1.214383e-05
1356 | 859 | 497 | -3700000000 | 380 | 3.4894e+22 | 0.2871504 | 2.641134e-06 | 1.221959e-05
1356 | 858 | 498 | -3700000000 | 380 | 3.5905e+22 | 0.2820326 | 2.657951e-06 | 1.22974e-05
1356 | 857 | 499 | -3700000000 | 380 | 3.6932e+22 | 0.2769917 | 2.675216e-06 | 1.237728e-05
1356 | 856 | 500 | -3700000000 | 380 | 3.7975e+22 | 0.2720266 | 2.692937e-06 | 1.245926e-05
1356 | 855 | 501 | -3700000000 | 380 | 3.9034e+22 | 0.2671366 | 2.711118e-06 | 1.254338e-05
1356 | 854 | 502 | -3700000000 | 380 | 4.0109e+22 | 0.2623207 | 2.729768e-06 | 1.262967e-05
1356 | 853 | 503 | -3700000000 | 380 | 4.1199e+22 | 0.257578 | 2.748892e-06 | 1.271815e-05
1356 | 852 | 504 | -3700000000 | 380 | 4.2304e+22 | 0.2529078 | 2.768498e-06 | 1.280886e-05
1356 | 851 | 505 | -3700000000 | 380 | 4.3423e+22 | 0.248309 | 2.788593e-06 | 1.290183e-05
1356 | 850 | 506 | -3700000000 | 380 | 4.4557e+22 | 0.2437809 | 2.809185e-06 | 1.299711e-05
1356 | 849 | 507 | -3700000000 | 380 | 4.5706e+22 | 0.2393227 | 2.830281e-06 | 1.309471e-05
1356 | 848 | 508 | -3700000000 | 380 | 4.6868e+22 | 0.2349334 | 2.85189e-06 | 1.319469e-05
1356 | 847 | 509 | -3700000000 | 380 | 4.8044e+22 | 0.2306122 | 2.87402e-06 | 1.329707e-05
1356 | 846 | 510 | -3700000000 | 380 | 4.9232e+22 | 0.2263583 | 2.896679e-06 | 1.340191e-05
1356 | 845 | 511 | -3700000000 | 380 | 5.0434e+22 | 0.2221709 | 2.919875e-06 | 1.350923e-05
1356 | 844 | 512 | -3700000000 | 380 | 5.1648e+22 | 0.2180492 | 2.943619e-06 | 1.361908e-05
1356 | 843 | 513 | -3700000000 | 380 | 5.2873e+22 | 0.2139923 | 2.96792e-06 | 1.373151e-05
1356 | 842 | 514 | -3700000000 | 380 | 5.4111e+22 | 0.2099995 | 2.992786e-06 | 1.384656e-05
1356 | 841 | 515 | -3700000000 | 380 | 5.5359e+22 | 0.2060699 | 3.018228e-06 | 1.396427e-05
1356 | 840 | 516 | -3700000000 | 380 | 5.6618e+22 | 0.2022028 | 3.044256e-06 | 1.408469e-05
1356 | 839 | 517 | -3700000000 | 380 | 5.7887e+22 | 0.1983973 | 3.07088e-06 | 1.420788e-05
1356 | 838 | 518 | -3700000000 | 380 | 5.9166e+22 | 0.1946528 | 3.098112e-06 | 1.433387e-05
1356 | 837 | 519 | -3700000000 | 380 | 6.0454e+22 | 0.1909683 | 3.125961e-06 | 1.446272e-05
1356 | 836 | 520 | -3700000000 | 380 | 6.175e+22 | 0.1873432 | 3.154441e-06 | 1.459448e-05
1356 | 835 | 521 | -3700000000 | 380 | 6.3055e+22 | 0.1837767 | 3.183561e-06 | 1.472921e-05
1356 | 834 | 522 | -3700000000 | 380 | 6.4367e+22 | 0.180268 | 3.213335e-06 | 1.486696e-05
1356 | 833 | 523 | -3700000000 | 380 | 6.5686e+22 | 0.1768164 | 3.243775e-06 | 1.50078e-05
1356 | 832 | 524 | -3700000000 | 380 | 6.7011e+22 | 0.1734211 | 3.274893e-06 | 1.515177e-05
1356 | 831 | 525 | -3700000000 | 380 | 6.8342e+22 | 0.1700815 | 3.306702e-06 | 1.529894e-05
1356 | 830 | 526 | -3700000000 | 380 | 6.9679e+22 | 0.1667967 | 3.339216e-06 | 1.544937e-05
1356 | 829 | 527 | -3700000000 | 380 | 7.102e+22 | 0.1635661 | 3.372449e-06 | 1.560313e-05
1356 | 828 | 528 | -3700000000 | 380 | 7.2365e+22 | 0.1603889 | 3.406414e-06 | 1.576027e-05
1356 | 827 | 529 | -3700000000 | 380 | 7.3713e+22 | 0.1572645 | 3.441128e-06 | 1.592088e-05
1356 | 826 | 530 | -3700000000 | 380 | 7.5064e+22 | 0.1541922 | 3.476603e-06 | 1.608501e-05
1356 | 825 | 531 | -3700000000 | 380 | 7.6417e+22 | 0.1511711 | 3.512857e-06 | 1.625274e-05
1356 | 824 | 532 | -3700000000 | 380 | 7.7772e+22 | 0.1482007 | 3.549904e-06 | 1.642415e-05
1356 | 823 | 533 | -3700000000 | 380 | 7.9127e+22 | 0.1452803 | 3.587761e-06 | 1.65993e-05
1356 | 822 | 534 | -3700000000 | 380 | 8.0483e+22 | 0.1424092 | 3.626445e-06 | 1.677828e-05
1356 | 821 | 535 | -3700000000 | 380 | 8.1837e+22 | 0.1395867 | 3.665972e-06 | 1.696116e-05
1356 | 820 | 536 | -3700000000 | 380 | 8.3191e+22 | 0.1368121 | 3.706362e-06 | 1.714802e-05
1356 | 819 | 537 | -3700000000 | 380 | 8.4542e+22 | 0.1340849 | 3.747631e-06 | 1.733896e-05
1356 | 818 | 538 | -3700000000 | 380 | 8.5891e+22 | 0.1314043 | 3.789798e-06 | 1.753405e-05
1356 | 817 | 539 | -3700000000 | 380 | 8.7236e+22 | 0.1287697 | 3.832883e-06 | 1.773339e-05
1356 | 816 | 540 | -3700000000 | 380 | 8.8578e+22 | 0.1261804 | 3.876905e-06 | 1.793707e-05
1356 | 815 | 541 | -3700000000 | 380 | 8.9914e+22 | 0.1236359 | 3.921884e-06 | 1.814517e-05
1356 | 814 | 542 | -3700000000 | 380 | 9.1245e+22 | 0.1211355 | 3.967842e-06 | 1.83578e-05
1356 | 813 | 543 | -3700000000 | 380 | 9.257e+22 | 0.1186785 | 4.0148e-06 | 1.857506e-05
1356 | 812 | 544 | -3700000000 | 380 | 9.3887e+22 | 0.1162645 | 4.062779e-06 | 1.879704e-05
1356 | 811 | 545 | -3700000000 | 380 | 9.5197e+22 | 0.1138926 | 4.111802e-06 | 1.902385e-05
1356 | 810 | 546 | -3700000000 | 380 | 9.6499e+22 | 0.1115625 | 4.161893e-06 | 1.925561e-05
1356 | 809 | 547 | -3700000000 | 380 | 9.7791e+22 | 0.1092734 | 4.213075e-06 | 1.949241e-05
1356 | 808 | 548 | -3700000000 | 380 | 9.9074e+22 | 0.1070248 | 4.265373e-06 | 1.973437e-05
1356 | 807 | 549 | -3700000000 | 380 | 1.0035e+23 | 0.104816 | 4.318812e-06 | 1.998161e-05
1356 | 806 | 550 | -3700000000 | 380 | 1.0161e+23 | 0.1026466 | 4.373417e-06 | 2.023425e-05
1356 | 805 | 551 | -3700000000 | 380 | 1.0286e+23 | 0.1005159 | 4.429216e-06 | 2.049242e-05
1356 | 804 | 552 | -3700000000 | 380 | 1.0409e+23 | 0.09842338 | 4.486236e-06 | 2.075623e-05
1356 | 803 | 553 | -3700000000 | 380 | 1.0531e+23 | 0.09636847 | 4.544505e-06 | 2.102582e-05
1356 | 802 | 554 | -3700000000 | 380 | 1.0652e+23 | 0.09435062 | 4.604052e-06 | 2.130132e-05
1356 | 801 | 555 | -3700000000 | 380 | 1.0772e+23 | 0.09236927 | 4.664906e-06 | 2.158287e-05
1356 | 800 | 556 | -3700000000 | 380 | 1.089e+23 | 0.0904239 | 4.727099e-06 | 2.187061e-05
1356 | 799 | 557 | -3700000000 | 380 | 1.1006e+23 | 0.08851395 | 4.790661e-06 | 2.216469e-05
1356 | 798 | 558 | -3700000000 | 380 | 1.112e+23 | 0.08663891 | 4.855625e-06 | 2.246526e-05
1356 | 797 | 559 | -3700000000 | 380 | 1.1233e+23 | 0.08479824 | 4.922024e-06 | 2.277246e-05
1356 | 796 | 560 | -3700000000 | 380 | 1.1344e+23 | 0.08299143 | 4.989893e-06 | 2.308647e-05
1356 | 795 | 561 | -3700000000 | 380 | 1.1453e+23 | 0.08121796 | 5.059266e-06 | 2.340743e-05
1356 | 794 | 562 | -3700000000 | 380 | 1.1561e+23 | 0.07947734 | 5.130179e-06 | 2.373552e-05
1356 | 793 | 563 | -3700000000 | 380 | 1.1666e+23 | 0.07776904 | 5.20267e-06 | 2.407091e-05
1356 | 792 | 564 | -3700000000 | 380 | 1.1769e+23 | 0.07609259 | 5.276777e-06 | 2.441378e-05
1356 | 791 | 565 | -3700000000 | 380 | 1.187e+23 | 0.07444749 | 5.352539e-06 | 2.47643e-05
1356 | 790 | 566 | -3700000000 | 380 | 1.1969e+23 | 0.07283325 | 5.429996e-06 | 2.512267e-05
1356 | 789 | 567 | -3700000000 | 380 | 1.2066e+23 | 0.0712494 | 5.509191e-06 | 2.548908e-05
1356 | 788 | 568 | -3700000000 | 380 | 1.216e+23 | 0.06969546 | 5.590166e-06 | 2.586372e-05
1356 | 787 | 569 | -3700000000 | 380 | 1.2252e+23 | 0.06817097 | 5.672964e-06 | 2.62468e-05
1356 | 786 | 570 | -3700000000 | 380 | 1.2341e+23 | 0.06667546 | 5.757632e-06 | 2.663853e-05
1356 | 785 | 571 | -3700000000 | 380 | 1.2429e+23 | 0.06520847 | 5.844216e-06 | 2.703912e-05
1356 | 784 | 572 | -3700000000 | 380 | 1.2513e+23 | 0.06376955 | 5.932763e-06 | 2.74488e-05
1356 | 783 | 573 | -3700000000 | 380 | 1.2595e+23 | 0.06235826 | 6.023324e-06 | 2.786779e-05
1356 | 782 | 574 | -3700000000 | 380 | 1.2675e+23 | 0.06097416 | 6.115948e-06 | 2.829633e-05
1356 | 781 | 575 | -3700000000 | 380 | 1.2752e+23 | 0.05961681 | 6.210689e-06 | 2.873466e-05
1356 | 780 | 576 | -3700000000 | 380 | 1.2826e+23 | 0.05828577 | 6.307599e-06 | 2.918303e-05
1356 | 779 | 577 | -3700000000 | 380 | 1.2898e+23 | 0.05698063 | 6.406735e-06 | 2.96417e-05
1356 | 778 | 578 | -3700000000 | 380 | 1.2966e+23 | 0.05570097 | 6.508154e-06 | 3.011092e-05
1356 | 777 | 579 | -3700000000 | 380 | 1.3032e+23 | 0.05444636 | 6.611913e-06 | 3.059098e-05
1356 | 776 | 580 | -3700000000 | 380 | 1.3096e+23 | 0.05321641 | 6.718073e-06 | 3.108215e-05
1356 | 775 | 581 | -3700000000 | 380 | 1.3156e+23 | 0.0520107 | 6.826698e-06 | 3.158471e-05
1356 | 774 | 582 | -3700000000 | 380 | 1.3213e+23 | 0.05082883 | 6.93785e-06 | 3.209897e-05
1356 | 773 | 583 | -3700000000 | 380 | 1.3268e+23 | 0.04967042 | 7.051595e-06 | 3.262524e-05
1356 | 772 | 584 | -3700000000 | 380 | 1.3319e+23 | 0.04853507 | 7.168002e-06 | 3.316381e-05
1356 | 771 | 585 | -3700000000 | 380 | 1.3368e+23 | 0.04742239 | 7.287141e-06 | 3.371502e-05
1356 | 770 | 586 | -3700000000 | 380 | 1.3413e+23 | 0.04633202 | 7.409084e-06 | 3.427921e-05
1356 | 769 | 587 | -3700000000 | 380 | 1.3456e+23 | 0.04526356 | 7.533904e-06 | 3.485671e-05
1356 | 768 | 588 | -3700000000 | 380 | 1.3495e+23 | 0.04421666 | 7.661679e-06 | 3.544787e-05
1356 | 767 | 589 | -3700000000 | 380 | 1.3532e+23 | 0.04319095 | 7.792486e-06 | 3.605308e-05
1356 | 766 | 590 | -3700000000 | 380 | 1.3565e+23 | 0.04218607 | 7.926409e-06 | 3.667269e-05
1356 | 765 | 591 | -3700000000 | 380 | 1.3596e+23 | 0.04120166 | 8.063529e-06 | 3.730709e-05
1356 | 764 | 592 | -3700000000 | 380 | 1.3623e+23 | 0.04023737 | 8.203934e-06 | 3.79567e-05
1356 | 763 | 593 | -3700000000 | 380 | 1.3647e+23 | 0.03929285 | 8.347712e-06 | 3.862191e-05
1356 | 762 | 594 | -3700000000 | 380 | 1.3668e+23 | 0.03836777 | 8.494954e-06 | 3.930315e-05
1356 | 761 | 595 | -3700000000 | 380 | 1.3686e+23 | 0.03746179 | 8.645756e-06 | 4.000085e-05
1356 | 760 | 596 | -3700000000 | 380 | 1.37e+23 | 0.03657457 | 8.800214e-06 | 4.071548e-05
1356 | 759 | 597 | -3700000000 | 380 | 1.3712e+23 | 0.03570579 | 8.958429e-06 | 4.144748e-05
1356 | 758 | 598 | -3700000000 | 380 | 1.372e+23 | 0.03485512 | 9.120504e-06 | 4.219735e-05
1356 | 757 | 599 | -3700000000 | 380 | 1.3726e+23 | 0.03402224 | 9.286547e-06 | 4.296556e-05
1356 | 756 | 600 | -3700000000 | 380 | 1.3728e+23 | 0.03320685 | 9.456666e-06 | 4.375265e-05
1356 | 755 | 601 | -3700000000 | 380 | 1.3727e+23 | 0.03240862 | 9.630975e-06 | 4.455911e-05
1356 | 754 | 602 | -3700000000 | 380 | 1.3723e+23 | 0.03162726 | 9.809592e-06 | 4.538551e-05
1356 | 753 | 603 | -3700000000 | 380 | 1.3716e+23 | 0.03086246 | 9.992637e-06 | 4.62324e-05
1356 | 752 | 604 | -3700000000 | 380 | 1.3706e+23 | 0.03011393 | 1.018024e-05 | 4.710034e-05
1356 | 751 | 605 | -3700000000 | 380 | 1.3693e+23 | 0.02938136 | 1.037251e-05 | 4.798995e-05
1356 | 750 | 606 | -3700000000 | 380 | 1.3676e+23 | 0.02866448 | 1.056961e-05 | 4.890182e-05
1356 | 749 | 607 | -3700000000 | 380 | 1.3657e+23 | 0.027963 | 1.077165e-05 | 4.98366e-05
1356 | 748 | 608 | -3700000000 | 380 | 1.3635e+23 | 0.02727663 | 1.097878e-05 | 5.079494e-05
1356 | 747 | 609 | -3700000000 | 380 | 1.361e+23 | 0.0266051 | 1.119115e-05 | 5.17775e-05
1356 | 746 | 610 | -3700000000 | 380 | 1.3581e+23 | 0.02594814 | 1.140891e-05 | 5.278499e-05
1356 | 745 | 611 | -3700000000 | 380 | 1.355e+23 | 0.02530548 | 1.163221e-05 | 5.381812e-05
1356 | 744 | 612 | -3700000000 | 380 | 1.3516e+23 | 0.02467686 | 1.186121e-05 | 5.487763e-05
1356 | 743 | 613 | -3700000000 | 380 | 1.3479e+23 | 0.024062 | 1.209608e-05 | 5.596429e-05
1356 | 742 | 614 | -3700000000 | 380 | 1.3439e+23 | 0.02346066 | 1.233699e-05 | 5.707889e-05
1356 | 741 | 615 | -3700000000 | 380 | 1.3397e+23 | 0.02287259 | 1.258411e-05 | 5.822224e-05
1356 | 740 | 616 | -3700000000 | 380 | 1.3352e+23 | 0.02229753 | 1.283763e-05 | 5.939518e-05
1356 | 739 | 617 | -3700000000 | 380 | 1.3303e+23 | 0.02173523 | 1.309774e-05 | 6.059859e-05
1356 | 738 | 618 | -3700000000 | 380 | 1.3253e+23 | 0.02118546 | 1.336462e-05 | 6.183336e-05
1356 | 737 | 619 | -3700000000 | 380 | 1.3199e+23 | 0.02064798 | 1.363848e-05 | 6.310043e-05
1356 | 736 | 620 | -3700000000 | 380 | 1.3143e+23 | 0.02012256 | 1.391953e-05 | 6.440074e-05
1356 | 735 | 621 | -3700000000 | 380 | 1.3084e+23 | 0.01960895 | 1.420798e-05 | 6.573529e-05
1356 | 734 | 622 | -3700000000 | 380 | 1.3023e+23 | 0.01910694 | 1.450405e-05 | 6.71051e-05
1356 | 733 | 623 | -3700000000 | 380 | 1.2959e+23 | 0.01861629 | 1.480797e-05 | 6.851123e-05
1356 | 732 | 624 | -3700000000 | 380 | 1.2893e+23 | 0.0181368 | 1.511997e-05 | 6.995477e-05
1356 | 731 | 625 | -3700000000 | 380 | 1.2824e+23 | 0.01766824 | 1.544031e-05 | 7.143686e-05
1356 | 730 | 626 | -3700000000 | 380 | 1.2753e+23 | 0.0172104 | 1.576923e-05 | 7.295865e-05
1356 | 729 | 627 | -3700000000 | 380 | 1.268e+23 | 0.01676307 | 1.610699e-05 | 7.452135e-05
1356 | 728 | 628 | -3700000000 | 380 | 1.2605e+23 | 0.01632604 | 1.645387e-05 | 7.612622e-05
1356 | 727 | 629 | -3700000000 | 380 | 1.2527e+23 | 0.01589911 | 1.681013e-05 | 7.777454e-05
1356 | 726 | 630 | -3700000000 | 380 | 1.2447e+23 | 0.01548208 | 1.717608e-05 | 7.946764e-05
1356 | 725 | 631 | -3700000000 | 380 | 1.2365e+23 | 0.01507474 | 1.7552e-05 | 8.120691e-05
1356 | 724 | 632 | -3700000000 | 380 | 1.2281e+23 | 0.01467692 | 1.793821e-05 | 8.299377e-05
1356 | 723 | 633 | -3700000000 | 380 | 1.2194e+23 | 0.01428841 | 1.833503e-05 | 8.482969e-05
1356 | 722 | 634 | -3700000000 | 380 | 1.2106e+23 | 0.01390902 | 1.874278e-05 | 8.671621e-05
1356 | 721 | 635 | -3700000000 | 380 | 1.2016e+23 | 0.01353859 | 1.916181e-05 | 8.865489e-05
1356 | 720 | 636 | -3700000000 | 380 | 1.1925e+23 | 0.01317691 | 1.959246e-05 | 9.064738e-05
1356 | 719 | 637 | -3700000000 | 380 | 1.1831e+23 | 0.01282382 | 2.003511e-05 | 9.269537e-05
1356 | 718 | 638 | -3700000000 | 380 | 1.1736e+23 | 0.01247913 | 2.049013e-05 | 9.48006e-05
1356 | 717 | 639 | -3700000000 | 380 | 1.1639e+23 | 0.01214268 | 2.095792e-05 | 9.696488e-05
1356 | 716 | 640 | -3700000000 | 380 | 1.154e+23 | 0.0118143 | 2.143888e-05 | 9.919009e-05
1356 | 715 | 641 | -3700000000 | 380 | 1.144e+23 | 0.01149381 | 2.193342e-05 | 0.0001014782
1356 | 714 | 642 | -3700000000 | 380 | 1.1338e+23 | 0.01118106 | 2.244199e-05 | 0.0001038311
1356 | 713 | 643 | -3700000000 | 380 | 1.1235e+23 | 0.01087588 | 2.296502e-05 | 0.000106251
1356 | 712 | 644 | -3700000000 | 380 | 1.1131e+23 | 0.01057812 | 2.3503e-05 | 0.00010874
1356 | 711 | 645 | -3700000000 | 380 | 1.1025e+23 | 0.01028761 | 2.405639e-05 | 0.0001113004
1356 | 710 | 646 | -3700000000 | 380 | 1.0918e+23 | 0.01000421 | 2.46257e-05 | 0.0001139344
1356 | 709 | 647 | -3700000000 | 380 | 1.081e+23 | 0.009727768 | 2.521145e-05 | 0.0001166445
1356 | 708 | 648 | -3700000000 | 380 | 1.07e+23 | 0.009458132 | 2.581417e-05 | 0.000119433
1356 | 707 | 649 | -3700000000 | 380 | 1.059e+23 | 0.009195157 | 2.643441e-05 | 0.0001223027
1356 | 706 | 650 | -3700000000 | 380 | 1.0478e+23 | 0.008938702 | 2.707275e-05 | 0.0001252561
1356 | 705 | 651 | -3700000000 | 380 | 1.0366e+23 | 0.008688627 | 2.772979e-05 | 0.0001282959
1356 | 704 | 652 | -3700000000 | 380 | 1.0252e+23 | 0.008444793 | 2.840615e-05 | 0.0001314252
1356 | 703 | 653 | -3700000000 | 380 | 1.0138e+23 | 0.008207065 | 2.910246e-05 | 0.0001346468
1356 | 702 | 654 | -3700000000 | 380 | 1.0023e+23 | 0.007975312 | 2.981938e-05 | 0.0001379637
1356 | 701 | 655 | -3700000000 | 380 | 9.9074e+22 | 0.007749401 | 3.055762e-05 | 0.0001413793
1356 | 700 | 656 | -3700000000 | 380 | 9.7909e+22 | 0.007529206 | 3.131787e-05 | 0.0001448967
1356 | 699 | 657 | -3700000000 | 380 | 9.6739e+22 | 0.0073146 | 3.210087e-05 | 0.0001485194
1356 | 698 | 658 | -3700000000 | 380 | 9.5563e+22 | 0.007105461 | 3.290741e-05 | 0.0001522509
1356 | 697 | 659 | -3700000000 | 380 | 9.4382e+22 | 0.006901666 | 3.373826e-05 | 0.000156095
1356 | 696 | 660 | -3700000000 | 380 | 9.3196e+22 | 0.006703098 | 3.459426e-05 | 0.0001600554
1356 | 695 | 661 | -3700000000 | 380 | 9.2007e+22 | 0.006509638 | 3.547626e-05 | 0.0001641361
1356 | 694 | 662 | -3700000000 | 380 | 9.0814e+22 | 0.006321174 | 3.638514e-05 | 0.0001683412
1356 | 693 | 663 | -3700000000 | 380 | 8.9618e+22 | 0.006137592 | 3.732184e-05 | 0.0001726749
1356 | 692 | 664 | -3700000000 | 380 | 8.842e+22 | 0.005958782 | 3.828731e-05 | 0.0001771418
1356 | 691 | 665 | -3700000000 | 380 | 8.722e+22 | 0.005784636 | 3.928253e-05 | 0.0001817464
1356 | 690 | 666 | -3700000000 | 380 | 8.6019e+22 | 0.005615048 | 4.030854e-05 | 0.0001864934
1356 | 689 | 667 | -3700000000 | 380 | 8.4817e+22 | 0.005449913 | 4.136641e-05 | 0.0001913877
1356 | 688 | 668 | -3700000000 | 380 | 8.3614e+22 | 0.005289129 | 4.245725e-05 | 0.0001964347
1356 | 687 | 669 | -3700000000 | 380 | 8.2412e+22 | 0.005132597 | 4.358221e-05 | 0.0002016395
1356 | 686 | 670 | -3700000000 | 380 | 8.1211e+22 | 0.004980218 | 4.474249e-05 | 0.0002070076
1356 | 685 | 671 | -3700000000 | 380 | 8.0011e+22 | 0.004831895 | 4.593932e-05 | 0.000212545
1356 | 684 | 672 | -3700000000 | 380 | 7.8813e+22 | 0.004687535 | 4.717401e-05 | 0.0002182575
1356 | 683 | 673 | -3700000000 | 380 | 7.7616e+22 | 0.004547044 | 4.84479e-05 | 0.0002241513
1356 | 682 | 674 | -3700000000 | 380 | 7.6423e+22 | 0.004410331 | 4.976237e-05 | 0.0002302329
1356 | 681 | 675 | -3700000000 | 380 | 7.5232e+22 | 0.004277309 | 5.111888e-05 | 0.0002365089
1356 | 680 | 676 | -3700000000 | 380 | 7.4045e+22 | 0.004147888 | 5.251892e-05 | 0.0002429865
1356 | 679 | 677 | -3700000000 | 380 | 7.2862e+22 | 0.004021985 | 5.396407e-05 | 0.0002496727
1356 | 678 | 678 | -3700000000 | 380 | 7.1683e+22 | 0.003899514 | 5.545595e-05 | 0.0002565751
1356 | 677 | 679 | -3700000000 | 380 | 7.0509e+22 | 0.003780395 | 5.699625e-05 | 0.0002637015
1356 | 676 | 680 | -3700000000 | 380 | 6.934e+22 | 0.003664546 | 5.858673e-05 | 0.0002710601
1356 | 675 | 681 | -3700000000 | 380 | 6.8176e+22 | 0.003551888 | 6.022921e-05 | 0.0002786592
1356 | 674 | 682 | -3700000000 | 380 | 6.7019e+22 | 0.003442345 | 6.192559e-05 | 0.0002865078
1356 | 673 | 683 | -3700000000 | 380 | 6.5867e+22 | 0.003335841 | 6.367785e-05 | 0.0002946149
1356 | 672 | 684 | -3700000000 | 380 | 6.4723e+22 | 0.003232302 | 6.548804e-05 | 0.00030299
1356 | 671 | 685 | -3700000000 | 380 | 6.3585e+22 | 0.003131654 | 6.73583e-05 | 0.000311643
1356 | 670 | 686 | -3700000000 | 380 | 6.2455e+22 | 0.003033828 | 6.929087e-05 | 0.0003205843
1356 | 669 | 687 | -3700000000 | 380 | 6.1332e+22 | 0.002938753 | 7.128804e-05 | 0.0003298245
1356 | 668 | 688 | -3700000000 | 380 | 6.0217e+22 | 0.002846361 | 7.335223e-05 | 0.0003393748
1356 | 667 | 689 | -3700000000 | 380 | 5.911e+22 | 0.002756586 | 7.548595e-05 | 0.0003492468
1356 | 666 | 690 | -3700000000 | 380 | 5.8012e+22 | 0.002669362 | 7.769181e-05 | 0.0003594525
1356 | 665 | 691 | -3700000000 | 380 | 5.6923e+22 | 0.002584626 | 7.997252e-05 | 0.0003700045
1356 | 664 | 692 | -3700000000 | 380 | 5.5842e+22 | 0.002502314 | 8.233091e-05 | 0.000380916
1356 | 663 | 693 | -3700000000 | 380 | 5.4771e+22 | 0.002422367 | 8.476994e-05 | 0.0003922005
1356 | 662 | 694 | -3700000000 | 380 | 5.371e+22 | 0.002344723 | 8.729266e-05 | 0.0004038723
1356 | 661 | 695 | -3700000000 | 380 | 5.2658e+22 | 0.002269324 | 8.990228e-05 | 0.000415946
1356 | 660 | 696 | -3700000000 | 380 | 5.1617e+22 | 0.002196113 | 9.260212e-05 | 0.0004284372
1356 | 659 | 697 | -3700000000 | 380 | 5.0586e+22 | 0.002125034 | 9.539565e-05 | 0.0004413619
1356 | 658 | 698 | -3700000000 | 380 | 4.9565e+22 | 0.002056032 | 9.828649e-05 | 0.0004547368
1356 | 657 | 699 | -3700000000 | 380 | 4.8555e+22 | 0.001989054 | 0.0001012784 | 0.0004685793
1356 | 656 | 700 | -3700000000 | 380 | 4.7556e+22 | 0.001924046 | 0.0001043753 | 0.0004829076
1356 | 655 | 701 | -3700000000 | 380 | 4.6568e+22 | 0.001860957 | 0.0001075813 | 0.0004977407
1356 | 654 | 702 | -3700000000 | 380 | 4.5591e+22 | 0.001799738 | 0.0001109007 | 0.0005130982
1356 | 653 | 703 | -3700000000 | 380 | 4.4625e+22 | 0.00174034 | 0.0001143379 | 0.0005290008
1356 | 652 | 704 | -3700000000 | 380 | 4.3671e+22 | 0.001682714 | 0.0001178975 | 0.0005454699
1356 | 651 | 705 | -3700000000 | 380 | 4.2728e+22 | 0.001626813 | 0.0001215844 | 0.0005625279
1356 | 650 | 706 | -3700000000 | 380 | 4.1798e+22 | 0.001572593 | 0.0001254036 | 0.0005801982
1356 | 649 | 707 | -3700000000 | 380 | 4.0879e+22 | 0.001520007 | 0.0001293605 | 0.0005985051
1356 | 648 | 708 | -3700000000 | 380 | 3.9972e+22 | 0.001469013 | 0.0001334604 | 0.0006174741
1356 | 647 | 709 | -3700000000 | 380 | 3.9077e+22 | 0.001419567 | 0.0001377092 | 0.0006371316
1356 | 646 | 710 | -3700000000 | 380 | 3.8194e+22 | 0.001371628 | 0.0001421128 | 0.0006575054
1356 | 645 | 711 | -3700000000 | 380 | 3.7324e+22 | 0.001325156 | 0.0001466774 | 0.0006786244
1356 | 644 | 712 | -3700000000 | 380 | 3.6466e+22 | 0.001280109 | 0.0001514096 | 0.0007005187
1356 | 643 | 713 | -3700000000 | 380 | 3.562e+22 | 0.00123645 | 0.0001563162 | 0.0007232199
1356 | 642 | 714 | -3700000000 | 380 | 3.4787e+22 | 0.001194141 | 0.0001614043 | 0.0007467607
1356 | 641 | 715 | -3700000000 | 380 | 3.3966e+22 | 0.001153144 | 0.0001666814 | 0.0007711757
1356 | 640 | 716 | -3700000000 | 380 | 3.3157e+22 | 0.001113423 | 0.0001721551 | 0.0007965006
1356 | 639 | 717 | -3700000000 | 380 | 3.2362e+22 | 0.001074943 | 0.0001778336 | 0.000822773
1356 | 638 | 718 | -3700000000 | 380 | 3.1578e+22 | 0.001037669 | 0.0001837253 | 0.000850032
1356 | 637 | 719 | -3700000000 | 380 | 3.0807e+22 | 0.001001568 | 0.0001898392 | 0.0008783186
1356 | 636 | 720 | -3700000000 | 380 | 3.0049e+22 | 0.000966607 | 0.0001961843 | 0.0009076755
1356 | 635 | 721 | -3700000000 | 380 | 2.9304e+22 | 0.0009327536 | 0.0002027705 | 0.0009381475
1356 | 634 | 722 | -3700000000 | 380 | 2.857e+22 | 0.0008999768 | 0.0002096078 | 0.0009697813
1356 | 633 | 723 | -3700000000 | 380 | 2.785e+22 | 0.0008682459 | 0.0002167068 | 0.001002626
1356 | 632 | 724 | -3700000000 | 380 | 2.7142e+22 | 0.0008375313 | 0.0002240785 | 0.001036732
1356 | 631 | 725 | -3700000000 | 380 | 2.6446e+22 | 0.0008078039 | 0.0002317345 | 0.001072153
1356 | 630 | 726 | -3700000000 | 380 | 2.5763e+22 | 0.0007790354 | 0.0002396868 | 0.001108946
1356 | 629 | 727 | -3700000000 | 380 | 2.5092e+22 | 0.0007511982 | 0.0002479482 | 0.001147168
1356 | 628 | 728 | -3700000000 | 380 | 2.4433e+22 | 0.0007242654 | 0.0002565317 | 0.001186882
1356 | 627 | 729 | -3700000000 | 380 | 2.3787e+22 | 0.0006982108 | 0.0002654514 | 0.00122815
1356 | 626 | 730 | -3700000000 | 380 | 2.3153e+22 | 0.0006730087 | 0.0002747217 | 0.00127104
1356 | 625 | 731 | -3700000000 | 380 | 2.2531e+22 | 0.0006486343 | 0.0002843576 | 0.001315622
1356 | 624 | 732 | -3700000000 | 380 | 2.1921e+22 | 0.0006250632 | 0.0002943753 | 0.00136197
1356 | 623 | 733 | -3700000000 | 380 | 2.1323e+22 | 0.0006022718 | 0.0003047911 | 0.001410161
1356 | 622 | 734 | -3700000000 | 380 | 2.0737e+22 | 0.000580237 | 0.0003156227 | 0.001460274
1356 | 621 | 735 | -3700000000 | 380 | 2.0163e+22 | 0.0005589363 | 0.0003268882 | 0.001512396
1356 | 620 | 736 | -3700000000 | 380 | 1.9601e+22 | 0.0005383479 | 0.0003386067 | 0.001566613
1356 | 619 | 737 | -3700000000 | 380 | 1.905e+22 | 0.0005184504 | 0.0003507982 | 0.001623019
1356 | 618 | 738 | -3700000000 | 380 | 1.851e+22 | 0.000499223 | 0.0003634838 | 0.001681711
1356 | 617 | 739 | -3700000000 | 380 | 1.7983e+22 | 0.0004806456 | 0.0003766854 | 0.00174279
1356 | 616 | 740 | -3700000000 | 380 | 1.7466e+22 | 0.0004626984 | 0.0003904261 | 0.001806364
1356 | 615 | 741 | -3700000000 | 380 | 1.696e+22 | 0.0004453623 | 0.0004047301 | 0.001872543
1356 | 614 | 742 | -3700000000 | 380 | 1.6466e+22 | 0.0004286186 | 0.0004196227 | 0.001941446
1356 | 613 | 743 | -3700000000 | 380 | 1.5983e+22 | 0.0004124492 | 0.0004351304 | 0.002013194
1356 | 612 | 744 | -3700000000 | 380 | 1.551e+22 | 0.0003968363 | 0.0004512812 | 0.002087919
1356 | 611 | 745 | -3700000000 | 380 | 1.5048e+22 | 0.0003817629 | 0.0004681043 | 0.002165753
1356 | 610 | 746 | -3700000000 | 380 | 1.4597e+22 | 0.0003672121 | 0.0004856304 | 0.00224684
1356 | 609 | 747 | -3700000000 | 380 | 1.4156e+22 | 0.0003531676 | 0.0005038917 | 0.002331329
1356 | 608 | 748 | -3700000000 | 380 | 1.3726e+22 | 0.0003396138 | 0.000522922 | 0.002419375
1356 | 607 | 749 | -3700000000 | 380 | 1.3305e+22 | 0.0003265351 | 0.0005427568 | 0.002511144
1356 | 606 | 750 | -3700000000 | 380 | 1.2895e+22 | 0.0003139166 | 0.0005634333 | 0.002606806
1356 | 605 | 751 | -3700000000 | 380 | 1.2495e+22 | 0.0003017437 | 0.0005849906 | 0.002706545
1356 | 604 | 752 | -3700000000 | 380 | 1.2104e+22 | 0.0002900022 | 0.0006074699 | 0.002810548
1356 | 603 | 753 | -3700000000 | 380 | 1.1723e+22 | 0.0002786785 | 0.0006309143 | 0.002919017
1356 | 602 | 754 | -3700000000 | 380 | 1.1352e+22 | 0.0002677591 | 0.0006553691 | 0.003032161
1356 | 601 | 755 | -3700000000 | 380 | 1.099e+22 | 0.000257231 | 0.0006808819 | 0.0031502
1356 | 600 | 756 | -3700000000 | 380 | 1.0637e+22 | 0.0002470817 | 0.0007075029 | 0.003273365
1356 | 599 | 757 | -3700000000 | 380 | 1.0293e+22 | 0.0002372988 | 0.0007352846 | 0.003401902
1356 | 598 | 758 | -3700000000 | 380 | 9.9578e+21 | 0.0002278704 | 0.0007642824 | 0.003536064
1356 | 597 | 759 | -3700000000 | 380 | 9.6315e+21 | 0.0002187849 | 0.0007945545 | 0.003676123
1356 | 596 | 760 | -3700000000 | 380 | 9.3138e+21 | 0.0002100311 | 0.0008261621 | 0.00382236
1356 | 595 | 761 | -3700000000 | 380 | 9.0046e+21 | 0.0002015981 | 0.0008591694 | 0.003975073
1356 | 594 | 762 | -3700000000 | 380 | 8.7037e+21 | 0.0001934752 | 0.0008936443 | 0.004134576
1356 | 593 | 763 | -3700000000 | 380 | 8.411e+21 | 0.0001856522 | 0.0009296579 | 0.004301198
1356 | 592 | 764 | -3700000000 | 380 | 8.1263e+21 | 0.0001781191 | 0.0009672852 | 0.004475286
1356 | 591 | 765 | -3700000000 | 380 | 7.8494e+21 | 0.0001708661 | 0.001006605 | 0.004657206
1356 | 590 | 766 | -3700000000 | 380 | 7.5802e+21 | 0.0001638839 | 0.001047701 | 0.004847341
1356 | 589 | 767 | -3700000000 | 380 | 7.3186e+21 | 0.0001571634 | 0.00109066 | 0.005046096
1356 | 588 | 768 | -3700000000 | 380 | 7.0644e+21 | 0.0001506956 | 0.001135574 | 0.005253898
1356 | 587 | 769 | -3700000000 | 380 | 6.8175e+21 | 0.000144472 | 0.00118254 | 0.005471195
1356 | 586 | 770 | -3700000000 | 380 | 6.5777e+21 | 0.0001384842 | 0.001231661 | 0.005698461
1356 | 585 | 771 | -3700000000 | 380 | 6.3449e+21 | 0.0001327242 | 0.001283045 | 0.005936193
1356 | 584 | 772 | -3700000000 | 380 | 6.1189e+21 | 0.0001271842 | 0.001336804 | 0.006184917
1356 | 583 | 773 | -3700000000 | 380 | 5.8996e+21 | 0.0001218564 | 0.001393058 | 0.006445186
1356 | 582 | 774 | -3700000000 | 380 | 5.6868e+21 | 0.0001167336 | 0.001451934 | 0.006717584
1356 | 581 | 775 | -3700000000 | 380 | 5.4804e+21 | 0.0001118086 | 0.001513564 | 0.007002727
1356 | 580 | 776 | -3700000000 | 380 | 5.2803e+21 | 0.0001070745 | 0.00157809 | 0.007301263
1356 | 579 | 777 | -3700000000 | 380 | 5.0863e+21 | 0.0001025246 | 0.001645658 | 0.007613878
1356 | 578 | 778 | -3700000000 | 380 | 4.8982e+21 | 9.815238e-05 | 0.001716425 | 0.007941292
1356 | 577 | 779 | -3700000000 | 380 | 4.716e+21 | 9.395158e-05 | 0.001790556 | 0.008284269
1356 | 576 | 780 | -3700000000 | 380 | 4.5395e+21 | 8.991609e-05 | 0.001868225 | 0.008643614
1356 | 575 | 781 | -3700000000 | 380 | 4.3686e+21 | 8.604001e-05 | 0.001949614 | 0.009020174
1356 | 574 | 782 | -3700000000 | 380 | 4.2031e+21 | 8.231762e-05 | 0.002034918 | 0.009414847
1356 | 573 | 783 | -3700000000 | 380 | 4.043e+21 | 7.874341e-05 | 0.002124342 | 0.00982858
1356 | 572 | 784 | -3700000000 | 380 | 3.888e+21 | 7.5312e-05 | 0.002218102 | 0.01026237
1356 | 571 | 785 | -3700000000 | 380 | 3.738e+21 | 7.201823e-05 | 0.002316426 | 0.01071728
1356 | 570 | 786 | -3700000000 | 380 | 3.593e+21 | 6.885707e-05 | 0.002419555 | 0.01119442
1356 | 569 | 787 | -3700000000 | 380 | 3.4527e+21 | 6.582368e-05 | 0.002527744 | 0.01169498
1356 | 568 | 788 | -3700000000 | 380 | 3.3172e+21 | 6.291336e-05 | 0.002641263 | 0.01222019
1356 | 567 | 789 | -3700000000 | 380 | 3.1861e+21 | 6.012158e-05 | 0.002760397 | 0.01277138
1356 | 566 | 790 | -3700000000 | 380 | 3.0595e+21 | 5.744393e-05 | 0.002885448 | 0.01334994
1356 | 565 | 791 | -3700000000 | 380 | 2.9373e+21 | 5.487619e-05 | 0.003016733 | 0.01395736
1356 | 564 | 792 | -3700000000 | 380 | 2.8192e+21 | 5.241424e-05 | 0.00315459 | 0.01459517
1356 | 563 | 793 | -3700000000 | 380 | 2.7052e+21 | 5.005411e-05 | 0.003299377 | 0.01526505
1356 | 562 | 794 | -3700000000 | 380 | 2.5951e+21 | 4.779198e-05 | 0.00345147 | 0.01596873
1356 | 561 | 795 | -3700000000 | 380 | 2.489e+21 | 4.562414e-05 | 0.003611269 | 0.01670806
1356 | 560 | 796 | -3700000000 | 380 | 2.3865e+21 | 4.354701e-05 | 0.003779197 | 0.01748501
1356 | 559 | 797 | -3700000000 | 380 | 2.2878e+21 | 4.155713e-05 | 0.003955703 | 0.01830164
1356 | 558 | 798 | -3700000000 | 380 | 2.1925e+21 | 3.965117e-05 | 0.004141261 | 0.01916015
1356 | 557 | 799 | -3700000000 | 380 | 2.1007e+21 | 3.782588e-05 | 0.004336373 | 0.02006287
1356 | 556 | 800 | -3700000000 | 380 | 2.0122e+21 | 3.607818e-05 | 0.004541574 | 0.02101225
1356 | 555 | 801 | -3700000000 | 380 | 1.927e+21 | 3.440503e-05 | 0.004757426 | 0.02201093
1356 | 554 | 802 | -3700000000 | 380 | 1.8449e+21 | 3.280355e-05 | 0.004984529 | 0.02306165
1356 | 553 | 803 | -3700000000 | 380 | 1.7659e+21 | 3.127093e-05 | 0.005223517 | 0.02416736
1356 | 552 | 804 | -3700000000 | 380 | 1.6898e+21 | 2.980447e-05 | 0.005475063 | 0.02533118
1356 | 551 | 805 | -3700000000 | 380 | 1.6166e+21 | 2.840157e-05 | 0.005739882 | 0.0265564
1356 | 550 | 806 | -3700000000 | 380 | 1.5462e+21 | 2.70597e-05 | 0.006018729 | 0.02784653
1356 | 549 | 807 | -3700000000 | 380 | 1.4784e+21 | 2.577644e-05 | 0.00631241 | 0.02920529
1356 | 548 | 808 | -3700000000 | 380 | 1.4132e+21 | 2.454946e-05 | 0.006621777 | 0.03063662
1356 | 547 | 809 | -3700000000 | 380 | 1.3506e+21 | 2.337649e-05 | 0.006947735 | 0.03214471
1356 | 546 | 810 | -3700000000 | 380 | 1.2904e+21 | 2.225536e-05 | 0.007291246 | 0.03373401
1356 | 545 | 811 | -3700000000 | 380 | 1.2326e+21 | 2.118399e-05 | 0.007653331 | 0.03540925
1356 | 544 | 812 | -3700000000 | 380 | 1.177e+21 | 2.016034e-05 | 0.008035075 | 0.03717545
1356 | 543 | 813 | -3700000000 | 380 | 1.1237e+21 | 1.918247e-05 | 0.008437632 | 0.03903793
1356 | 542 | 814 | -3700000000 | 380 | 1.0725e+21 | 1.824852e-05 | 0.008862225 | 0.04100238
1356 | 541 | 815 | -3700000000 | 380 | 1.0233e+21 | 1.735667e-05 | 0.009310158 | 0.0430748
1356 | 540 | 816 | -3700000000 | 380 | 9.7617e+20 | 1.650519e-05 | 0.009782814 | 0.04526162
1356 | 539 | 817 | -3700000000 | 380 | 9.3093e+20 | 1.56924e-05 | 0.01028167 | 0.04756964
1356 | 538 | 818 | -3700000000 | 380 | 8.8756e+20 | 1.491669e-05 | 0.01080828 | 0.05000611
1356 | 537 | 819 | -3700000000 | 380 | 8.4597e+20 | 1.417652e-05 | 0.01136433 | 0.05257874
1356 | 536 | 820 | -3700000000 | 380 | 8.0612e+20 | 1.347039e-05 | 0.01195158 | 0.05529574
1356 | 535 | 821 | -3700000000 | 380 | 7.6793e+20 | 1.279686e-05 | 0.01257193 | 0.05816585
1356 | 534 | 822 | -3700000000 | 380 | 7.3136e+20 | 1.215456e-05 | 0.01322737 | 0.06119836
1356 | 533 | 823 | -3700000000 | 380 | 6.9633e+20 | 1.154216e-05 | 0.01392006 | 0.06440319
1356 | 532 | 824 | -3700000000 | 380 | 6.628e+20 | 1.095838e-05 | 0.01465227 | 0.06779088
1356 | 531 | 825 | -3700000000 | 380 | 6.3071e+20 | 1.040199e-05 | 0.01542644 | 0.07137269
1356 | 530 | 826 | -3700000000 | 380 | 6e+20 | 9.871813e-06 | 0.01624515 | 0.07516058
1356 | 529 | 827 | -3700000000 | 380 | 5.7064e+20 | 9.366717e-06 | 0.01711117 | 0.07916733
1356 | 528 | 828 | -3700000000 | 380 | 5.4255e+20 | 8.885611e-06 | 0.01802743 | 0.08340656
1356 | 527 | 829 | -3700000000 | 380 | 5.1571e+20 | 8.427448e-06 | 0.01899709 | 0.08789279
1356 | 526 | 830 | -3700000000 | 380 | 4.9005e+20 | 7.991224e-06 | 0.02002347 | 0.09264152
1356 | 525 | 831 | -3700000000 | 380 | 4.6554e+20 | 7.575972e-06 | 0.02111017 | 0.09766928
1356 | 524 | 832 | -3700000000 | 380 | 4.4213e+20 | 7.180766e-06 | 0.02226099 | 0.1029937
1356 | 523 | 833 | -3700000000 | 380 | 4.1978e+20 | 6.804716e-06 | 0.02348 | 0.1086336
1356 | 522 | 834 | -3700000000 | 380 | 3.9844e+20 | 6.446968e-06 | 0.02477155 | 0.1146092
1356 | 521 | 835 | -3700000000 | 380 | 3.7808e+20 | 6.106702e-06 | 0.02614028 | 0.1209418
1356 | 520 | 836 | -3700000000 | 380 | 3.5865e+20 | 5.783133e-06 | 0.02759116 | 0.1276545
1356 | 519 | 837 | -3700000000 | 380 | 3.4012e+20 | 5.475506e-06 | 0.02912947 | 0.1347718
1356 | 518 | 838 | -3700000000 | 380 | 3.2246e+20 | 5.183098e-06 | 0.0307609 | 0.1423198
1356 | 517 | 839 | -3700000000 | 380 | 3.0562e+20 | 4.905217e-06 | 0.03249148 | 0.1503266
1356 | 516 | 840 | -3700000000 | 380 | 2.8958e+20 | 4.641196e-06 | 0.03432771 | 0.1588222
1356 | 515 | 841 | -3700000000 | 380 | 2.743e+20 | 4.3904e-06 | 0.03627651 | 0.1678386
1356 | 514 | 842 | -3700000000 | 380 | 2.5975e+20 | 4.152218e-06 | 0.03834529 | 0.1774101
1356 | 513 | 843 | -3700000000 | 380 | 2.4589e+20 | 3.926065e-06 | 0.04054198 | 0.1875734
1356 | 512 | 844 | -3700000000 | 380 | 2.3271e+20 | 3.71138e-06 | 0.04287508 | 0.1983678
1356 | 511 | 845 | -3700000000 | 380 | 2.2017e+20 | 3.507629e-06 | 0.04535368 | 0.2098354
1356 | 510 | 846 | -3700000000 | 380 | 2.0823e+20 | 3.314296e-06 | 0.04798752 | 0.2220213
1356 | 509 | 847 | -3700000000 | 380 | 1.9689e+20 | 3.130891e-06 | 0.05078705 | 0.2349737
1356 | 508 | 848 | -3700000000 | 380 | 1.8611e+20 | 2.956943e-06 | 0.05376343 | 0.2487444
1356 | 507 | 849 | -3700000000 | 380 | 1.7586e+20 | 2.792002e-06 | 0.05692866 | 0.2633888
1356 | 506 | 850 | -3700000000 | 380 | 1.6613e+20 | 2.635638e-06 | 0.06029559 | 0.2789664
1356 | 505 | 851 | -3700000000 | 380 | 1.5688e+20 | 2.487437e-06 | 0.06387801 | 0.295541
1356 | 504 | 852 | -3700000000 | 380 | 1.4811e+20 | 2.347008e-06 | 0.06769071 | 0.313181
1356 | 503 | 853 | -3700000000 | 380 | 1.3978e+20 | 2.213973e-06 | 0.07174955 | 0.3319598
1356 | 502 | 854 | -3700000000 | 380 | 1.3188e+20 | 2.087972e-06 | 0.07607157 | 0.3519562
1356 | 501 | 855 | -3700000000 | 380 | 1.2439e+20 | 1.968662e-06 | 0.08067506 | 0.373255
1356 | 500 | 856 | -3700000000 | 380 | 1.1728e+20 | 1.855714e-06 | 0.08557967 | 0.3959468
1356 | 499 | 857 | -3700000000 | 380 | 1.1055e+20 | 1.748814e-06 | 0.09080649 | 0.4201295
1356 | 498 | 858 | -3700000000 | 380 | 1.0416e+20 | 1.647664e-06 | 0.09637821 | 0.4459078
1356 | 497 | 859 | -3700000000 | 380 | 9.812e+19 | 1.551975e-06 | 0.1023192 | 0.4733947
1356 | 496 | 860 | -3700000000 | 380 | 9.2396e+19 | 1.461477e-06 | 0.1086556 | 0.5027112
1356 | 495 | 861 | -3700000000 | 380 | 8.6979e+19 | 1.375908e-06 | 0.1154158 | 0.5339879
1356 | 494 | 862 | -3700000000 | 380 | 8.1852e+19 | 1.295019e-06 | 0.1226299 | 0.5673651
1356 | 493 | 863 | -3700000000 | 380 | 7.7001e+19 | 1.218574e-06 | 0.1303306 | 0.6029937
1356 | 492 | 864 | -3700000000 | 380 | 7.2415e+19 | 1.146346e-06 | 0.1385531 | 0.6410362
1356 | 491 | 865 | -3700000000 | 380 | 6.8079e+19 | 1.07812e-06 | 0.1473352 | 0.6816677
1356 | 490 | 866 | -3700000000 | 380 | 6.3982e+19 | 1.01369e-06 | 0.1567176 | 0.7250767
1356 | 489 | 867 | -3700000000 | 380 | 6.011e+19 | 9.528605e-07 | 0.1667442 | 0.7714663
1356 | 488 | 868 | -3700000000 | 380 | 5.6455e+19 | 8.95445e-07 | 0.1774623 | 0.8210553
1356 | 487 | 869 | -3700000000 | 380 | 5.3003e+19 | 8.412658e-07 | 0.188923 | 0.8740796
1356 | 486 | 870 | -3700000000 | 380 | 4.9746e+19 | 7.901536e-07 | 0.2011811 | 0.9307939
1356 | 485 | 871 | -3700000000 | 380 | 4.6673e+19 | 7.419474e-07 | 0.2142962 | 0.9914724
1356 | 484 | 872 | -3700000000 | 380 | 4.3775e+19 | 6.964937e-07 | 0.228332 | 1.056412
1356 | 483 | 873 | -3700000000 | 380 | 4.1042e+19 | 6.536468e-07 | 0.2433579 | 1.125931
1356 | 482 | 874 | -3700000000 | 380 | 3.8467e+19 | 6.132678e-07 | 0.2594483 | 1.200375
1356 | 481 | 875 | -3700000000 | 380 | 3.6041e+19 | 5.752247e-07 | 0.2766839 | 1.280118
1356 | 480 | 876 | -3700000000 | 380 | 3.3756e+19 | 5.39392e-07 | 0.2951516 | 1.365562
1356 | 479 | 877 | -3700000000 | 380 | 3.1604e+19 | 5.056503e-07 | 0.3149456 | 1.457142
1356 | 478 | 878 | -3700000000 | 380 | 2.958e+19 | 4.738863e-07 | 0.3361676 | 1.555329
1356 | 477 | 879 | -3700000000 | 380 | 2.7675e+19 | 4.439922e-07 | 0.3589276 | 1.660631
1356 | 476 | 880 | -3700000000 | 380 | 2.5884e+19 | 4.158657e-07 | 0.3833445 | 1.773599
1356 | 475 | 881 | -3700000000 | 380 | 2.4199e+19 | 3.894096e-07 | 0.4095472 | 1.89483
1356 | 474 | 882 | -3700000000 | 380 | 2.2617e+19 | 3.645316e-07 | 0.4376748 | 2.024967
1356 | 473 | 883 | -3700000000 | 380 | 2.113e+19 | 3.411441e-07 | 0.4678785 | 2.164708
1356 | 472 | 884 | -3700000000 | 380 | 1.9733e+19 | 3.19164e-07 | 0.5003216 | 2.314811
1356 | 471 | 885 | -3700000000 | 380 | 1.8423e+19 | 2.985125e-07 | 0.5351812 | 2.476094
1356 | 470 | 886 | -3700000000 | 380 | 1.7192e+19 | 2.791149e-07 | 0.5726493 | 2.649445
1356 | 469 | 887 | -3700000000 | 380 | 1.6038e+19 | 2.609002e-07 | 0.612934 | 2.835829
1356 | 468 | 888 | -3700000000 | 380 | 1.4956e+19 | 2.438012e-07 | 0.6562611 | 3.036288
1356 | 467 | 889 | -3700000000 | 380 | 1.3942e+19 | 2.277543e-07 | 0.7028756 | 3.251957
1356 | 466 | 890 | -3700000000 | 380 | 1.2992e+19 | 2.126992e-07 | 0.7530433 | 3.484065
1356 | 465 | 891 | -3700000000 | 380 | 1.2101e+19 | 1.985787e-07 | 0.8070528 | 3.733947
1356 | 464 | 892 | -3700000000 | 380 | 1.1268e+19 | 1.853388e-07 | 0.8652176 | 4.003055
1356 | 463 | 893 | -3700000000 | 380 | 1.0488e+19 | 1.729282e-07 | 0.9278782 | 4.292964
1356 | 462 | 894 | -3700000000 | 380 | 9.7578e+18 | 1.612985e-07 | 0.995405 | 4.605387
1356 | 461 | 895 | -3700000000 | 380 | 9.0751e+18 | 1.504039e-07 | 1.0682 | 4.942185
1356 | 460 | 896 | -3700000000 | 380 | 8.437e+18 | 1.402009e-07 | 1.146702 | 5.305385
1356 | 459 | 897 | -3700000000 | 380 | 7.8406e+18 | 1.306487e-07 | 1.231386 | 5.697189
1356 | 458 | 898 | -3700000000 | 380 | 7.2835e+18 | 1.217085e-07 | 1.322772 | 6.119997
1356 | 457 | 899 | -3700000000 | 380 | 6.7633e+18 | 1.133436e-07 | 1.421422 | 6.576418
1356 | 456 | 900 | -3700000000 | 380 | 6.2777e+18 | 1.055195e-07 | 1.527953 | 7.069299
1356 | 455 | 901 | -3700000000 | 380 | 5.8247e+18 | 9.82036e-08 | 1.643034 | 7.601738
1356 | 454 | 902 | -3700000000 | 380 | 5.4021e+18 | 9.136498e-08 | 1.767395 | 8.177112
1356 | 453 | 903 | -3700000000 | 380 | 5.0082e+18 | 8.497456e-08 | 1.901833 | 8.799106
1356 | 452 | 904 | -3700000000 | 380 | 4.6411e+18 | 7.900489e-08 | 2.047215 | 9.471737
1356 | 451 | 905 | -3700000000 | 380 | 4.2992e+18 | 7.343007e-08 | 2.204489 | 10.19939
1356 | 450 | 906 | -3700000000 | 380 | 3.9808e+18 | 6.822567e-08 | 2.37469 | 10.98685
1356 | 449 | 907 | -3700000000 | 380 | 3.6844e+18 | 6.336869e-08 | 2.558947 | 11.83934
1356 | 448 | 908 | -3700000000 | 380 | 3.4087e+18 | 5.883742e-08 | 2.758495 | 12.76258
1356 | 447 | 909 | -3700000000 | 380 | 3.1523e+18 | 5.461142e-08 | 2.974683 | 13.7628
1356 | 446 | 910 | -3700000000 | 380 | 2.9139e+18 | 5.067145e-08 | 3.208984 | 14.84683
1356 | 445 | 911 | -3700000000 | 380 | 2.6925e+18 | 4.699939e-08 | 3.463011 | 16.02213
1356 | 444 | 912 | -3700000000 | 380 | 2.4867e+18 | 4.357817e-08 | 3.73853 | 17.29686
1356 | 443 | 913 | -3700000000 | 380 | 2.2957e+18 | 4.039176e-08 | 4.037472 | 18.67995
1356 | 442 | 914 | -3700000000 | 380 | 2.1185e+18 | 3.742505e-08 | 4.361951 | 20.1812
1356 | 441 | 915 | -3700000000 | 380 | 1.9541e+18 | 3.466386e-08 | 4.714285 | 21.81133
1356 | 440 | 916 | -3700000000 | 380 | 1.8017e+18 | 3.209483e-08 | 5.097012 | 23.58207
1356 | 439 | 917 | -3700000000 | 380 | 1.6604e+18 | 2.970545e-08 | 5.512918 | 25.50632
1356 | 438 | 918 | -3700000000 | 380 | 1.5295e+18 | 2.748393e-08 | 5.965054 | 27.59819
1356 | 437 | 919 | -3700000000 | 380 | 1.4083e+18 | 2.54192e-08 | 6.456771 | 29.87319
1356 | 436 | 920 | -3700000000 | 380 | 1.2961e+18 | 2.350091e-08 | 6.991747 | 32.34834
1356 | 435 | 921 | -3700000000 | 380 | 1.1923e+18 | 2.171929e-08 | 7.574019 | 35.0423
1356 | 434 | 922 | -3700000000 | 380 | 1.0964e+18 | 2.006521e-08 | 8.208024 | 37.97562
1356 | 433 | 923 | -3700000000 | 380 | 1.0077e+18 | 1.853012e-08 | 8.898639 | 41.17085
1356 | 432 | 924 | -3700000000 | 380 | 9.257e+17 | 1.710596e-08 | 9.651225 | 44.6528
1356 | 431 | 925 | -3700000000 | 380 | 8.5001e+17 | 1.578521e-08 | 10.47168 | 48.44875
1356 | 430 | 926 | -3700000000 | 380 | 7.8015e+17 | 1.456083e-08 | 11.36649 | 52.58874
1356 | 429 | 927 | -3700000000 | 380 | 7.1569e+17 | 1.342621e-08 | 12.34281 | 57.10581
1356 | 428 | 928 | -3700000000 | 380 | 6.5625e+17 | 1.237517e-08 | 13.4085 | 62.03639
1356 | 427 | 929 | -3700000000 | 380 | 6.0145e+17 | 1.140191e-08 | 14.57224 | 67.42061
1356 | 426 | 930 | -3700000000 | 380 | 5.5097e+17 | 1.050104e-08 | 15.84359 | 73.30268
1356 | 425 | 931 | -3700000000 | 380 | 5.0448e+17 | 9.667483e-09 | 17.23309 | 79.73141
1356 | 424 | 932 | -3700000000 | 380 | 4.6169e+17 | 8.896519e-09 | 18.75238 | 86.76062
1356 | 423 | 933 | -3700000000 | 380 | 4.2233e+17 | 8.183724e-09 | 20.4143 | 94.44973
1356 | 422 | 934 | -3700000000 | 380 | 3.8613e+17 | 7.524972e-09 | 22.23303 | 102.8644
1356 | 421 | 935 | -3700000000 | 380 | 3.5286e+17 | 6.916406e-09 | 24.22425 | 112.077
1356 | 420 | 936 | -3700000000 | 380 | 3.2229e+17 | 6.354428e-09 | 26.40529 | 122.1679
1356 | 419 | 937 | -3700000000 | 380 | 2.9423e+17 | 5.835682e-09 | 28.79529 | 133.2256
1356 | 418 | 938 | -3700000000 | 380 | 2.6847e+17 | 5.357037e-09 | 31.41546 | 145.3482
1356 | 417 | 939 | -3700000000 | 380 | 2.4484e+17 | 4.915573e-09 | 34.28927 | 158.6443
1356 | 416 | 940 | -3700000000 | 380 | 2.2318e+17 | 4.508571e-09 | 37.4427 | 173.2341
1356 | 415 | 941 | -3700000000 | 380 | 2.0333e+17 | 4.133496e-09 | 40.90455 | 189.2509
1356 | 414 | 942 | -3700000000 | 380 | 1.8515e+17 | 3.787989e-09 | 44.70673 | 206.8422
1356 | 413 | 943 | -3700000000 | 380 | 1.6851e+17 | 3.469852e-09 | 48.88465 | 226.172
1356 | 412 | 944 | -3700000000 | 380 | 1.5328e+17 | 3.177043e-09 | 53.47758 | 247.4218
1356 | 411 | 945 | -3700000000 | 380 | 1.3935e+17 | 2.907659e-09 | 58.52915 | 270.7937
1356 | 410 | 946 | -3700000000 | 380 | 1.2663e+17 | 2.659935e-09 | 64.08778 | 296.5115
1356 | 409 | 947 | -3700000000 | 380 | 1.15e+17 | 2.432227e-09 | 70.20729 | 324.8243
1356 | 408 | 948 | -3700000000 | 380 | 1.0438e+17 | 2.223009e-09 | 76.94755 | 356.0091
1356 | 407 | 949 | -3700000000 | 380 | 94697864722250000 | 2.030865e-09 | 84.3751 | 390.3737
1356 | 406 | 950 | -3700000000 | 380 | 85862764735095696 | 1.85448e-09 | 92.56404 | 428.261
1356 | 405 | 951 | -3700000000 | 380 | 77809078522903504 | 1.692634e-09 | 101.5969 | 470.0527
1356 | 404 | 952 | -3700000000 | 380 | 70471699277366000 | 1.544195e-09 | 111.5655 | 516.174
1356 | 403 | 953 | -3700000000 | 380 | 63790589050904304 | 1.408115e-09 | 122.5723 | 567.0988
1356 | 402 | 954 | -3700000000 | 380 | 57710414062734304 | 1.283421e-09 | 134.7317 | 623.3557
1356 | 401 | 955 | -3700000000 | 380 | 52180203868897504 | 1.169214e-09 | 148.171 | 685.5346
1356 | 400 | 956 | -3700000000 | 380 | 47153033011428200 | 1.06466e-09 | 163.0326 | 754.294
1356 | 399 | 957 | -3700000000 | 380 | 42585723829899400 | 9.689888e-10 | 179.4755 | 830.3694
1356 | 398 | 958 | -3700000000 | 380 | 38438569184111696 | 8.81486e-10 | 197.6773 | 914.5829
1356 | 397 | 959 | -3700000000 | 380 | 34675073899727400 | 8.014925e-10 | 217.8368 | 1007.854
1356 | 396 | 960 | -3700000000 | 380 | 31261713809218500 | 7.28399e-10 | 240.1762 | 1111.21
1356 | 395 | 961 | -3700000000 | 380 | 28167711318669000 | 6.616426e-10 | 264.9444 | 1225.804
1356 | 394 | 962 | -3700000000 | 380 | 25364826486794800 | 6.007033e-10 | 292.42 | 1352.924
1356 | 393 | 963 | -3700000000 | 380 | 22827162656058100 | 5.451017e-10 | 322.9156 | 1494.016
1356 | 392 | 964 | -3700000000 | 380 | 20530985727045700 | 4.943951e-10 | 356.7813 | 1650.701
1356 | 391 | 965 | -3700000000 | 380 | 18454556216362000 | 4.481757e-10 | 394.4101 | 1824.796
1356 | 390 | 966 | -3700000000 | 380 | 16577973285263600 | 4.060676e-10 | 436.2431 | 2018.342
1356 | 389 | 967 | -3700000000 | 380 | 14883029971155700 | 3.677243e-10 | 482.7759 | 2233.633
1356 | 388 | 968 | -3700000000 | 380 | 13353078896958000 | 3.32827e-10 | 534.5654 | 2473.245
1356 | 387 | 969 | -3700000000 | 380 | 11972907774281700 | 3.010824e-10 | 592.2379 | 2740.075
1356 | 386 | 970 | -3700000000 | 380 | 10728624055405800 | 2.722206e-10 | 656.498 | 3037.384
1356 | 385 | 971 | -3700000000 | 380 | 9607548126250150 | 2.459934e-10 | 728.1391 | 3368.842
1356 | 384 | 972 | -3700000000 | 380 | 8598114467983750 | 2.221729e-10 | 808.0551 | 3738.585
1356 | 383 | 973 | -3700000000 | 380 | 7689780248631670 | 2.005497e-10 | 897.2534 | 4151.274
1356 | 382 | 974 | -3700000000 | 380 | 6872940838119070 | 1.809316e-10 | 996.8704 | 4612.166
1356 | 381 | 975 | -3700000000 | 380 | 6138851770665880 | 1.631422e-10 | 1108.189 | 5127.196
1356 | 380 | 976 | -3700000000 | 380 | 5479556707386830 | 1.470198e-10 | 1232.656 | 5703.064
1356 | 379 | 977 | -3700000000 | 380 | 4887820979410760 | 1.324161e-10 | 1371.91 | 6347.342
1356 | 378 | 978 | -3700000000 | 380 | 4357070317870130 | 1.191955e-10 | 1527.8 | 7068.591
1356 | 377 | 979 | -3700000000 | 380 | 3881334401778370 | 1.072335e-10 | 1702.421 | 7876.498
1356 | 376 | 980 | -3700000000 | 380 | 3455194878169250 | 9.641647e-11 | 1898.142 | 8782.029
1356 | 375 | 981 | -3700000000 | 380 | 3073737530965970 | 8.664023e-11 | 2117.648 | 9797.607
1356 | 374 | 982 | -3700000000 | 380 | 2732508295936060 | 7.780971e-11 | 2363.983 | 10937.31
1356 | 373 | 983 | -3700000000 | 380 | 2427472838819700 | 6.983798e-11 | 2640.601 | 12217.13
1356 | 372 | 984 | -3700000000 | 380 | 2154979432345540 | 6.26457e-11 | 2951.419 | 13655.17
1356 | 371 | 985 | -3700000000 | 380 | 1911724885416840 | 5.616043e-11 | 3300.889 | 15272.05
1356 | 370 | 986 | -3700000000 | 380 | 1694723294311260 | 5.031611e-11 | 3694.07 | 17091.16
1356 | 369 | 987 | -3700000000 | 380 | 1501277401334860 | 4.505251e-11 | 4136.716 | 19139.12
1356 | 368 | 988 | -3700000000 | 380 | 1328952361050620 | 4.031476e-11 | 4635.374 | 21446.23
1356 | 367 | 989 | -3700000000 | 380 | 1175551728007240 | 3.605289e-11 | 5197.501 | 24047
1356 | 366 | 990 | -3700000000 | 380 | 1039095492867790 | 3.222144e-11 | 5831.598 | 26980.74
1356 | 365 | 991 | -3700000000 | 380 | 917800006021099 | 2.877904e-11 | 6547.355 | 30292.3
1356 | 364 | 992 | -3700000000 | 380 | 810059639190368 | 2.56881e-11 | 7355.834 | 34032.84
1356 | 363 | 993 | -3700000000 | 380 | 714430046272687 | 2.291446e-11 | 8269.668 | 38260.82
1356 | 362 | 994 | -3700000000 | 380 | 629612894685731 | 2.042711e-11 | 9303.291 | 43043.03
1356 | 361 | 995 | -3700000000 | 380 | 554441947900474 | 1.819791e-11 | 10473.21 | 48455.86
1356 | 360 | 996 | -3700000000 | 380 | 487870388634268 | 1.620135e-11 | 11798.33 | 54586.71
1356 | 359 | 997 | -3700000000 | 380 | 428959280401016 | 1.441429e-11 | 13300.29 | 61535.73
1356 | 358 | 998 | -3700000000 | 380 | 376867072795147 | 1.28158e-11 | 15003.89 | 69417.67
1356 | 357 | 999 | -3700000000 | 380 | 330840063054354 | 1.138691e-11 | 16937.57 | 78364.15
1356 | 356 | 1000 | -3700000000 | 380 | 290203733131261 | 1.011047e-11 | 19134 | 88526.26
1356 | 355 | 1001 | -3700000000 | 380 | 254354887734109 | 8.970974e-12 | 21630.69 | 100077.6
1356 | 354 | 1002 | -3700000000 | 380 | 222754524597865 | 7.954412e-12 | 24470.76 | 113217.5
1356 | 353 | 1003 | -3700000000 | 380 | 194921373644702 | 7.048136e-12 | 27703.81 | 128175.7
1356 | 352 | 1004 | -3700000000 | 380 | 170426046711218 | 6.240733e-12 | 31386.98 | 145216.4
1356 | 351 | 1005 | -3700000000 | 380 | 148885744181538 | 5.521911e-12 | 35586.05 | 164644.1
1356 | 350 | 1006 | -3700000000 | 380 | 129959469192805 | 4.882397e-12 | 40376.93 | 186809.8
1356 | 349 | 1007 | -3700000000 | 380 | 113343704093171 | 4.31384e-12 | 45847.2 | 212118.8
1356 | 348 | 1008 | -3700000000 | 380 | 98768507551923.3 | 3.808723e-12 | 52097.99 | 241039
1356 | 347 | 1009 | -3700000000 | 380 | 85993994165778.8 | 3.360288e-12 | 59246.23 | 274111.3
1356 | 346 | 1010 | -3700000000 | 380 | 74807161592256.4 | 2.962461e-12 | 67427.15 | 311961.6
1356 | 345 | 1011 | -3700000000 | 380 | 65019033187298.2 | 2.609787e-12 | 76797.35 | 355314.1
1356 | 344 | 1012 | -3700000000 | 380 | 56462086845892.4 | 2.297369e-12 | 87538.24 | 405008.4
1356 | 343 | 1013 | -3700000000 | 380 | 48987943256413.8 | 2.020817e-12 | 99860.23 | 462017.9
1356 | 342 | 1014 | -3700000000 | 380 | 42465289095933 | 1.776196e-12 | 114007.5 | 527472.4
1356 | 341 | 1015 | -3700000000 | 380 | 36778012828311.9 | 1.559982e-12 | 130263.7 | 602684.1
1356 | 340 | 1016 | -3700000000 | 380 | 31823532732113.6 | 1.36902e-12 | 148958.7 | 689179
1356 | 339 | 1017 | -3700000000 | 380 | 27511298593142.1 | 1.20049e-12 | 170476 | 788732.3
1356 | 338 | 1018 | -3700000000 | 380 | 23761450157951 | 1.051873e-12 | 195262.7 | 903411.6
1356 | 337 | 1019 | -3700000000 | 380 | 20503616970503 | 9.209172e-13 | 223839.7 | 1035626.9
1356 | 336 | 1020 | -3700000000 | 380 | 17675845614135.6 | 8.056147e-13 | 256814.5 | 1188189.8
1356 | 335 | 1021 | -3700000000 | 380 | 15223641664408.3 | 7.041748e-13 | 294896.8 | 1364383.3
1356 | 334 | 1022 | -3700000000 | 380 | 13099114833932.1 | 6.150024e-13 | 338916 | 1568044.3
1356 | 333 | 1023 | -3700000000 | 380 | 11260216866034.1 | 5.366771e-13 | 389842 | 1803661.1
1356 | 332 | 1024 | -3700000000 | 380 | 9670062717698.0 | 4.679355e-13 | 448810.8 | 2076488.9
1356 | 331 | 1025 | -3700000000 | 380 | 8296326470733.3 | 4.076546e-13 | 517153.5 | 2392686.1
1356 | 330 | 1026 | -3700000000 | 380 | 7110704230184.3 | 3.548368e-13 | 596431.4 | 2759476.8
1356 | 329 | 1027 | -3700000000 | 380 | 6088437016776.1 | 3.08597e-13 | 688477.7 | 3185342.7
1356 | 328 | 1028 | -3700000000 | 380 | 5207887341450.8 | 2.681501e-13 | 795447 | 3680251.6
1356 | 327 | 1029 | -3700000000 | 380 | 4450163770126.2 | 2.328006e-13 | 919873.4 | 4255928.8
1356 | 326 | 1030 | -3700000000 | 380 | 3798788350689.9 | 2.019326e-13 | 1064741.1 | 4926180.4
1356 | 325 | 1031 | -3700000000 | 380 | 3239402286529.9 | 1.750014e-13 | 1233567.1 | 5707278.5
1356 | 324 | 1032 | -3700000000 | 380 | 2759505705896 | 1.515255e-13 | 1430500.5 | 6618419.7
1356 | 323 | 1033 | -3700000000 | 380 | 2348227798042.8 | 1.310797e-13 | 1660441.3 | 7682274.1
1356 | 322 | 1034 | -3700000000 | 380 | 1996123969106.6 | 1.132888e-13 | 1929181.4 | 8925639.6
1356 | 321 | 1035 | -3700000000 | 380 | 1694997016408.8 | 9.782199e-14 | 2243574.6 | 10380225.8
1356 | 320 | 1036 | -3700000000 | 380 | 1437739632504.8 | 8.438794e-14 | 2611739.0 | 12083592.1
1356 | 319 | 1037 | -3700000000 | 380 | 1218195832694.7 | 7.27302e-14 | 3043300.1 | 14080272.6
1356 | 318 | 1038 | -3700000000 | 380 | 1031039154566.7 | 6.262327e-14 | 3549682.8 | 16423125.8
1356 | 317 | 1039 | -3700000000 | 380 | 871665707906.3 | 5.386906e-14 | 4144461.4 | 19174955.9
1356 | 316 | 1040 | -3700000000 | 380 | 736100360240.3 | 4.629369e-14 | 4843781.5 | 22410462.8
1356 | 315 | 1041 | -3700000000 | 380 | 620914529477.7 | 3.974467e-14 | 5666867.4 | 26218589.7
1356 | 314 | 1042 | -3700000000 | 380 | 523154222466.4 | 3.408839e-14 | 6636633.0 | 30705352.1
1356 | 313 | 1043 | -3700000000 | 380 | 440277108557.6 | 2.920793e-14 | 7780420.6 | 35997252.3
1356 | 312 | 1044 | -3700000000 | 380 | 370097552069.5 | 2.500099e-14 | 9130891.3 | 42245402.1
1356 | 311 | 1045 | -3700000000 | 380 | 310738648323.4 | 2.137823e-14 | 10727103.4 | 49630510.6
1356 | 310 | 1046 | -3700000000 | 380 | 260590416052.4 | 1.826166e-14 | 12615817.1 | 58368920.4
1356 | 309 | 1047 | -3700000000 | 380 | 218273395656.9 | 1.558325e-14 | 14853076.2 | 68719926.5
1356 | 308 | 1048 | -3700000000 | 380 | 182606989146.1 | 1.328376e-14 | 17506127.3 | 80994655.1
1356 | 307 | 1049 | -3700000000 | 380 | 152581954654.4 | 1.131161e-14 | 20655751.9 | 95566853.2
1356 | 306 | 1050 | -3700000000 | 380 | 127336537110.8 | 9.621971e-15 | 24399102.2 | 112886010.2
1356 | 305 | 1051 | -3700000000 | 380 | 106135777780.7 | 8.175892e-15 | 28853155.8 | 133493339.6
1356 | 304 | 1052 | -3700000000 | 380 | 88353599793.4 | 6.939579e-15 | 34158926.7 | 158041263.5
1356 | 303 | 1053 | -3700000000 | 380 | 73457315073.5 | 5.883738e-15 | 40486606.9 | 187317200.6
1356 | 302 | 1054 | -3700000000 | 380 | 60994240975.4 | 4.983001e-15 | 48041850.9 | 222272640.2
1356 | 301 | 1055 | -3700000000 | 380 | 50580152914.8 | 4.215423e-15 | 57073465.3 | 264058723.7
1356 | 300 | 1056 | -3700000000 | 380 | 41889332940.4 | 3.562042e-15 | 67882833.6 | 314069844.7
1356 | 299 | 1057 | -3700000000 | 380 | 34646003941.5 | 3.00649e-15 | 80835476.6 | 373997139.6
1356 | 298 | 1058 | -3700000000 | 380 | 28616965468.9 | 2.534652e-15 | 96375256.6 | 445894201.3
1356 | 297 | 1059 | -3700000000 | 380 | 23605270335.3 | 2.134368e-15 | 115041847.1 | 532257909.1
1356 | 296 | 1060 | -3700000000 | 380 | 19444801596.1 | 1.79518e-15 | 137492251.4 | 636127983.5
1356 | 295 | 1061 | -3700000000 | 380 | 15995627496.7 | 1.508096e-15 | 164527339.2 | 761209766.4
1356 | 294 | 1062 | -3700000000 | 380 | 13140027785.0 | 1.265397e-15 | 197124619.5 | 912025844.9
1356 | 293 | 1063 | -3700000000 | 380 | 10779098671.8 | 1.060465e-15 | 236478765.2 | 1094103547.8
1356 | 292 | 1064 | -3700000000 | 380 | 8829855896.0 | 8.876306e-16 | 284051794.2 | 1314207115.3
1356 | 291 | 1065 | -3700000000 | 380 | 7222766018.8 | 7.420424e-16 | 341635293.0 | 1580625583.2
1356 | 290 | 1066 | -3700000000 | 380 | 5899645397.2 | 6.195555e-16 | 411427676.9 | 1903530241.6
1356 | 289 | 1067 | -3700000000 | 380 | 4811874441.9 | 5.166318e-16 | 496130258.9 | 2295419108.9
1356 | 288 | 1068 | -3700000000 | 380 | 3918881871.1 | 4.302548e-16 | 599066871.0 | 2771670379.9
1356 | 287 | 1069 | -3700000000 | 380 | 3186859877.4 | 3.578559e-16 | 724333027.9 | 3351232551.8
1356 | 286 | 1070 | -3700000000 | 380 | 2587676510.8 | 2.972504e-16 | 876982195.7 | 4057486222.8
1356 | 285 | 1071 | -3700000000 | 380 | 2097956276.2 | 2.465828e-16 | 1063258733.9 | 4919321835.3
1356 | 284 | 1072 | -3700000000 | 380 | 1698304008.5 | 2.042786e-16 | 1290889637.2 | 5972489457.7
1356 | 283 | 1073 | -3700000000 | 380 | 1372650619.6 | 1.690039e-16 | 1569450458.6 | 7261291785.1
1356 | 282 | 1074 | -3700000000 | 380 | 1107702361.8 | 1.396297e-16 | 1910824969.3 | 8840710821.3
1356 | 281 | 1075 | -3700000000 | 380 | 892477896.3 | 1.152021e-16 | 2329783442.0 | 10779083389.6
1356 | 280 | 1076 | -3700000000 | 380 | 717919730.8 | 9.491553e-17 | 2844711285.5 | 13161472269.1
1356 | 279 | 1077 | -3700000000 | 380 | 576568558.4 | 7.809126e-17 | 3478528545.0 | 16093920397.6
1356 | 278 | 1078 | -3700000000 | 380 | 462290718.0 | 6.415775e-17 | 4259852082.3 | 19708827865.4
1356 | 277 | 1079 | -3700000000 | 380 | 370050453.2 | 5.263451e-17 | 5224466807.1 | 24171758784.2
1356 | 276 | 1080 | -3700000000 | 380 | 295719894.4 | 4.311814e-17 | 6417191122.9 | 29690072044.0
1356 | 275 | 1081 | -3700000000 | 380 | 235920757.4 | 3.527042e-17 | 7894246036.7 | 36523882345.7
1356 | 274 | 1082 | -3700000000 | 380 | 187892668.0 | 2.880814e-17 | 9726268832.6 | 45000003401.3
1356 | 273 | 1083 | -3700000000 | 380 | 149383807.2 | 2.349453e-17 | 12002153000.2 | 55529713925.2
1356 | 272 | 1084 | -3700000000 | 380 | 118560234.1 | 1.91319e-17 | 14833949111.7 | 68631432255.4
1356 | 271 | 1085 | -3700000000 | 380 | 93930819.0 | 1.555542e-17 | 18363130321.0 | 84959704602.8
1356 | 270 | 1086 | -3700000000 | 380 | 74285198.1 | 1.262788e-17 | 22768616104.5 | 105342328058.6
1356 | 269 | 1087 | -3700000000 | 380 | 58642574.8 | 1.023521e-17 | 28277065338.5 | 130827973019.9
1356 | 268 | 1088 | -3700000000 | 380 | 46209542.6 | 8.282714e-18 | 35176103527.7 | 162747380896.3
1356 | 267 | 1089 | -3700000000 | 380 | 36345395.4 | 6.691918e-18 | 43831350506.4 | 202792145253.8
1356 | 266 | 1090 | -3700000000 | 380 | 28533646.6 | 5.397873e-18 | 54708379558.9 | 253116308896.1
1356 | 265 | 1091 | -3700000000 | 380 | 22358683.8 | 4.346911e-18 | 68401087083.7 | 316467620256.8
1356 | 264 | 1092 | -3700000000 | 380 | 17486667.7 | 3.494756e-18 | 85668410868.4 | 396357415862.9
1356 | 263 | 1093 | -3700000000 | 380 | 13649929.1 | 2.804934e-18 | 107481941157.9 | 497280899895.5
1356 | 262 | 1094 | -3700000000 | 380 | 10634247.2 | 2.247449e-18 | 135087770693.4 | 625003302430.5
1356 | 261 | 1095 | -3700000000 | 380 | 8268495.4 | 1.79767e-18 | 170086993143.3 | 786932317184.1
1356 | 260 | 1096 | -3700000000 | 380 | 6416228.4 | 1.435404e-18 | 214540671683.0 | 992603753983.1
1356 | 259 | 1097 | -3700000000 | 380 | 4968860.3 | 1.144125e-18 | 271106979254.7 | 1254316038204.8
1356 | 258 | 1098 | -3700000000 | 380 | 3840142.3 | 9.103319e-19 | 343220718931.1 | 1587960787963.0
1356 | 257 | 1099 | -3700000000 | 380 | 2961700.5 | 7.230083e-19 | 435328782819.3 | 2014112199116.4
1356 | 256 | 1100 | -3700000000 | 380 | 2279438.3 | 5.731854e-19 | 553199593756.0 | 2559458722472.6
1356 | 255 | 1101 | -3700000000 | 380 | 1750640.1 | 4.535716e-19 | 704330593182.2 | 3258688365956.5
1356 | 254 | 1102 | -3700000000 | 380 | 1341644.5 | 3.582498e-19 | 898485932017.7 | 4156976399978.8
1356 | 253 | 1103 | -3700000000 | 380 | 1025979.5 | 2.824268e-19 | 1148407426936.3 | 5313274700488.5
1356 | 252 | 1104 | -3700000000 | 380 | 782869.6 | 2.222266e-19 | 1470756570678.1 | 6804670097274.7
1356 | 251 | 1105 | -3700000000 | 380 | 596044.3 | 1.745203e-19 | 1887365313439.8 | 8732171296760.3
1356 | 250 | 1106 | -3700000000 | 380 | 452787.5 | 1.367874e-19 | 2426900359635.9 | 11228408994063
1356 | 249 | 1107 | -3700000000 | 380 | 343182.9 | 1.070005e-19 | 3127082460219.0 | 14467903753068.9
1356 | 248 | 1108 | -3700000000 | 380 | 259513.6 | 8.35324e-20 | 4037652224486.2 | 18680787767950.1
1356 | 247 | 1109 | -3700000000 | 380 | 195788 | 6.507927e-20 | 5224342302024.2 | 24171182743123.9
1356 | 246 | 1110 | -3700000000 | 380 | 147363.9 | 5.059858e-20 | 6774209288224.1 | 31341868732910.1
1356 | 245 | 1111 | -3700000000 | 380 | 110652.9 | 3.925825e-20 | 8802806958479.5 | 40727472157291.8
1356 | 244 | 1112 | -3700000000 | 380 | 82887.49 | 3.039551e-20 | 11463858762880.6 | 53039217011409.9
1356 | 243 | 1113 | -3700000000 | 380 | 61937.89 | 2.348348e-20 | 14962330510520.7 | 69225407548944.5
1356 | 242 | 1114 | -3700000000 | 380 | 46169.17 | 1.810416e-20 | 19572139852467.2 | 90553363791776.7
1356 | 241 | 1115 | -3700000000 | 380 | 34329.13 | 1.392662e-20 | 25660204011042.1 | 118720681861988
1356 | 240 | 1116 | -3700000000 | 380 | 25460.98 | 1.068938e-20 | 33719172477429 | 156006676588374
1356 | 239 | 1117 | -3700000000 | 380 | 18835.43 | 8.186283e-21 | 44412089375830.3 | 205479018457734
1356 | 238 | 1118 | -3700000000 | 380 | 13897.92 | 6.255126e-21 | 58633482976894.5 | 271276373171652
1356 | 237 | 1119 | -3700000000 | 380 | 10227.83 | 4.768567e-21 | 77593132077669.3 | 358995959038522
1356 | 236 | 1120 | -3700000000 | 380 | 7506.944 | 3.626851e-21 | 102931216082039 | 476226305639845
1356 | 235 | 1121 | -3700000000 | 380 | 5495.073 | 2.752e-21 | 136877010158887 | 633281480158949
1356 | 234 | 1122 | -3700000000 | 380 | 4011.433 | 2.0832e-21 | 182468156537668 | 844215578057369
1356 | 233 | 1123 | -3700000000 | 380 | 2920.293 | 1.573127e-21 | 243854425875454 | 1128228119407760
1356 | 232 | 1124 | -3700000000 | 380 | 2120.013 | 1.185042e-21 | 326719637298908 | 1511616123594980
1356 | 231 | 1125 | -3700000000 | 380 | 1534.689 | 8.904848e-22 | 438869268281041 | 2030492772238920
1356 | 230 | 1126 | -3700000000 | 380 | 1107.786 | 6.674647e-22 | 591051040507799 | 2734583969563450
1356 | 229 | 1127 | -3700000000 | 380 | 797.3127 | 4.990277e-22 | 798103999029810 | 3692544724929900
1356 | 228 | 1128 | -3700000000 | 380 | 572.1666 | 3.721355e-22 | 1080572060802920 | 4999424470839440
1356 | 227 | 1129 | -3700000000 | 380 | 409.3741 | 2.767851e-22 | 1466976158289110 | 6787179467178740
1356 | 226 | 1130 | -3700000000 | 380 | 292.0151 | 2.053215e-22 | 1997022923172950 | 9239518245103970
1356 | 225 | 1131 | -3700000000 | 380 | 207.6633 | 1.519011e-22 | 2726149033058470 | 12612926690794400
1356 | 224 | 1132 | -3700000000 | 380 | 147.2198 | 1.120744e-22 | 3731976054942320 | 17266532321594400
1356 | 223 | 1133 | -3700000000 | 380 | 104.0414 | 8.246223e-23 | 5123506176491400 | 23704649679925300
1356 | 222 | 1134 | -3700000000 | 380 | 73.29291 | 6.050493e-23 | 7054262043912130 | 32637573712430500
1356 | 221 | 1135 | -3700000000 | 380 | 51.46528 | 4.426871e-23 | 9741119527553310 | 45068712310806400
1356 | 220 | 1136 | -3700000000 | 380 | 36.02006 | 3.22966e-23 | 13491383194346100 | 62419854939769200
1356 | 219 | 1137 | -3700000000 | 380 | 25.12655 | 2.349379e-23 | 18741833843941900 | 86711831766395392
1356 | 218 | 1138 | -3700000000 | 380 | 17.46867 | 1.703996e-23 | 26115220255127300 | 1.2083e+17
1356 | 217 | 1139 | -3700000000 | 380 | 12.10334 | 1.232212e-23 | 36502250640489696 | 1.6888e+17
1356 | 216 | 1140 | -3700000000 | 380 | 8.356965 | 8.883536e-24 | 51180981338766704 | 2.368e+17
1356 | 215 | 1141 | -3700000000 | 380 | 5.750016 | 6.384855e-24 | 71991233466241296 | 3.3308e+17
1356 | 214 | 1142 | -3700000000 | 380 | 3.942262 | 4.574697e-24 | 1.0159e+17 | 4.7002e+17
1356 | 213 | 1143 | -3700000000 | 380 | 2.693122 | 3.267388e-24 | 1.4383e+17 | 6.6544e+17
1356 | 212 | 1144 | -3700000000 | 380 | 1.833068 | 2.326198e-24 | 2.0431e+17 | 9.4525e+17
1356 | 211 | 1145 | -3700000000 | 380 | 1.243057 | 1.650746e-24 | 2.9119e+17 | 1.3472e+18
1356 | 210 | 1146 | -3700000000 | 380 | 0.8397888 | 1.167566e-24 | 4.1644e+17 | 1.9267e+18
1356 | 209 | 1147 | -3700000000 | 380 | 0.5651875 | 8.230565e-25 | 5.9764e+17 | 2.7651e+18
1356 | 208 | 1148 | -3700000000 | 380 | 0.3789087 | 5.782341e-25 | 8.6069e+17 | 3.9821e+18
1356 | 207 | 1149 | -3700000000 | 380 | 0.25303 | 4.04839e-25 | 1.244e+18 | 5.7553e+18
1356 | 206 | 1150 | -3700000000 | 380 | 0.1682984 | 2.824513e-25 | 1.8044e+18 | 8.3483e+18
1356 | 205 | 1151 | -3700000000 | 380 | 0.1114893 | 1.963656e-25 | 2.627e+18 | 1.2154e+19
1356 | 204 | 1152 | -3700000000 | 380 | 0.07355401 | 1.360269e-25 | 3.8388e+18 | 1.7761e+19
1356 | 203 | 1153 | -3700000000 | 380 | 0.04832511 | 9.388558e-26 | 5.6308e+18 | 2.6052e+19
1356 | 202 | 1154 | -3700000000 | 380 | 0.03161594 | 6.456007e-26 | 8.2911e+18 | 3.836e+19
1356 | 201 | 1155 | -3700000000 | 380 | 0.0205958 | 4.422788e-26 | 1.2256e+19 | 5.6703e+19
1356 | 200 | 1156 | -3700000000 | 380 | 0.01335866 | 3.018358e-26 | 1.8188e+19 | 8.4151e+19
1356 | 199 | 1157 | -3700000000 | 380 | 0.008626419 | 2.05193e-26 | 2.7101e+19 | 1.2539e+20
1356 | 198 | 1158 | -3700000000 | 380 | 0.00554565 | 1.389461e-26 | 4.0545e+19 | 1.8759e+20
1356 | 197 | 1159 | -3700000000 | 380 | 0.003548944 | 9.371217e-27 | 6.091e+19 | 2.8181e+20
1356 | 196 | 1160 | -3700000000 | 380 | 0.002260687 | 6.294841e-27 | 9.1889e+19 | 4.2514e+20
1356 | 195 | 1161 | -3700000000 | 380 | 0.001433328 | 4.211003e-27 | 1.3921e+20 | 6.441e+20
1356 | 194 | 1162 | -3700000000 | 380 | 0.0009044474 | 2.805245e-27 | 2.1183e+20 | 9.8006e+20
1356 | 193 | 1163 | -3700000000 | 380 | 0.0005679649 | 1.860853e-27 | 3.2374e+20 | 1.4978e+21
1356 | 192 | 1164 | -3700000000 | 380 | 0.0003549174 | 1.229081e-27 | 4.9698e+20 | 2.2994e+21
1356 | 191 | 1165 | -3700000000 | 380 | 0.0002206823 | 8.082516e-28 | 7.664e+20 | 3.5459e+21
1356 | 190 | 1166 | -3700000000 | 380 | 0.0001365237 | 5.291519e-28 | 1.1873e+21 | 5.4934e+21
1356 | 189 | 1167 | -3700000000 | 380 | 8.402605e-05 | 3.448666e-28 | 1.8481e+21 | 8.5504e+21
1356 | 188 | 1168 | -3700000000 | 380 | 5.144577e-05 | 2.237316e-28 | 2.8902e+21 | 1.3372e+22
1356 | 187 | 1169 | -3700000000 | 380 | 3.133134e-05 | 1.444698e-28 | 4.5418e+21 | 2.1014e+22
1356 | 186 | 1170 | -3700000000 | 380 | 1.897862e-05 | 9.284693e-29 | 7.1725e+21 | 3.3184e+22
1356 | 185 | 1171 | -3700000000 | 380 | 1.143323e-05 | 5.938343e-29 | 1.1383e+22 | 5.2667e+22
1356 | 184 | 1172 | -3700000000 | 380 | 6.849407e-06 | 3.779515e-29 | 1.8158e+22 | 8.4011e+22
1356 | 183 | 1173 | -3700000000 | 380 | 4.08016e-06 | 2.393564e-29 | 2.9114e+22 | 1.347e+23
1356 | 182 | 1174 | -3700000000 | 380 | 2.41658e-06 | 1.508191e-29 | 4.6926e+22 | 2.1711e+23
1356 | 181 | 1175 | -3700000000 | 380 | 1.42293e-06 | 9.454396e-30 | 7.6039e+22 | 3.5181e+23
1356 | 180 | 1176 | -3700000000 | 380 | 8.328794e-07 | 5.89576e-30 | 1.2388e+23 | 5.7316e+23
1356 | 179 | 1177 | -3700000000 | 380 | 4.845668e-07 | 3.657096e-30 | 2.0294e+23 | 9.3894e+23
1356 | 178 | 1178 | -3700000000 | 380 | 2.801908e-07 | 2.256236e-30 | 3.3432e+23 | 1.5468e+24
1356 | 177 | 1179 | -3700000000 | 380 | 1.610044e-07 | 1.384345e-30 | 5.5388e+23 | 2.5626e+24
1356 | 176 | 1180 | -3700000000 | 380 | 9.193035e-08 | 8.446461e-31 | 9.2297e+23 | 4.2703e+24
1356 | 175 | 1181 | -3700000000 | 380 | 5.215191e-08 | 5.1243e-31 | 1.5471e+24 | 7.1579e+24
1356 | 174 | 1182 | -3700000000 | 380 | 2.939161e-08 | 3.090871e-31 | 2.6088e+24 | 1.207e+25
1356 | 173 | 1183 | -3700000000 | 380 | 1.645389e-08 | 1.853403e-31 | 4.426e+24 | 2.0478e+25
1356 | 172 | 1184 | -3700000000 | 380 | 9.148623e-09 | 1.104733e-31 | 7.5558e+24 | 3.4958e+25
1356 | 171 | 1185 | -3700000000 | 380 | 5.051643e-09 | 6.544806e-32 | 1.298e+25 | 6.0055e+25
1356 | 170 | 1186 | -3700000000 | 380 | 2.769787e-09 | 3.853381e-32 | 2.2442e+25 | 1.0383e+26
1356 | 169 | 1187 | -3700000000 | 380 | 1.507797e-09 | 2.254473e-32 | 3.9056e+25 | 1.807e+26
1356 | 168 | 1188 | -3700000000 | 380 | 8.148283e-10 | 1.310559e-32 | 6.8423e+25 | 3.1657e+26
1356 | 167 | 1189 | -3700000000 | 380 | 4.370786e-10 | 7.568791e-33 | 1.2068e+26 | 5.5836e+26
1356 | 166 | 1190 | -3700000000 | 380 | 2.326831e-10 | 4.342137e-33 | 2.1433e+26 | 9.9165e+26
1356 | 165 | 1191 | -3700000000 | 380 | 1.229199e-10 | 2.4742e-33 | 3.8334e+26 | 1.7736e+27
1356 | 164 | 1192 | -3700000000 | 380 | 6.44274e-11 | 1.400123e-33 | 6.9051e+26 | 3.1947e+27
1356 | 163 | 1193 | -3700000000 | 380 | 3.35002e-11 | 7.867611e-34 | 1.2529e+27 | 5.7967e+27
1356 | 162 | 1194 | -3700000000 | 380 | 1.727779e-11 | 4.389426e-34 | 2.2902e+27 | 1.0596e+28
1356 | 161 | 1195 | -3700000000 | 380 | 8.837461e-12 | 2.431101e-34 | 4.2182e+27 | 1.9516e+28
1356 | 160 | 1196 | -3700000000 | 380 | 4.482267e-12 | 1.3365e-34 | 7.8291e+27 | 3.6222e+28
1356 | 159 | 1197 | -3700000000 | 380 | 2.253875e-12 | 7.291963e-35 | 1.4645e+28 | 6.7758e+28
1356 | 158 | 1198 | -3700000000 | 380 | 1.123447e-12 | 3.947909e-35 | 2.7615e+28 | 1.2777e+29
1356 | 157 | 1199 | -3700000000 | 380 | 5.550013e-13 | 2.120669e-35 | 5.2497e+28 | 2.4288e+29
1356 | 156 | 1200 | -3700000000 | 380 | 2.716933e-13 | 1.130045e-35 | 1.0063e+29 | 4.6557e+29
1356 | 155 | 1201 | -3700000000 | 380 | 1.317744e-13 | 5.972665e-36 | 1.9453e+29 | 9e+29
1356 | 154 | 1202 | -3700000000 | 380 | 6.330995e-14 | 3.130552e-36 | 3.7929e+29 | 1.7549e+30
1356 | 153 | 1203 | -3700000000 | 380 | 3.012459e-14 | 1.626983e-36 | 7.4609e+29 | 3.4519e+30
1356 | 152 | 1204 | -3700000000 | 380 | 1.419371e-14 | 8.382649e-37 | 1.4808e+30 | 6.8512e+30
1356 | 151 | 1205 | -3700000000 | 380 | 6.620816e-15 | 4.280959e-37 | 2.966e+30 | 1.3723e+31
1356 | 150 | 1206 | -3700000000 | 380 | 3.056897e-15 | 2.166633e-37 | 5.9965e+30 | 2.7744e+31
1356 | 149 | 1207 | -3700000000 | 380 | 1.396736e-15 | 1.086514e-37 | 1.2239e+31 | 5.6627e+31
1356 | 148 | 1208 | -3700000000 | 380 | 6.314232e-16 | 5.397708e-38 | 2.5225e+31 | 1.167e+32
1356 | 147 | 1209 | -3700000000 | 380 | 2.82361e-16 | 2.65598e-38 | 5.2504e+31 | 2.4292e+32
1356 | 146 | 1210 | -3700000000 | 380 | 1.248735e-16 | 1.294184e-38 | 1.1039e+32 | 5.1075e+32
1356 | 145 | 1211 | -3700000000 | 380 | 5.460308e-17 | 6.243593e-39 | 2.3452e+32 | 1.085e+33
1356 | 144 | 1212 | -3700000000 | 380 | 2.360171e-17 | 2.981607e-39 | 5.0348e+32 | 2.3294e+33
1356 | 143 | 1213 | -3700000000 | 380 | 1.008193e-17 | 1.409129e-39 | 1.0926e+33 | 5.0551e+33
1356 | 142 | 1214 | -3700000000 | 380 | 4.255101e-18 | 6.589305e-40 | 2.3972e+33 | 1.1091e+34
1356 | 141 | 1215 | -3700000000 | 380 | 1.773906e-18 | 3.048029e-40 | 5.3188e+33 | 2.4608e+34
1356 | 140 | 1216 | -3700000000 | 380 | 7.302832e-19 | 1.394402e-40 | 1.1937e+34 | 5.5228e+34
1356 | 139 | 1217 | -3700000000 | 380 | 2.968072e-19 | 6.307285e-41 | 2.7106e+34 | 1.2541e+35
1356 | 138 | 1218 | -3700000000 | 380 | 1.190581e-19 | 2.82017e-41 | 6.2289e+34 | 2.8819e+35
1356 | 137 | 1219 | -3700000000 | 380 | 4.712158e-20 | 1.246168e-41 | 1.449e+35 | 6.7041e+35
1356 | 136 | 1220 | -3700000000 | 380 | 1.839624e-20 | 5.440425e-42 | 3.4131e+35 | 1.5791e+36
1356 | 135 | 1221 | -3700000000 | 380 | 7.081973e-21 | 2.345996e-42 | 8.1428e+35 | 3.7674e+36
1356 | 134 | 1222 | -3700000000 | 380 | 2.687568e-21 | 9.989412e-43 | 1.9682e+36 | 9.1061e+36
1356 | 133 | 1223 | -3700000000 | 380 | 1.005089e-21 | 4.199008e-43 | 4.8211e+36 | 2.2306e+37
1356 | 132 | 1224 | -3700000000 | 380 | 3.702922e-22 | 1.741888e-43 | 1.1972e+37 | 5.5389e+37
1356 | 131 | 1225 | -3700000000 | 380 | 1.34348e-22 | 7.129005e-44 | 3.0146e+37 | 1.3948e+38
1356 | 130 | 1226 | -3700000000 | 380 | 4.798561e-23 | 2.877645e-44 | 7.7002e+37 | 3.5626e+38
1356 | 129 | 1227 | -3700000000 | 380 | 1.686652e-23 | 1.145264e-44 | 1.9958e+38 | 9.234e+38
1356 | 128 | 1228 | -3700000000 | 380 | 5.831922e-24 | 4.492515e-45 | 5.251e+38 | 2.4294e+39
1356 | 127 | 1229 | -3700000000 | 380 | 1.982902e-24 | 1.736364e-45 | 1.4028e+39 | 6.4904e+39
1356 | 126 | 1230 | -3700000000 | 380 | 6.627057e-25 | 6.610067e-46 | 3.8069e+39 | 1.7613e+40
1356 | 125 | 1231 | -3700000000 | 380 | 2.176159e-25 | 2.477573e-46 | 1.0498e+40 | 4.8572e+40
1356 | 124 | 1232 | -3700000000 | 380 | 7.01821e-26 | 9.139852e-47 | 2.9431e+40 | 1.3616e+41
1356 | 123 | 1233 | -3700000000 | 380 | 2.221962e-26 | 3.317228e-47 | 8.3906e+40 | 3.882e+41
1356 | 122 | 1234 | -3700000000 | 380 | 6.902787e-27 | 1.184024e-47 | 2.4338e+41 | 1.126e+42
1356 | 121 | 1235 | -3700000000 | 380 | 2.103226e-27 | 4.154466e-48 | 7.1854e+41 | 3.3244e+42
1356 | 120 | 1236 | -3700000000 | 380 | 6.282184e-28 | 1.432362e-48 | 2.1602e+42 | 9.9945e+42
1356 | 119 | 1237 | -3700000000 | 380 | 1.838573e-28 | 4.850444e-49 | 6.6161e+42 | 3.061e+43
1356 | 118 | 1238 | -3700000000 | 380 | 5.269526e-29 | 1.61251e-49 | 2.0653e+43 | 9.5556e+43
1356 | 117 | 1239 | -3700000000 | 380 | 1.478257e-29 | 5.260289e-50 | 6.5745e+43 | 3.0418e+44
1356 | 116 | 1240 | -3700000000 | 380 | 4.056727e-30 | 1.683026e-50 | 2.1352e+44 | 9.879e+44
1356 | 115 | 1241 | -3700000000 | 380 | 1.088427e-30 | 5.278686e-51 | 7.0789e+44 | 3.2752e+45
1356 | 114 | 1242 | -3700000000 | 380 | 2.853404e-31 | 1.622134e-51 | 2.3969e+45 | 1.109e+46
1356 | 113 | 1243 | -3700000000 | 380 | 7.304668e-32 | 4.881326e-52 | 8.2939e+45 | 3.8373e+46
1356 | 112 | 1244 | -3700000000 | 380 | 1.82488e-32 | 1.437589e-52 | 2.9344e+46 | 1.3577e+47
1356 | 111 | 1245 | -3700000000 | 380 | 4.446093e-33 | 4.14118e-53 | 1.0622e+47 | 4.9146e+47
1356 | 110 | 1246 | -3700000000 | 380 | 1.055689e-33 | 1.166122e-53 | 3.9366e+47 | 1.8213e+48
1356 | 109 | 1247 | -3700000000 | 380 | 2.441177e-34 | 3.20791e-54 | 1.4945e+48 | 6.9145e+48
1356 | 108 | 1248 | -3700000000 | 380 | 5.493498e-35 | 8.615426e-55 | 5.8162e+48 | 2.691e+49
1356 | 107 | 1249 | -3700000000 | 380 | 1.202137e-35 | 2.257434e-55 | 2.322e+49 | 1.0743e+50
1356 | 106 | 1250 | -3700000000 | 380 | 2.556059e-36 | 5.766781e-56 | 9.5163e+49 | 4.4028e+50
1356 | 105 | 1251 | -3700000000 | 380 | 5.276462e-37 | 1.435215e-56 | 4.0067e+50 | 1.8538e+51
1356 | 104 | 1252 | -3700000000 | 380 | 1.056573e-37 | 3.477265e-57 | 1.7344e+51 | 8.0246e+51
1356 | 103 | 1253 | -3700000000 | 380 | 2.050482e-38 | 8.195136e-58 | 7.7255e+51 | 3.5743e+52
1356 | 102 | 1254 | -3700000000 | 380 | 3.85312e-39 | 1.877235e-58 | 3.5438e+52 | 1.6396e+53
1356 | 101 | 1255 | -3700000000 | 380 | 7.004116e-40 | 4.175975e-59 | 1.6755e+53 | 7.7521e+53
1356 | 100 | 1256 | -3700000000 | 380 | 1.230399e-40 | 9.013464e-60 | 8.173e+53 | 3.7813e+54
1356 | 99 | 1257 | -3700000000 | 380 | 2.086609e-41 | 1.885917e-60 | 4.1168e+54 | 1.9047e+55
1356 | 98 | 1258 | -3700000000 | 380 | 3.412479e-42 | 3.821524e-61 | 2.1435e+55 | 9.917e+55
1356 | 97 | 1259 | -3700000000 | 380 | 5.375827e-43 | 7.492091e-62 | 1.1548e+56 | 5.3427e+56
1356 | 96 | 1260 | -3700000000 | 380 | 8.148156e-44 | 1.419623e-62 | 6.4441e+56 | 2.9815e+57
1356 | 95 | 1261 | -3700000000 | 380 | 1.186815e-44 | 2.597041e-63 | 3.7291e+57 | 1.7253e+58
1356 | 94 | 1262 | -3700000000 | 380 | 1.659068e-45 | 4.581763e-64 | 2.2404e+58 | 1.0365e+59
1356 | 93 | 1263 | -3700000000 | 380 | 2.222941e-46 | 7.786209e-65 | 1.3991e+59 | 6.4729e+59
1356 | 92 | 1264 | -3700000000 | 380 | 2.850845e-47 | 1.272999e-65 | 9.0928e+59 | 4.2069e+60
1356 | 91 | 1265 | -3700000000 | 380 | 3.494414e-48 | 1.999792e-66 | 6.1585e+60 | 2.8493e+61
1356 | 90 | 1266 | -3700000000 | 380 | 4.087668e-49 | 3.014516e-67 | 4.3529e+61 | 2.0139e+62
1356 | 89 | 1267 | -3700000000 | 380 | 4.556098e-50 | 4.35433e-68 | 3.2153e+62 | 1.4876e+63
1356 | 88 | 1268 | -3700000000 | 380 | 4.830717e-51 | 6.018163e-69 | 2.4858e+63 | 1.1501e+64
1356 | 87 | 1269 | -3700000000 | 380 | 4.863882e-52 | 7.946648e-70 | 2.0145e+64 | 9.3206e+64
1356 | 86 | 1270 | -3700000000 | 380 | 4.642208e-53 | 1.000897e-70 | 1.7143e+65 | 7.9315e+65
1356 | 85 | 1271 | -3700000000 | 380 | 4.191953e-54 | 1.200482e-71 | 1.5344e+66 | 7.0991e+66
1356 | 84 | 1272 | -3700000000 | 380 | 3.574373e-55 | 1.368746e-72 | 1.4472e+67 | 6.6955e+67
1356 | 83 | 1273 | -3700000000 | 380 | 2.871935e-56 | 1.480798e-73 | 1.4409e+68 | 6.6667e+68
1356 | 82 | 1274 | -3700000000 | 380 | 2.169685e-57 | 1.517189e-74 | 1.5177e+69 | 7.0218e+69
1356 | 81 | 1275 | -3700000000 | 380 | 1.537713e-58 | 1.469192e-75 | 1.6945e+70 | 7.8397e+70
1356 | 80 | 1276 | -3700000000 | 380 | 1.01993e-59 | 1.341814e-76 | 2.0098e+71 | 9.2985e+71
1356 | 79 | 1277 | -3700000000 | 380 | 6.315226e-61 | 1.153228e-77 | 2.5382e+72 | 1.1743e+73
1356 | 78 | 1278 | -3700000000 | 380 | 3.640674e-62 | 9.305308e-79 | 3.4215e+73 | 1.583e+74
1356 | 77 | 1279 | -3700000000 | 380 | 1.948681e-63 | 7.031865e-80 | 4.9354e+74 | 2.2834e+75
1356 | 76 | 1280 | -3700000000 | 380 | 9.655909e-65 | 4.963746e-81 | 7.6384e+75 | 3.534e+76
1356 | 75 | 1281 | -3700000000 | 380 | 4.415696e-66 | 3.264095e-82 | #NUM! | #NUM!
1356 | 74 | 1282 | -3700000000 | 380 | 1.857574e-67 | 1.993798e-83 | #NUM! | #NUM!
1356 | 73 | 1283 | -3700000000 | 380 | 7.16381e-69 | 1.127839e-84 | #NUM! | #NUM!
1356 | 72 | 1284 | -3700000000 | 380 | 2.523599e-70 | 5.88938e-86 | #DIV/0! | #DIV/0!
1356 | 71 | 1285 | -3700000000 | 380 | 8.089349e-72 | 2.829305e-87 | #DIV/0! | #DIV/0!
1356 | 70 | 1286 | -3700000000 | 380 | 2.349998e-73 | 1.246018e-88 | #DIV/0! | #DIV/0!
1356 | 69 | 1287 | -3700000000 | 380 | 6.160616e-75 | 5.011412e-90 | #DIV/0! | #DIV/0!
1356 | 68 | 1288 | -3700000000 | 380 | 1.450828e-76 | 1.833357e-91 | #DIV/0! | #DIV/0!
1356 | 67 | 1289 | -3700000000 | 380 | 3.054629e-78 | 6.074934e-93 | #DIV/0! | #DIV/0!
1356 | 66 | 1290 | -3700000000 | 380 | 5.72058e-80 | 1.815046e-94 | #DIV/0! | #DIV/0!
1356 | 65 | 1291 | -3700000000 | 380 | 9.477935e-82 | 4.86642e-96 | #DIV/0! | #DIV/0!
1356 | 64 | 1292 | -3700000000 | 380 | 1.381292e-83 | 1.164934e-97 | #DIV/0! | #DIV/0!
1356 | 63 | 1293 | -3700000000 | 380 | 1.759961e-85 | 2.476378e-99 | #DIV/0! | #DIV/0!
1356 | 62 | 1294 | -3700000000 | 380 | 1.947793e-87 | 4.647926e-101 | #DIV/0! | #DIV/0!
1356 | 61 | 1295 | -3700000000 | 380 | 1.859501e-89 | 7.655384e-103 | #DIV/0! | #DIV/0!
1356 | 60 | 1296 | -3700000000 | 380 | 1.520039e-91 | 1.099263e-104 | #NUM! | #NUM!
1356 | 59 | 1297 | -3700000000 | 380 | 1.055579e-93 | 1.366569e-106 | #NUM! | #NUM!
1356 | 58 | 1298 | -3700000000 | 380 | 6.175072e-96 | 1.459881e-108 | #NUM! | #NUM!
1356 | 57 | 1299 | -3700000000 | 380 | 3.015699e-98 | 1.329507e-110 | #NUM! | #NUM!
1356 | 56 | 1300 | -3700000000 | 380 | 1.217668e-100 | 1.023378e-112 | #NUM! | #NUM!
1356 | 55 | 1301 | -3700000000 | 380 | 4.02308e-103 | 6.59733e-115 | #NUM! | #NUM!
1356 | 54 | 1302 | -3700000000 | 380 | 1.07557e-105 | 3.527e-117 | #NUM! | #NUM!
1356 | 53 | 1303 | -3700000000 | 380 | 2.299131e-108 | 1.54719e-119 | #NUM! | #NUM!
1356 | 52 | 1304 | -3700000000 | 380 | 3.879086e-111 | 5.505847e-122 | #NUM! | #NUM!
1356 | 51 | 1305 | -3700000000 | 380 | 5.094377e-114 | 1.569999e-124 | #NUM! | #NUM!
1356 | 50 | 1306 | -3700000000 | 380 | 5.130041e-117 | 3.539922e-127 | #NUM! | #NUM!
1356 | 49 | 1307 | -3700000000 | 380 | 3.897244e-120 | 6.220997e-130 | #NUM! | #NUM!
1356 | 48 | 1308 | -3700000000 | 380 | 2.194583e-123 | 8.389388e-133 | #NUM! | #NUM!
1356 | 47 | 1309 | -3700000000 | 380 | 8.986773e-127 | 8.536119e-136 | #NUM! | #NUM!
1356 | 46 | 1310 | -3700000000 | 380 | 2.621143e-130 | 6.433802e-139 | #NUM! | #NUM!
1356 | 45 | 1311 | -3700000000 | 380 | 5.323397e-134 | 3.520946e-142 | #NUM! | #NUM!
1356 | 44 | 1312 | -3700000000 | 380 | 7.344815e-138 | 1.368839e-145 | #NUM! | #NUM!
1356 | 43 | 1313 | -3700000000 | 380 | 6.701202e-142 | 3.691314e-149 | #NUM! | #NUM!
1356 | 42 | 1314 | -3700000000 | 380 | 3.925315e-146 | 6.726556e-153 | #NUM! | #NUM!
1356 | 41 | 1315 | -3700000000 | 380 | 1.429107e-150 | 8.048718e-157 | #NUM! | #NUM!
1356 | 40 | 1316 | -3700000000 | 380 | 3.12057e-155 | 6.127393e-161 | #NUM! | #NUM!
1356 | 39 | 1317 | -3700000000 | 380 | 3.929197e-160 | 2.866332e-165 | #NUM! | #NUM!
1356 | 38 | 1318 | -3700000000 | 380 | 2.731481e-165 | 7.9282e-170 | #NUM! | #NUM!
1356 | 37 | 1319 | -3700000000 | 380 | 9.990808e-171 | 1.242536e-174 | #NUM! | #NUM!
1356 | 36 | 1320 | -3700000000 | 380 | 1.822511e-176 | 1.052354e-179 | #NUM! | #NUM!
1356 | 35 | 1321 | -3700000000 | 380 | 1.562105e-182 | 4.568925e-185 | #NUM! | #NUM!
1356 | 34 | 1322 | -3700000000 | 380 | 5.885414e-189 | 9.586263e-191 | #NUM! | #NUM!
1356 | 33 | 1323 | -3700000000 | 380 | 9.045215e-196 | 9.098004e-197 | #NUM! | #NUM!
1356 | 32 | 1324 | -3700000000 | 380 | 5.213478e-203 | 3.6257e-203 | #NUM! | #NUM!
1356 | 31 | 1325 | -3700000000 | 380 | 1.024906e-210 | 5.578326e-210 | #NUM! | #NUM!
1356 | 30 | 1326 | -3700000000 | 380 | 6.171251e-219 | 3.012549e-217 | #NUM! | #NUM!
1356 | 29 | 1327 | -3700000000 | 380 | 1.007017e-227 | 5.124254e-225 | #NUM! | #NUM!
1356 | 28 | 1328 | -3700000000 | 380 | 3.871888e-237 | 2.425595e-233 | #NUM! | #NUM!
1356 | 27 | 1329 | -3700000000 | 380 | 2.987293e-247 | 2.77175e-242 | #NUM! | #NUM!
1356 | 26 | 1330 | -3700000000 | 380 | 3.84254e-258 | 6.489251e-252 | #NUM! | #NUM!
1356 | 25 | 1331 | -3700000000 | 380 | 6.646344e-270 | 2.573331e-262 | #NUM! | #NUM!
1356 | 24 | 1332 | -3700000000 | 380 | 1.202956e-282 | 1.384321e-273 | #NUM! | #NUM!
1356 | 23 | 1333 | -3700000000 | 380 | 1.697284e-296 | 7.784436e-286 | #NUM! | #NUM!
1356 | 22 | 1334 | -3700000000 | 380 | 1.318209e-311 | 3.362728e-299 | #NUM! | #NUM!
1356 | 21 | 1335 | -3700000000 | 380 | 0 | 7.161129e-314 | #NUM! | #NUM!
1356 | 20 | 1336 | -3700000000 | 380 | 0 | 0 | #DIV/0! | #DIV/0!
1356 | 19 | 1337 | -3700000000 | 380 | 0 | 0 | #DIV/0! | #DIV/0!
1356 | 18 | 1338 | -3700000000 | 380 | 0 | 0 | #DIV/0! | #DIV/0!
1356 | 17 | 1339 | -3700000000 | 380 | 0 | 0 | #DIV/0! | #DIV/0!
1356 | 16 | 1340 | -3700000000 | 380 | 0 | 0 | #DIV/0! | #DIV/0!
1356 | 15 | 1341 | -3700000000 | 380 | 0 | 0 | #DIV/0! | #DIV/0!
1356 | 14 | 1342 | -3700000000 | 380 | 0 | 0 | #DIV/0! | #DIV/0!
1356 | 13 | 1343 | -3700000000 | 380 | 0 | 0 | #DIV/0! | #DIV/0!
1356 | 12 | 1344 | -3700000000 | 380 | 0 | 0 | #DIV/0! | #DIV/0!
1356 | 11 | 1345 | -3700000000 | 380 | 0 | 0 | #DIV/0! | #DIV/0!
1356 | 10 | 1346 | -3700000000 | 380 | 0 | 0 | #DIV/0! | #DIV/0!
1356 | 9 | 1347 | -3700000000 | 380 | 0 | 0 | #DIV/0! | #DIV/0!
1356 | 8 | 1348 | -3700000000 | 380 | 0 | 0 | #DIV/0! | #DIV/0!
1356 | 7 | 1349 | -3700000000 | 380 | 0 | 0 | #DIV/0! | #DIV/0!
1356 | 6 | 1350 | -3700000000 | 380 | 0 | 0 | #DIV/0! | #DIV/0!
1356 | 5 | 1351 | -3700000000 | 380 | 0 | 0 | #DIV/0! | #DIV/0!
1356 | 4 | 1352 | -3700000000 | 380 | 0 | 0 | #DIV/0! | #DIV/0!
1356 | 3 | 1353 | -3700000000 | 380 | 0 | 0 | #DIV/0! | #DIV/0!
1356 | 2 | 1354 | -3700000000 | 380 | 0 | 0 | #DIV/0! | #DIV/0!
1356 | 1 | 1355 | -3700000000 | 380 | 0 | 0 | #DIV/0! | #DIV/0!
1356 | 0 | 1356 | -3700000000 | 380 | #DIV/0! | #DIV/0! | #DIV/0! | #DIV/0!

## TTT (homogenea) (D)
x=1%
x=99%
1356 K

## Nucleación heterogenea (D)
TE (K) | T1 | DT1 | KCu | K'Cu | I(nucleos·cm-3·s-1) | V(cm·s-1) | t1% | t99%
1356 | 1356 | 0 | -100000 | 350 | #DIV/0! | 0 | #DIV/0! | #DIV/0!
1356 | 1355 | 1 | -100000 | 350 | 8.926358 | 0.2594516 | 0.7126058 | 3.296975
1356 | 1354 | 2 | -100000 | 350 | 9.539e+24 | 0.5148914 | 4.191767e-07 | 1.939382e-06
1356 | 1353 | 3 | -100000 | 350 | 2.6793e+29 | 0.7663567 | 2.402873e-08 | 1.111724e-07
1356 | 1352 | 4 | -100000 | 350 | 9.6203e+30 | 1.013885 | 7.957406e-09 | 3.68161e-08
1356 | 1351 | 5 | -100000 | 350 | 5.0267e+31 | 1.257512 | 4.478218e-09 | 2.071913e-08
1356 | 1350 | 6 | -100000 | 350 | 1.2297e+32 | 1.497275 | 3.141466e-09 | 1.453445e-08
1356 | 1349 | 7 | -100000 | 350 | 2.1022e+32 | 1.733212 | 2.461791e-09 | 1.138984e-08
1356 | 1348 | 8 | -100000 | 350 | 2.9687e+32 | 1.965356 | 2.055115e-09 | 9.508292e-09
1356 | 1347 | 9 | -100000 | 350 | 3.7514e+32 | 2.193746 | 1.784928e-09 | 8.25823e-09
1356 | 1346 | 10 | -100000 | 350 | 4.4244e+32 | 2.418416 | 1.592021e-09 | 7.365717e-09
1356 | 1345 | 11 | -100000 | 350 | 4.9878e+32 | 2.639402 | 1.446949e-09 | 6.694519e-09
1356 | 1344 | 12 | -100000 | 350 | 5.4528e+32 | 2.85674 | 1.333527e-09 | 6.169758e-09
1356 | 1343 | 13 | -100000 | 350 | 5.8334e+32 | 3.070464 | 1.242157e-09 | 5.747023e-09
1356 | 1342 | 14 | -100000 | 350 | 6.1433e+32 | 3.28061 | 1.166794e-09 | 5.398342e-09
1356 | 1341 | 15 | -100000 | 350 | 6.3946e+32 | 3.487212 | 1.10344e-09 | 5.105226e-09
1356 | 1340 | 16 | -100000 | 350 | 6.5975e+32 | 3.690305 | 1.049347e-09 | 4.854957e-09
1356 | 1339 | 17 | -100000 | 350 | 6.7604e+32 | 3.889922 | 1.002561e-09 | 4.638493e-09
1356 | 1338 | 18 | -100000 | 350 | 6.8904e+32 | 4.086099 | 9.616511e-10 | 4.449219e-09
1356 | 1337 | 19 | -100000 | 350 | 6.9929e+32 | 4.278868 | 9.255477e-10 | 4.282182e-09
1356 | 1336 | 20 | -100000 | 350 | 7.0726e+32 | 4.468263 | 8.934313e-10 | 4.133591e-09
1356 | 1335 | 21 | -100000 | 350 | 7.1332e+32 | 4.654319 | 8.64664e-10 | 4.000494e-09
1356 | 1334 | 22 | -100000 | 350 | 7.1777e+32 | 4.837068 | 8.387407e-10 | 3.880556e-09
1356 | 1333 | 23 | -100000 | 350 | 7.2086e+32 | 5.016542 | 8.152563e-10 | 3.771903e-09
1356 | 1332 | 24 | -100000 | 350 | 7.228e+32 | 5.192776 | 7.938815e-10 | 3.673009e-09
1356 | 1331 | 25 | -100000 | 350 | 7.2377e+32 | 5.365801 | 7.743455e-10 | 3.582623e-09
1356 | 1330 | 26 | -100000 | 350 | 7.2389e+32 | 5.53565 | 7.564236e-10 | 3.499704e-09
1356 | 1329 | 27 | -100000 | 350 | 7.233e+32 | 5.702354 | 7.399276e-10 | 3.423383e-09
1356 | 1328 | 28 | -100000 | 350 | 7.221e+32 | 5.865947 | 7.246983e-10 | 3.352922e-09
1356 | 1327 | 29 | -100000 | 350 | 7.2036e+32 | 6.026459 | 7.106004e-10 | 3.287697e-09
1356 | 1326 | 30 | -100000 | 350 | 7.1817e+32 | 6.183923 | 6.975179e-10 | 3.227168e-09
1356 | 1325 | 31 | -100000 | 350 | 7.1558e+32 | 6.338369 | 6.853507e-10 | 3.170875e-09
1356 | 1324 | 32 | -100000 | 350 | 7.1264e+32 | 6.489829 | 6.74012e-10 | 3.118415e-09
1356 | 1323 | 33 | -100000 | 350 | 7.094e+32 | 6.638333 | 6.634261e-10 | 3.069438e-09
1356 | 1322 | 34 | -100000 | 350 | 7.0591e+32 | 6.783913 | 6.535266e-10 | 3.023636e-09
1356 | 1321 | 35 | -100000 | 350 | 7.0218e+32 | 6.926599 | 6.44255e-10 | 2.98074e-09
1356 | 1320 | 36 | -100000 | 350 | 6.9826e+32 | 7.066421 | 6.355598e-10 | 2.94051e-09
1356 | 1319 | 37 | -100000 | 350 | 6.9416e+32 | 7.20341 | 6.27395e-10 | 2.902735e-09
1356 | 1318 | 38 | -100000 | 350 | 6.8992e+32 | 7.337595 | 6.197197e-10 | 2.867224e-09
1356 | 1317 | 39 | -100000 | 350 | 6.8554e+32 | 7.469006 | 6.124973e-10 | 2.833808e-09
1356 | 1316 | 40 | -100000 | 350 | 6.8106e+32 | 7.597672 | 6.056951e-10 | 2.802337e-09
1356 | 1315 | 41 | -100000 | 350 | 6.7647e+32 | 7.723623 | 5.992834e-10 | 2.772672e-09
1356 | 1314 | 42 | -100000 | 350 | 6.718e+32 | 7.846889 | 5.932357e-10 | 2.744692e-09
1356 | 1313 | 43 | -100000 | 350 | 6.6705e+32 | 7.967497 | 5.875277e-10 | 2.718283e-09
1356 | 1312 | 44 | -100000 | 350 | 6.6225e+32 | 8.085478 | 5.821376e-10 | 2.693345e-09
1356 | 1311 | 45 | -100000 | 350 | 6.5739e+32 | 8.200858 | 5.770455e-10 | 2.669785e-09
1356 | 1310 | 46 | -100000 | 350 | 6.5249e+32 | 8.313667 | 5.722331e-10 | 2.64752e-09
1356 | 1309 | 47 | -100000 | 350 | 6.4754e+32 | 8.423933 | 5.676839e-10 | 2.626473e-09
1356 | 1308 | 48 | -100000 | 350 | 6.4257e+32 | 8.531684 | 5.633827e-10 | 2.606572e-09
1356 | 1307 | 49 | -100000 | 350 | 6.3758e+32 | 8.636947 | 5.593155e-10 | 2.587755e-09
1356 | 1306 | 50 | -100000 | 350 | 6.3256e+32 | 8.739751 | 5.554695e-10 | 2.569961e-09
1356 | 1305 | 51 | -100000 | 350 | 6.2753e+32 | 8.840122 | 5.518328e-10 | 2.553135e-09
1356 | 1304 | 52 | -100000 | 350 | 6.2249e+32 | 8.938087 | 5.483946e-10 | 2.537228e-09
1356 | 1303 | 53 | -100000 | 350 | 6.1745e+32 | 9.033675 | 5.451449e-10 | 2.522192e-09
1356 | 1302 | 54 | -100000 | 350 | 6.124e+32 | 9.126911 | 5.420742e-10 | 2.507986e-09
1356 | 1301 | 55 | -100000 | 350 | 6.0735e+32 | 9.217822 | 5.39174e-10 | 2.494567e-09
1356 | 1300 | 56 | -100000 | 350 | 6.0231e+32 | 9.306436 | 5.364363e-10 | 2.481901e-09
1356 | 1299 | 57 | -100000 | 350 | 5.9727e+32 | 9.392776 | 5.338536e-10 | 2.469952e-09
1356 | 1298 | 58 | -100000 | 350 | 5.9224e+32 | 9.476871 | 5.314189e-10 | 2.458687e-09
1356 | 1297 | 59 | -100000 | 350 | 5.8722e+32 | 9.558746 | 5.291259e-10 | 2.448078e-09
1356 | 1296 | 60 | -100000 | 350 | 5.8222e+32 | 9.638427 | 5.269685e-10 | 2.438097e-09
1356 | 1295 | 61 | -100000 | 350 | 5.7722e+32 | 9.715938 | 5.249411e-10 | 2.428717e-09
1356 | 1294 | 62 | -100000 | 350 | 5.7225e+32 | 9.791306 | 5.230385e-10 | 2.419914e-09
1356 | 1293 | 63 | -100000 | 350 | 5.6729e+32 | 9.864556 | 5.212556e-10 | 2.411665e-09
1356 | 1292 | 64 | -100000 | 350 | 5.6235e+32 | 9.935712 | 5.19588e-10 | 2.40395e-09
1356 | 1291 | 65 | -100000 | 350 | 5.5743e+32 | 10.0048 | 5.180314e-10 | 2.396748e-09
1356 | 1290 | 66 | -100000 | 350 | 5.5253e+32 | 10.07184 | 5.165816e-10 | 2.39004e-09
1356 | 1289 | 67 | -100000 | 350 | 5.4766e+32 | 10.13687 | 5.152349e-10 | 2.383809e-09
1356 | 1288 | 68 | -100000 | 350 | 5.428e+32 | 10.1999 | 5.139876e-10 | 2.378039e-09
1356 | 1287 | 69 | -100000 | 350 | 5.3797e+32 | 10.26095 | 5.128366e-10 | 2.372713e-09
1356 | 1286 | 70 | -100000 | 350 | 5.3317e+32 | 10.32006 | 5.117785e-10 | 2.367818e-09
1356 | 1285 | 71 | -100000 | 350 | 5.2839e+32 | 10.37725 | 5.108105e-10 | 2.363339e-09
1356 | 1284 | 72 | -100000 | 350 | 5.2364e+32 | 10.43254 | 5.099296e-10 | 2.359264e-09
1356 | 1283 | 73 | -100000 | 350 | 5.1891e+32 | 10.48595 | 5.091334e-10 | 2.35558e-09
1356 | 1282 | 74 | -100000 | 350 | 5.1421e+32 | 10.5375 | 5.084192e-10 | 2.352276e-09
1356 | 1281 | 75 | -100000 | 350 | 5.0954e+32 | 10.58723 | 5.077848e-10 | 2.349341e-09
1356 | 1280 | 76 | -100000 | 350 | 5.0489e+32 | 10.63515 | 5.07228e-10 | 2.346764e-09
1356 | 1279 | 77 | -100000 | 350 | 5.0027e+32 | 10.68128 | 5.067465e-10 | 2.344537e-09
1356 | 1278 | 78 | -100000 | 350 | 4.9569e+32 | 10.72565 | 5.063385e-10 | 2.342649e-09
1356 | 1277 | 79 | -100000 | 350 | 4.9113e+32 | 10.76828 | 5.06002e-10 | 2.341092e-09
1356 | 1276 | 80 | -100000 | 350 | 4.866e+32 | 10.80919 | 5.057354e-10 | 2.339859e-09
1356 | 1275 | 81 | -100000 | 350 | 4.8209e+32 | 10.84841 | 5.055369e-10 | 2.33894e-09
1356 | 1274 | 82 | -100000 | 350 | 4.7762e+32 | 10.88595 | 5.05405e-10 | 2.33833e-09
1356 | 1273 | 83 | -100000 | 350 | 4.7318e+32 | 10.92184 | 5.053381e-10 | 2.33802e-09
1356 | 1272 | 84 | -100000 | 350 | 4.6877e+32 | 10.95609 | 5.053348e-10 | 2.338005e-09
1356 | 1271 | 85 | -100000 | 350 | 4.6438e+32 | 10.98874 | 5.053938e-10 | 2.338278e-09
1356 | 1270 | 86 | -100000 | 350 | 4.6003e+32 | 11.0198 | 5.055139e-10 | 2.338834e-09
1356 | 1269 | 87 | -100000 | 350 | 4.5571e+32 | 11.04929 | 5.056937e-10 | 2.339666e-09
1356 | 1268 | 88 | -100000 | 350 | 4.5142e+32 | 11.07723 | 5.059323e-10 | 2.340769e-09
1356 | 1267 | 89 | -100000 | 350 | 4.4715e+32 | 11.10365 | 5.062284e-10 | 2.34214e-09
1356 | 1266 | 90 | -100000 | 350 | 4.4292e+32 | 11.12856 | 5.065811e-10 | 2.343772e-09
1356 | 1265 | 91 | -100000 | 350 | 4.3872e+32 | 11.15199 | 5.069895e-10 | 2.345661e-09
1356 | 1264 | 92 | -100000 | 350 | 4.3455e+32 | 11.17395 | 5.074525e-10 | 2.347803e-09
1356 | 1263 | 93 | -100000 | 350 | 4.3041e+32 | 11.19447 | 5.079694e-10 | 2.350195e-09
1356 | 1262 | 94 | -100000 | 350 | 4.263e+32 | 11.21356 | 5.085393e-10 | 2.352831e-09
1356 | 1261 | 95 | -100000 | 350 | 4.2222e+32 | 11.23124 | 5.091615e-10 | 2.35571e-09
1356 | 1260 | 96 | -100000 | 350 | 4.1817e+32 | 11.24754 | 5.098352e-10 | 2.358827e-09
1356 | 1259 | 97 | -100000 | 350 | 4.1415e+32 | 11.26247 | 5.105598e-10 | 2.362179e-09
1356 | 1258 | 98 | -100000 | 350 | 4.1016e+32 | 11.27605 | 5.113345e-10 | 2.365764e-09
1356 | 1257 | 99 | -100000 | 350 | 4.062e+32 | 11.28831 | 5.121588e-10 | 2.369578e-09
1356 | 1256 | 100 | -100000 | 350 | 4.0227e+32 | 11.29925 | 5.130321e-10 | 2.373618e-09
1356 | 1255 | 101 | -100000 | 350 | 3.9837e+32 | 11.3089 | 5.139539e-10 | 2.377883e-09
1356 | 1254 | 102 | -100000 | 350 | 3.945e+32 | 11.31728 | 5.149236e-10 | 2.382369e-09
1356 | 1253 | 103 | -100000 | 350 | 3.9066e+32 | 11.32441 | 5.159409e-10 | 2.387076e-09
1356 | 1252 | 104 | -100000 | 350 | 3.8685e+32 | 11.3303 | 5.170051e-10 | 2.392e-09
1356 | 1251 | 105 | -100000 | 350 | 3.8306e+32 | 11.33497 | 5.18116e-10 | 2.397139e-09
1356 | 1250 | 106 | -100000 | 350 | 3.7931e+32 | 11.33844 | 5.19273e-10 | 2.402493e-09
1356 | 1249 | 107 | -100000 | 350 | 3.7559e+32 | 11.34073 | 5.20476e-10 | 2.408058e-09
1356 | 1248 | 108 | -100000 | 350 | 3.719e+32 | 11.34186 | 5.217244e-10 | 2.413834e-09
1356 | 1247 | 109 | -100000 | 350 | 3.6823e+32 | 11.34183 | 5.230181e-10 | 2.41982e-09
1356 | 1246 | 110 | -100000 | 350 | 3.646e+32 | 11.34068 | 5.243566e-10 | 2.426013e-09
1356 | 1245 | 111 | -100000 | 350 | 3.6099e+32 | 11.33842 | 5.257398e-10 | 2.432412e-09
1356 | 1244 | 112 | -100000 | 350 | 3.5742e+32 | 11.33506 | 5.271674e-10 | 2.439017e-09
1356 | 1243 | 113 | -100000 | 350 | 3.5387e+32 | 11.33062 | 5.286392e-10 | 2.445826e-09
1356 | 1242 | 114 | -100000 | 350 | 3.5035e+32 | 11.32512 | 5.301549e-10 | 2.452839e-09
1356 | 1241 | 115 | -100000 | 350 | 3.4686e+32 | 11.31857 | 5.317145e-10 | 2.460055e-09
1356 | 1240 | 116 | -100000 | 350 | 3.4339e+32 | 11.311 | 5.333176e-10 | 2.467472e-09
1356 | 1239 | 117 | -100000 | 350 | 3.3996e+32 | 11.30241 | 5.349643e-10 | 2.47509e-09
1356 | 1238 | 118 | -100000 | 350 | 3.3655e+32 | 11.29283 | 5.366542e-10 | 2.482909e-09
1356 | 1237 | 119 | -100000 | 350 | 3.3317e+32 | 11.28227 | 5.383874e-10 | 2.490928e-09
1356 | 1236 | 120 | -100000 | 350 | 3.2982e+32 | 11.27074 | 5.401638e-10 | 2.499147e-09
1356 | 1235 | 121 | -100000 | 350 | 3.265e+32 | 11.25826 | 5.419832e-10 | 2.507565e-09
1356 | 1234 | 122 | -100000 | 350 | 3.232e+32 | 11.24485 | 5.438457e-10 | 2.516182e-09
1356 | 1233 | 123 | -100000 | 350 | 3.1994e+32 | 11.23053 | 5.457511e-10 | 2.524997e-09
1356 | 1232 | 124 | -100000 | 350 | 3.1669e+32 | 11.2153 | 5.476995e-10 | 2.534012e-09
1356 | 1231 | 125 | -100000 | 350 | 3.1348e+32 | 11.19918 | 5.496908e-10 | 2.543225e-09
1356 | 1230 | 126 | -100000 | 350 | 3.1029e+32 | 11.18219 | 5.51725e-10 | 2.552636e-09
1356 | 1229 | 127 | -100000 | 350 | 3.0713e+32 | 11.16434 | 5.538022e-10 | 2.562247e-09
1356 | 1228 | 128 | -100000 | 350 | 3.04e+32 | 11.14565 | 5.559223e-10 | 2.572056e-09
1356 | 1227 | 129 | -100000 | 350 | 3.0089e+32 | 11.12614 | 5.580855e-10 | 2.582064e-09
1356 | 1226 | 130 | -100000 | 350 | 2.9781e+32 | 11.10581 | 5.602917e-10 | 2.592272e-09
1356 | 1225 | 131 | -100000 | 350 | 2.9475e+32 | 11.08468 | 5.625412e-10 | 2.602679e-09
1356 | 1224 | 132 | -100000 | 350 | 2.9172e+32 | 11.06277 | 5.648338e-10 | 2.613286e-09
1356 | 1223 | 133 | -100000 | 350 | 2.8872e+32 | 11.04008 | 5.671698e-10 | 2.624094e-09
1356 | 1222 | 134 | -100000 | 350 | 2.8574e+32 | 11.01664 | 5.695492e-10 | 2.635102e-09
1356 | 1221 | 135 | -100000 | 350 | 2.8279e+32 | 10.99246 | 5.719722e-10 | 2.646313e-09
1356 | 1220 | 136 | -100000 | 350 | 2.7986e+32 | 10.96754 | 5.744388e-10 | 2.657725e-09
1356 | 1219 | 137 | -100000 | 350 | 2.7696e+32 | 10.94191 | 5.769493e-10 | 2.66934e-09
1356 | 1218 | 138 | -100000 | 350 | 2.7408e+32 | 10.91558 | 5.795039e-10 | 2.681159e-09
1356 | 1217 | 139 | -100000 | 350 | 2.7123e+32 | 10.88856 | 5.821026e-10 | 2.693182e-09
1356 | 1216 | 140 | -100000 | 350 | 2.684e+32 | 10.86086 | 5.847456e-10 | 2.705411e-09
1356 | 1215 | 141 | -100000 | 350 | 2.656e+32 | 10.8325 | 5.874332e-10 | 2.717845e-09
1356 | 1214 | 142 | -100000 | 350 | 2.6282e+32 | 10.80349 | 5.901655e-10 | 2.730487e-09
1356 | 1213 | 143 | -100000 | 350 | 2.6006e+32 | 10.77385 | 5.929428e-10 | 2.743337e-09
1356 | 1212 | 144 | -100000 | 350 | 2.5733e+32 | 10.74358 | 5.957653e-10 | 2.756395e-09
1356 | 1211 | 145 | -100000 | 350 | 2.5463e+32 | 10.71269 | 5.986332e-10 | 2.769664e-09
1356 | 1210 | 146 | -100000 | 350 | 2.5194e+32 | 10.68121 | 6.015468e-10 | 2.783144e-09
1356 | 1209 | 147 | -100000 | 350 | 2.4928e+32 | 10.64914 | 6.045064e-10 | 2.796837e-09
1356 | 1208 | 148 | -100000 | 350 | 2.4665e+32 | 10.6165 | 6.075121e-10 | 2.810743e-09
1356 | 1207 | 149 | -100000 | 350 | 2.4404e+32 | 10.58329 | 6.105643e-10 | 2.824865e-09
1356 | 1206 | 150 | -100000 | 350 | 2.4145e+32 | 10.54953 | 6.136633e-10 | 2.839203e-09
1356 | 1205 | 151 | -100000 | 350 | 2.3888e+32 | 10.51523 | 6.168094e-10 | 2.853759e-09
1356 | 1204 | 152 | -100000 | 350 | 2.3634e+32 | 10.4804 | 6.200029e-10 | 2.868534e-09
1356 | 1203 | 153 | -100000 | 350 | 2.3382e+32 | 10.44506 | 6.23244e-10 | 2.88353e-09
1356 | 1202 | 154 | -100000 | 350 | 2.3132e+32 | 10.40921 | 6.265333e-10 | 2.898748e-09
1356 | 1201 | 155 | -100000 | 350 | 2.2884e+32 | 10.37287 | 6.298709e-10 | 2.91419e-09
1356 | 1200 | 156 | -100000 | 350 | 2.2639e+32 | 10.33605 | 6.332573e-10 | 2.929857e-09
1356 | 1199 | 157 | -100000 | 350 | 2.2396e+32 | 10.29876 | 6.366927e-10 | 2.945752e-09
1356 | 1198 | 158 | -100000 | 350 | 2.2155e+32 | 10.261 | 6.401777e-10 | 2.961876e-09
1356 | 1197 | 159 | -100000 | 350 | 2.1916e+32 | 10.2228 | 6.437125e-10 | 2.97823e-09
1356 | 1196 | 160 | -100000 | 350 | 2.168e+32 | 10.18415 | 6.472976e-10 | 2.994817e-09
1356 | 1195 | 161 | -100000 | 350 | 2.1445e+32 | 10.14508 | 6.509334e-10 | 3.011638e-09
1356 | 1194 | 162 | -100000 | 350 | 2.1213e+32 | 10.10559 | 6.546203e-10 | 3.028696e-09
1356 | 1193 | 163 | -100000 | 350 | 2.0983e+32 | 10.0657 | 6.583587e-10 | 3.045993e-09
1356 | 1192 | 164 | -100000 | 350 | 2.0754e+32 | 10.02541 | 6.62149e-10 | 3.063529e-09
1356 | 1191 | 165 | -100000 | 350 | 2.0528e+32 | 9.984726 | 6.659918e-10 | 3.081308e-09
1356 | 1190 | 166 | -100000 | 350 | 2.0305e+32 | 9.94367 | 6.698875e-10 | 3.099332e-09
1356 | 1189 | 167 | -100000 | 350 | 2.0083e+32 | 9.902247 | 6.738364e-10 | 3.117603e-09
1356 | 1188 | 168 | -100000 | 350 | 1.9863e+32 | 9.860466 | 6.778393e-10 | 3.136122e-09
1356 | 1187 | 169 | -100000 | 350 | 1.9645e+32 | 9.818339 | 6.818964e-10 | 3.154893e-09
1356 | 1186 | 170 | -100000 | 350 | 1.9429e+32 | 9.775874 | 6.860083e-10 | 3.173918e-09
1356 | 1185 | 171 | -100000 | 350 | 1.9215e+32 | 9.733081 | 6.901756e-10 | 3.193198e-09
1356 | 1184 | 172 | -100000 | 350 | 1.9004e+32 | 9.689968 | 6.943988e-10 | 3.212737e-09
1356 | 1183 | 173 | -100000 | 350 | 1.8794e+32 | 9.646547 | 6.986783e-10 | 3.232537e-09
1356 | 1182 | 174 | -100000 | 350 | 1.8586e+32 | 9.602825 | 7.030148e-10 | 3.252601e-09
1356 | 1181 | 175 | -100000 | 350 | 1.838e+32 | 9.558812 | 7.074088e-10 | 3.27293e-09
1356 | 1180 | 176 | -100000 | 350 | 1.8176e+32 | 9.514516 | 7.118609e-10 | 3.293528e-09
1356 | 1179 | 177 | -100000 | 350 | 1.7974e+32 | 9.469947 | 7.163717e-10 | 3.314398e-09
1356 | 1178 | 178 | -100000 | 350 | 1.7774e+32 | 9.425114 | 7.209417e-10 | 3.335542e-09
1356 | 1177 | 179 | -100000 | 350 | 1.7576e+32 | 9.380024 | 7.255715e-10 | 3.356963e-09
1356 | 1176 | 180 | -100000 | 350 | 1.7379e+32 | 9.334687 | 7.302619e-10 | 3.378663e-09
1356 | 1175 | 181 | -100000 | 350 | 1.7185e+32 | 9.289111 | 7.350133e-10 | 3.400647e-09
1356 | 1174 | 182 | -100000 | 350 | 1.6992e+32 | 9.243304 | 7.398266e-10 | 3.422916e-09
1356 | 1173 | 183 | -100000 | 350 | 1.6801e+32 | 9.197275 | 7.447022e-10 | 3.445473e-09
1356 | 1172 | 184 | -100000 | 350 | 1.6612e+32 | 9.151032 | 7.496409e-10 | 3.468323e-09
1356 | 1171 | 185 | -100000 | 350 | 1.6425e+32 | 9.104582 | 7.546433e-10 | 3.491468e-09
1356 | 1170 | 186 | -100000 | 350 | 1.6239e+32 | 9.057935 | 7.597102e-10 | 3.51491e-09
1356 | 1169 | 187 | -100000 | 350 | 1.6055e+32 | 9.011097 | 7.648423e-10 | 3.538654e-09
1356 | 1168 | 188 | -100000 | 350 | 1.5873e+32 | 8.964076 | 7.700402e-10 | 3.562703e-09
1356 | 1167 | 189 | -100000 | 350 | 1.5693e+32 | 8.91688 | 7.753047e-10 | 3.58706e-09
1356 | 1166 | 190 | -100000 | 350 | 1.5515e+32 | 8.869517 | 7.806365e-10 | 3.611729e-09
1356 | 1165 | 191 | -100000 | 350 | 1.5338e+32 | 8.821994 | 7.860365e-10 | 3.636713e-09
1356 | 1164 | 192 | -100000 | 350 | 1.5163e+32 | 8.774319 | 7.915053e-10 | 3.662015e-09
1356 | 1163 | 193 | -100000 | 350 | 1.499e+32 | 8.726498 | 7.970438e-10 | 3.687639e-09
1356 | 1162 | 194 | -100000 | 350 | 1.4818e+32 | 8.67854 | 8.026527e-10 | 3.71359e-09
1356 | 1161 | 195 | -100000 | 350 | 1.4648e+32 | 8.63045 | 8.083329e-10 | 3.73987e-09
1356 | 1160 | 196 | -100000 | 350 | 1.448e+32 | 8.582237 | 8.140852e-10 | 3.766484e-09
1356 | 1159 | 197 | -100000 | 350 | 1.4313e+32 | 8.533906 | 8.199104e-10 | 3.793435e-09
1356 | 1158 | 198 | -100000 | 350 | 1.4148e+32 | 8.485465 | 8.258094e-10 | 3.820728e-09
1356 | 1157 | 199 | -100000 | 350 | 1.3985e+32 | 8.436921 | 8.31783e-10 | 3.848366e-09
1356 | 1156 | 200 | -100000 | 350 | 1.3823e+32 | 8.388281 | 8.378322e-10 | 3.876353e-09
1356 | 1155 | 201 | -100000 | 350 | 1.3662e+32 | 8.33955 | 8.439578e-10 | 3.904694e-09
1356 | 1154 | 202 | -100000 | 350 | 1.3504e+32 | 8.290735 | 8.501608e-10 | 3.933393e-09
1356 | 1153 | 203 | -100000 | 350 | 1.3347e+32 | 8.241843 | 8.564421e-10 | 3.962455e-09
1356 | 1152 | 204 | -100000 | 350 | 1.3191e+32 | 8.19288 | 8.628027e-10 | 3.991882e-09
1356 | 1151 | 205 | -100000 | 350 | 1.3037e+32 | 8.143852 | 8.692434e-10 | 4.021681e-09
1356 | 1150 | 206 | -100000 | 350 | 1.2885e+32 | 8.094765 | 8.757653e-10 | 4.051856e-09
1356 | 1149 | 207 | -100000 | 350 | 1.2734e+32 | 8.045626 | 8.823694e-10 | 4.082411e-09
1356 | 1148 | 208 | -100000 | 350 | 1.2584e+32 | 7.99644 | 8.890567e-10 | 4.113351e-09
1356 | 1147 | 209 | -100000 | 350 | 1.2436e+32 | 7.947213 | 8.958282e-10 | 4.14468e-09
1356 | 1146 | 210 | -100000 | 350 | 1.229e+32 | 7.897951 | 9.026849e-10 | 4.176404e-09
1356 | 1145 | 211 | -100000 | 350 | 1.2145e+32 | 7.84866 | 9.096281e-10 | 4.208527e-09
1356 | 1144 | 212 | -100000 | 350 | 1.2002e+32 | 7.799346 | 9.166586e-10 | 4.241055e-09
1356 | 1143 | 213 | -100000 | 350 | 1.1859e+32 | 7.750013 | 9.237776e-10 | 4.273992e-09
1356 | 1142 | 214 | -100000 | 350 | 1.1719e+32 | 7.700667 | 9.309863e-10 | 4.307344e-09
1356 | 1141 | 215 | -100000 | 350 | 1.158e+32 | 7.651315 | 9.382858e-10 | 4.341116e-09
1356 | 1140 | 216 | -100000 | 350 | 1.1442e+32 | 7.60196 | 9.456772e-10 | 4.375314e-09
1356 | 1139 | 217 | -100000 | 350 | 1.1305e+32 | 7.552609 | 9.531617e-10 | 4.409942e-09
1356 | 1138 | 218 | -100000 | 350 | 1.117e+32 | 7.503266 | 9.607406e-10 | 4.445007e-09
1356 | 1137 | 219 | -100000 | 350 | 1.1037e+32 | 7.453936 | 9.684149e-10 | 4.480513e-09
1356 | 1136 | 220 | -100000 | 350 | 1.0904e+32 | 7.404626 | 9.761861e-10 | 4.516467e-09
1356 | 1135 | 221 | -100000 | 350 | 1.0773e+32 | 7.355338 | 9.840552e-10 | 4.552875e-09
1356 | 1134 | 222 | -100000 | 350 | 1.0644e+32 | 7.306079 | 9.920237e-10 | 4.589742e-09
1356 | 1133 | 223 | -100000 | 350 | 1.0516e+32 | 7.256853 | 1.000093e-09 | 4.627075e-09
1356 | 1132 | 224 | -100000 | 350 | 1.0389e+32 | 7.207665 | 1.008264e-09 | 4.664879e-09
1356 | 1131 | 225 | -100000 | 350 | 1.0263e+32 | 7.158519 | 1.016538e-09 | 4.703161e-09
1356 | 1130 | 226 | -100000 | 350 | 1.0139e+32 | 7.10942 | 1.024917e-09 | 4.741927e-09
1356 | 1129 | 227 | -100000 | 350 | 1.0016e+32 | 7.060373 | 1.033402e-09 | 4.781183e-09
1356 | 1128 | 228 | -100000 | 350 | 9.8939e+31 | 7.011381 | 1.041994e-09 | 4.820937e-09
1356 | 1127 | 229 | -100000 | 350 | 9.7734e+31 | 6.96245 | 1.050695e-09 | 4.861194e-09
1356 | 1126 | 230 | -100000 | 350 | 9.6542e+31 | 6.913583 | 1.059506e-09 | 4.901961e-09
1356 | 1125 | 231 | -100000 | 350 | 9.5362e+31 | 6.864785 | 1.06843e-09 | 4.943246e-09
1356 | 1124 | 232 | -100000 | 350 | 9.4195e+31 | 6.816059 | 1.077466e-09 | 4.985055e-09
1356 | 1123 | 233 | -100000 | 350 | 9.3039e+31 | 6.767411 | 1.086618e-09 | 5.027395e-09
1356 | 1122 | 234 | -100000 | 350 | 9.1896e+31 | 6.718843 | 1.095885e-09 | 5.070274e-09
1356 | 1121 | 235 | -100000 | 350 | 9.0765e+31 | 6.67036 | 1.105271e-09 | 5.113699e-09
1356 | 1120 | 236 | -100000 | 350 | 8.9646e+31 | 6.621965 | 1.114777e-09 | 5.157676e-09
1356 | 1119 | 237 | -100000 | 350 | 8.8538e+31 | 6.573663 | 1.124403e-09 | 5.202215e-09
1356 | 1118 | 238 | -100000 | 350 | 8.7442e+31 | 6.525457 | 1.134152e-09 | 5.247322e-09
1356 | 1117 | 239 | -100000 | 350 | 8.6358e+31 | 6.477351 | 1.144026e-09 | 5.293006e-09
1356 | 1116 | 240 | -100000 | 350 | 8.5286e+31 | 6.429348 | 1.154027e-09 | 5.339273e-09
1356 | 1115 | 241 | -100000 | 350 | 8.4225e+31 | 6.381452 | 1.164155e-09 | 5.386134e-09
1356 | 1114 | 242 | -100000 | 350 | 8.3175e+31 | 6.333666 | 1.174413e-09 | 5.433594e-09
1356 | 1113 | 243 | -100000 | 350 | 8.2136e+31 | 6.285994 | 1.184803e-09 | 5.481664e-09
1356 | 1112 | 244 | -100000 | 350 | 8.1109e+31 | 6.23844 | 1.195326e-09 | 5.530351e-09
1356 | 1111 | 245 | -100000 | 350 | 8.0092e+31 | 6.191005 | 1.205985e-09 | 5.579665e-09
1356 | 1110 | 246 | -100000 | 350 | 7.9087e+31 | 6.143694 | 1.21678e-09 | 5.629613e-09
1356 | 1109 | 247 | -100000 | 350 | 7.8092e+31 | 6.09651 | 1.227715e-09 | 5.680204e-09
1356 | 1108 | 248 | -100000 | 350 | 7.7108e+31 | 6.049456 | 1.238791e-09 | 5.731449e-09
1356 | 1107 | 249 | -100000 | 350 | 7.6135e+31 | 6.002534 | 1.25001e-09 | 5.783356e-09
1356 | 1106 | 250 | -100000 | 350 | 7.5172e+31 | 5.955748 | 1.261375e-09 | 5.835934e-09
1356 | 1105 | 251 | -100000 | 350 | 7.422e+31 | 5.909101 | 1.272886e-09 | 5.889193e-09
1356 | 1104 | 252 | -100000 | 350 | 7.3278e+31 | 5.862596 | 1.284547e-09 | 5.943143e-09
1356 | 1103 | 253 | -100000 | 350 | 7.2346e+31 | 5.816235 | 1.296359e-09 | 5.997794e-09
1356 | 1102 | 254 | -100000 | 350 | 7.1424e+31 | 5.770021 | 1.308325e-09 | 6.053155e-09
1356 | 1101 | 255 | -100000 | 350 | 7.0513e+31 | 5.723957 | 1.320446e-09 | 6.109237e-09
1356 | 1100 | 256 | -100000 | 350 | 6.9612e+31 | 5.678045 | 1.332726e-09 | 6.16605e-09
1356 | 1099 | 257 | -100000 | 350 | 6.872e+31 | 5.632288 | 1.345165e-09 | 6.223605e-09
1356 | 1098 | 258 | -100000 | 350 | 6.7838e+31 | 5.586689 | 1.357768e-09 | 6.281912e-09
1356 | 1097 | 259 | -100000 | 350 | 6.6966e+31 | 5.54125 | 1.370535e-09 | 6.340982e-09
1356 | 1096 | 260 | -100000 | 350 | 6.6104e+31 | 5.495973 | 1.38347e-09 | 6.400827e-09
1356 | 1095 | 261 | -100000 | 350 | 6.5251e+31 | 5.450861 | 1.396575e-09 | 6.461458e-09
1356 | 1094 | 262 | -100000 | 350 | 6.4408e+31 | 5.405915 | 1.409852e-09 | 6.522886e-09
1356 | 1093 | 263 | -100000 | 350 | 6.3574e+31 | 5.361139 | 1.423304e-09 | 6.585122e-09
1356 | 1092 | 264 | -100000 | 350 | 6.2749e+31 | 5.316535 | 1.436933e-09 | 6.648179e-09
1356 | 1091 | 265 | -100000 | 350 | 6.1934e+31 | 5.272104 | 1.450742e-09 | 6.712069e-09
1356 | 1090 | 266 | -100000 | 350 | 6.1128e+31 | 5.227849 | 1.464734e-09 | 6.776804e-09
1356 | 1089 | 267 | -100000 | 350 | 6.033e+31 | 5.183772 | 1.478911e-09 | 6.842397e-09
1356 | 1088 | 268 | -100000 | 350 | 5.9542e+31 | 5.139874 | 1.493276e-09 | 6.90886e-09
1356 | 1087 | 269 | -100000 | 350 | 5.8762e+31 | 5.096158 | 1.507832e-09 | 6.976205e-09
1356 | 1086 | 270 | -100000 | 350 | 5.7992e+31 | 5.052626 | 1.522582e-09 | 7.044447e-09
1356 | 1085 | 271 | -100000 | 350 | 5.723e+31 | 5.009279 | 1.537528e-09 | 7.113599e-09
1356 | 1084 | 272 | -100000 | 350 | 5.6477e+31 | 4.966119 | 1.552674e-09 | 7.183674e-09
1356 | 1083 | 273 | -100000 | 350 | 5.5732e+31 | 4.923148 | 1.568023e-09 | 7.254685e-09
1356 | 1082 | 274 | -100000 | 350 | 5.4995e+31 | 4.880368 | 1.583577e-09 | 7.326648e-09
1356 | 1081 | 275 | -100000 | 350 | 5.4268e+31 | 4.83778 | 1.599339e-09 | 7.399576e-09
1356 | 1080 | 276 | -100000 | 350 | 5.3548e+31 | 4.795386 | 1.615314e-09 | 7.473484e-09
1356 | 1079 | 277 | -100000 | 350 | 5.2837e+31 | 4.753188 | 1.631503e-09 | 7.548387e-09
1356 | 1078 | 278 | -100000 | 350 | 5.2133e+31 | 4.711187 | 1.647911e-09 | 7.6243e-09
1356 | 1077 | 279 | -100000 | 350 | 5.1438e+31 | 4.669384 | 1.66454e-09 | 7.701237e-09
1356 | 1076 | 280 | -100000 | 350 | 5.0751e+31 | 4.627781 | 1.681394e-09 | 7.779216e-09
1356 | 1075 | 281 | -100000 | 350 | 5.0072e+31 | 4.586379 | 1.698477e-09 | 7.85825e-09
1356 | 1074 | 282 | -100000 | 350 | 4.94e+31 | 4.54518 | 1.715791e-09 | 7.938358e-09
1356 | 1073 | 283 | -100000 | 350 | 4.8737e+31 | 4.504185 | 1.733341e-09 | 8.019554e-09
1356 | 1072 | 284 | -100000 | 350 | 4.8081e+31 | 4.463395 | 1.75113e-09 | 8.101857e-09
1356 | 1071 | 285 | -100000 | 350 | 4.7432e+31 | 4.422812 | 1.769161e-09 | 8.185282e-09
1356 | 1070 | 286 | -100000 | 350 | 4.6792e+31 | 4.382436 | 1.787439e-09 | 8.269847e-09
1356 | 1069 | 287 | -100000 | 350 | 4.6158e+31 | 4.342269 | 1.805967e-09 | 8.35557e-09
1356 | 1068 | 288 | -100000 | 350 | 4.5533e+31 | 4.302312 | 1.824749e-09 | 8.442468e-09
1356 | 1067 | 289 | -100000 | 350 | 4.4914e+31 | 4.262565 | 1.843789e-09 | 8.53056e-09
1356 | 1066 | 290 | -100000 | 350 | 4.4303e+31 | 4.223031 | 1.863092e-09 | 8.619865e-09
1356 | 1065 | 291 | -100000 | 350 | 4.3699e+31 | 4.183709 | 1.88266e-09 | 8.710401e-09
1356 | 1064 | 292 | -100000 | 350 | 4.3102e+31 | 4.144602 | 1.902499e-09 | 8.802187e-09
1356 | 1063 | 293 | -100000 | 350 | 4.2512e+31 | 4.105709 | 1.922612e-09 | 8.895244e-09
1356 | 1062 | 294 | -100000 | 350 | 4.1929e+31 | 4.067031 | 1.943004e-09 | 8.98959e-09
1356 | 1061 | 295 | -100000 | 350 | 4.1353e+31 | 4.028571 | 1.963679e-09 | 9.085246e-09
1356 | 1060 | 296 | -100000 | 350 | 4.0784e+31 | 3.990327 | 1.984641e-09 | 9.182233e-09
1356 | 1059 | 297 | -100000 | 350 | 4.0221e+31 | 3.952301 | 2.005896e-09 | 9.280572e-09
1356 | 1058 | 298 | -100000 | 350 | 3.9666e+31 | 3.914494 | 2.027448e-09 | 9.380285e-09
1356 | 1057 | 299 | -100000 | 350 | 3.9117e+31 | 3.876906 | 2.049301e-09 | 9.481392e-09
1356 | 1056 | 300 | -100000 | 350 | 3.8574e+31 | 3.839538 | 2.071461e-09 | 9.583916e-09
1356 | 1055 | 301 | -100000 | 350 | 3.8038e+31 | 3.802391 | 2.093931e-09 | 9.687879e-09
1356 | 1054 | 302 | -100000 | 350 | 3.7509e+31 | 3.765466 | 2.116718e-09 | 9.793305e-09
1356 | 1053 | 303 | -100000 | 350 | 3.6986e+31 | 3.728761 | 2.139826e-09 | 9.900217e-09
1356 | 1052 | 304 | -100000 | 350 | 3.6469e+31 | 3.692279 | 2.16326e-09 | 1.000864e-08
1356 | 1051 | 305 | -100000 | 350 | 3.5958e+31 | 3.65602 | 2.187026e-09 | 1.011859e-08
1356 | 1050 | 306 | -100000 | 350 | 3.5454e+31 | 3.619984 | 2.211128e-09 | 1.023011e-08
1356 | 1049 | 307 | -100000 | 350 | 3.4956e+31 | 3.584172 | 2.235573e-09 | 1.03432e-08
1356 | 1048 | 308 | -100000 | 350 | 3.4464e+31 | 3.548584 | 2.260366e-09 | 1.045791e-08
1356 | 1047 | 309 | -100000 | 350 | 3.3977e+31 | 3.51322 | 2.285512e-09 | 1.057425e-08
1356 | 1046 | 310 | -100000 | 350 | 3.3497e+31 | 3.47808 | 2.311017e-09 | 1.069226e-08
1356 | 1045 | 311 | -100000 | 350 | 3.3023e+31 | 3.443166 | 2.336887e-09 | 1.081195e-08
1356 | 1044 | 312 | -100000 | 350 | 3.2554e+31 | 3.408477 | 2.363128e-09 | 1.093336e-08
1356 | 1043 | 313 | -100000 | 350 | 3.2092e+31 | 3.374013 | 2.389746e-09 | 1.105651e-08
1356 | 1042 | 314 | -100000 | 350 | 3.1635e+31 | 3.339775 | 2.416747e-09 | 1.118143e-08
1356 | 1041 | 315 | -100000 | 350 | 3.1183e+31 | 3.305762 | 2.444137e-09 | 1.130816e-08
1356 | 1040 | 316 | -100000 | 350 | 3.0738e+31 | 3.271976 | 2.471924e-09 | 1.143672e-08
1356 | 1039 | 317 | -100000 | 350 | 3.0297e+31 | 3.238416 | 2.500112e-09 | 1.156713e-08
1356 | 1038 | 318 | -100000 | 350 | 2.9863e+31 | 3.205082 | 2.528709e-09 | 1.169944e-08
1356 | 1037 | 319 | -100000 | 350 | 2.9433e+31 | 3.171974 | 2.557723e-09 | 1.183368e-08
1356 | 1036 | 320 | -100000 | 350 | 2.9009e+31 | 3.139092 | 2.587158e-09 | 1.196987e-08
1356 | 1035 | 321 | -100000 | 350 | 2.8591e+31 | 3.106437 | 2.617023e-09 | 1.210804e-08
1356 | 1034 | 322 | -100000 | 350 | 2.8177e+31 | 3.074008 | 2.647325e-09 | 1.224824e-08
1356 | 1033 | 323 | -100000 | 350 | 2.7769e+31 | 3.041805 | 2.678071e-09 | 1.239049e-08
1356 | 1032 | 324 | -100000 | 350 | 2.7366e+31 | 3.009828 | 2.709268e-09 | 1.253482e-08
1356 | 1031 | 325 | -100000 | 350 | 2.6968e+31 | 2.978078 | 2.740924e-09 | 1.268128e-08
1356 | 1030 | 326 | -100000 | 350 | 2.6575e+31 | 2.946553 | 2.773046e-09 | 1.28299e-08
1356 | 1029 | 327 | -100000 | 350 | 2.6187e+31 | 2.915254 | 2.805643e-09 | 1.298072e-08
1356 | 1028 | 328 | -100000 | 350 | 2.5804e+31 | 2.884181 | 2.838723e-09 | 1.313376e-08
1356 | 1027 | 329 | -100000 | 350 | 2.5425e+31 | 2.853334 | 2.872292e-09 | 1.328908e-08
1356 | 1026 | 330 | -100000 | 350 | 2.5052e+31 | 2.822711 | 2.906361e-09 | 1.34467e-08
1356 | 1025 | 331 | -100000 | 350 | 2.4683e+31 | 2.792314 | 2.940936e-09 | 1.360667e-08
1356 | 1024 | 332 | -100000 | 350 | 2.432e+31 | 2.762141 | 2.976028e-09 | 1.376903e-08
1356 | 1023 | 333 | -100000 | 350 | 2.396e+31 | 2.732193 | 3.011644e-09 | 1.393381e-08
1356 | 1022 | 334 | -100000 | 350 | 2.3606e+31 | 2.702469 | 3.047794e-09 | 1.410106e-08
1356 | 1021 | 335 | -100000 | 350 | 2.3256e+31 | 2.672969 | 3.084486e-09 | 1.427082e-08
1356 | 1020 | 336 | -100000 | 350 | 2.291e+31 | 2.643692 | 3.12173e-09 | 1.444314e-08
1356 | 1019 | 337 | -100000 | 350 | 2.2569e+31 | 2.614639 | 3.159535e-09 | 1.461805e-08
1356 | 1018 | 338 | -100000 | 350 | 2.2232e+31 | 2.585808 | 3.197911e-09 | 1.47956e-08
1356 | 1017 | 339 | -100000 | 350 | 2.19e+31 | 2.5572 | 3.236868e-09 | 1.497584e-08
1356 | 1016 | 340 | -100000 | 350 | 2.1572e+31 | 2.528814 | 3.276416e-09 | 1.515882e-08
1356 | 1015 | 341 | -100000 | 350 | 2.1249e+31 | 2.500649 | 3.316564e-09 | 1.534457e-08
1356 | 1014 | 342 | -100000 | 350 | 2.0929e+31 | 2.472706 | 3.357324e-09 | 1.553315e-08
1356 | 1013 | 343 | -100000 | 350 | 2.0614e+31 | 2.444983 | 3.398706e-09 | 1.572461e-08
1356 | 1012 | 344 | -100000 | 350 | 2.0303e+31 | 2.41748 | 3.440721e-09 | 1.5919e-08
1356 | 1011 | 345 | -100000 | 350 | 1.9996e+31 | 2.390196 | 3.48338e-09 | 1.611636e-08
1356 | 1010 | 346 | -100000 | 350 | 1.9693e+31 | 2.363132 | 3.526693e-09 | 1.631676e-08
1356 | 1009 | 347 | -100000 | 350 | 1.9394e+31 | 2.336286 | 3.570673e-09 | 1.652024e-08
1356 | 1008 | 348 | -100000 | 350 | 1.9099e+31 | 2.309658 | 3.615331e-09 | 1.672686e-08
1356 | 1007 | 349 | -100000 | 350 | 1.8808e+31 | 2.283248 | 3.660679e-09 | 1.693667e-08
1356 | 1006 | 350 | -100000 | 350 | 1.852e+31 | 2.257054 | 3.706729e-09 | 1.714972e-08
1356 | 1005 | 351 | -100000 | 350 | 1.8237e+31 | 2.231076 | 3.753494e-09 | 1.736609e-08
1356 | 1004 | 352 | -100000 | 350 | 1.7957e+31 | 2.205314 | 3.800985e-09 | 1.758581e-08
1356 | 1003 | 353 | -100000 | 350 | 1.7682e+31 | 2.179767 | 3.849217e-09 | 1.780897e-08
1356 | 1002 | 354 | -100000 | 350 | 1.7409e+31 | 2.154434 | 3.898202e-09 | 1.80356e-08
1356 | 1001 | 355 | -100000 | 350 | 1.7141e+31 | 2.129314 | 3.947953e-09 | 1.826578e-08
1356 | 1000 | 356 | -100000 | 350 | 1.6876e+31 | 2.104408 | 3.998485e-09 | 1.849957e-08
1356 | 999 | 357 | -100000 | 350 | 1.6615e+31 | 2.079713 | 4.04981e-09 | 1.873704e-08
1356 | 998 | 358 | -100000 | 350 | 1.6357e+31 | 2.05523 | 4.101944e-09 | 1.897824e-08
1356 | 997 | 359 | -100000 | 350 | 1.6103e+31 | 2.030958 | 4.1549e-09 | 1.922325e-08
1356 | 996 | 360 | -100000 | 350 | 1.5852e+31 | 2.006895 | 4.208694e-09 | 1.947214e-08
1356 | 995 | 361 | -100000 | 350 | 1.5604e+31 | 1.983042 | 4.26334e-09 | 1.972497e-08
1356 | 994 | 362 | -100000 | 350 | 1.536e+31 | 1.959397 | 4.318855e-09 | 1.998181e-08
1356 | 993 | 363 | -100000 | 350 | 1.512e+31 | 1.93596 | 4.375252e-09 | 2.024274e-08
1356 | 992 | 364 | -100000 | 350 | 1.4882e+31 | 1.91273 | 4.43255e-09 | 2.050784e-08
1356 | 991 | 365 | -100000 | 350 | 1.4648e+31 | 1.889705 | 4.490763e-09 | 2.077717e-08
1356 | 990 | 366 | -100000 | 350 | 1.4417e+31 | 1.866886 | 4.549909e-09 | 2.105082e-08
1356 | 989 | 367 | -100000 | 350 | 1.4189e+31 | 1.844271 | 4.610004e-09 | 2.132886e-08
1356 | 988 | 368 | -100000 | 350 | 1.3965e+31 | 1.82186 | 4.671066e-09 | 2.161137e-08
1356 | 987 | 369 | -100000 | 350 | 1.3743e+31 | 1.799652 | 4.733112e-09 | 2.189843e-08
1356 | 986 | 370 | -100000 | 350 | 1.3525e+31 | 1.777645 | 4.796161e-09 | 2.219014e-08
1356 | 985 | 371 | -100000 | 350 | 1.3309e+31 | 1.755839 | 4.860231e-09 | 2.248657e-08
1356 | 984 | 372 | -100000 | 350 | 1.3097e+31 | 1.734234 | 4.92534e-09 | 2.278781e-08
1356 | 983 | 373 | -100000 | 350 | 1.2888e+31 | 1.712827 | 4.991509e-09 | 2.309394e-08
1356 | 982 | 374 | -100000 | 350 | 1.2681e+31 | 1.691619 | 5.058755e-09 | 2.340507e-08
1356 | 981 | 375 | -100000 | 350 | 1.2478e+31 | 1.670608 | 5.1271e-09 | 2.372128e-08
1356 | 980 | 376 | -100000 | 350 | 1.2277e+31 | 1.649794 | 5.196564e-09 | 2.404266e-08
1356 | 979 | 377 | -100000 | 350 | 1.2079e+31 | 1.629175 | 5.267168e-09 | 2.436932e-08
1356 | 978 | 378 | -100000 | 350 | 1.1884e+31 | 1.608751 | 5.338932e-09 | 2.470135e-08
1356 | 977 | 379 | -100000 | 350 | 1.1692e+31 | 1.58852 | 5.411878e-09 | 2.503884e-08
1356 | 976 | 380 | -100000 | 350 | 1.1502e+31 | 1.568482 | 5.486029e-09 | 2.538191e-08
1356 | 975 | 381 | -100000 | 350 | 1.1315e+31 | 1.548636 | 5.561407e-09 | 2.573066e-08
1356 | 974 | 382 | -100000 | 350 | 1.1131e+31 | 1.52898 | 5.638035e-09 | 2.608519e-08
1356 | 973 | 383 | -100000 | 350 | 1.0949e+31 | 1.509514 | 5.715937e-09 | 2.644562e-08
1356 | 972 | 384 | -100000 | 350 | 1.077e+31 | 1.490237 | 5.795136e-09 | 2.681205e-08
1356 | 971 | 385 | -100000 | 350 | 1.0594e+31 | 1.471148 | 5.875658e-09 | 2.718459e-08
1356 | 970 | 386 | -100000 | 350 | 1.042e+31 | 1.452246 | 5.957527e-09 | 2.756337e-08
1356 | 969 | 387 | -100000 | 350 | 1.0248e+31 | 1.433529 | 6.040768e-09 | 2.79485e-08
1356 | 968 | 388 | -100000 | 350 | 1.0079e+31 | 1.414997 | 6.125409e-09 | 2.83401e-08
1356 | 967 | 389 | -100000 | 350 | 9.9129e+30 | 1.396649 | 6.211475e-09 | 2.87383e-08
1356 | 966 | 390 | -100000 | 350 | 9.7488e+30 | 1.378484 | 6.298994e-09 | 2.914321e-08
1356 | 965 | 391 | -100000 | 350 | 9.5871e+30 | 1.3605 | 6.387993e-09 | 2.955498e-08
1356 | 964 | 392 | -100000 | 350 | 9.4277e+30 | 1.342697 | 6.478501e-09 | 2.997373e-08
1356 | 963 | 393 | -100000 | 350 | 9.2707e+30 | 1.325074 | 6.570547e-09 | 3.03996e-08
1356 | 962 | 394 | -100000 | 350 | 9.116e+30 | 1.307629 | 6.664161e-09 | 3.083271e-08
1356 | 961 | 395 | -100000 | 350 | 8.9636e+30 | 1.290362 | 6.759372e-09 | 3.127322e-08
1356 | 960 | 396 | -100000 | 350 | 8.8133e+30 | 1.273271 | 6.856212e-09 | 3.172127e-08
1356 | 959 | 397 | -100000 | 350 | 8.6653e+30 | 1.256356 | 6.954712e-09 | 3.217699e-08
1356 | 958 | 398 | -100000 | 350 | 8.5195e+30 | 1.239615 | 7.054905e-09 | 3.264055e-08
1356 | 957 | 399 | -100000 | 350 | 8.3759e+30 | 1.223048 | 7.156823e-09 | 3.311209e-08
1356 | 956 | 400 | -100000 | 350 | 8.2343e+30 | 1.206652 | 7.2605e-09 | 3.359176e-08
1356 | 955 | 401 | -100000 | 350 | 8.0949e+30 | 1.190428 | 7.365971e-09 | 3.407974e-08
1356 | 954 | 402 | -100000 | 350 | 7.9575e+30 | 1.174374 | 7.473269e-09 | 3.457617e-08
1356 | 953 | 403 | -100000 | 350 | 7.8222e+30 | 1.158489 | 7.582433e-09 | 3.508123e-08
1356 | 952 | 404 | -100000 | 350 | 7.689e+30 | 1.142771 | 7.693497e-09 | 3.559509e-08
1356 | 951 | 405 | -100000 | 350 | 7.5577e+30 | 1.127221 | 7.806499e-09 | 3.611791e-08
1356 | 950 | 406 | -100000 | 350 | 7.4284e+30 | 1.111836 | 7.921479e-09 | 3.664988e-08
1356 | 949 | 407 | -100000 | 350 | 7.301e+30 | 1.096616 | 8.038474e-09 | 3.719117e-08
1356 | 948 | 408 | -100000 | 350 | 7.1756e+30 | 1.08156 | 8.157525e-09 | 3.774198e-08
1356 | 947 | 409 | -100000 | 350 | 7.052e+30 | 1.066666 | 8.278672e-09 | 3.830249e-08
1356 | 946 | 410 | -100000 | 350 | 6.9303e+30 | 1.051933 | 8.401958e-09 | 3.887289e-08
1356 | 945 | 411 | -100000 | 350 | 6.8105e+30 | 1.037361 | 8.527425e-09 | 3.945338e-08
1356 | 944 | 412 | -100000 | 350 | 6.6925e+30 | 1.022947 | 8.655117e-09 | 4.004416e-08
1356 | 943 | 413 | -100000 | 350 | 6.5763e+30 | 1.008692 | 8.785078e-09 | 4.064545e-08
1356 | 942 | 414 | -100000 | 350 | 6.4619e+30 | 0.9945939 | 8.917354e-09 | 4.125744e-08
1356 | 941 | 415 | -100000 | 350 | 6.3492e+30 | 0.9806514 | 9.051991e-09 | 4.188036e-08
1356 | 940 | 416 | -100000 | 350 | 6.2383e+30 | 0.9668637 | 9.189037e-09 | 4.251442e-08
1356 | 939 | 417 | -100000 | 350 | 6.129e+30 | 0.9532297 | 9.328541e-09 | 4.315986e-08
1356 | 938 | 418 | -100000 | 350 | 6.0215e+30 | 0.9397481 | 9.470552e-09 | 4.381689e-08
1356 | 937 | 419 | -100000 | 350 | 5.9156e+30 | 0.926418 | 9.615121e-09 | 4.448576e-08
1356 | 936 | 420 | -100000 | 350 | 5.8114e+30 | 0.9132382 | 9.762301e-09 | 4.516671e-08
1356 | 935 | 421 | -100000 | 350 | 5.7088e+30 | 0.9002075 | 9.912145e-09 | 4.585999e-08
1356 | 934 | 422 | -100000 | 350 | 5.6077e+30 | 0.887325 | 1.006471e-08 | 4.656583e-08
1356 | 933 | 423 | -100000 | 350 | 5.5083e+30 | 0.8745894 | 1.022004e-08 | 4.728452e-08
1356 | 932 | 424 | -100000 | 350 | 5.4104e+30 | 0.8619997 | 1.037821e-08 | 4.801629e-08
1356 | 931 | 425 | -100000 | 350 | 5.3141e+30 | 0.8495547 | 1.053926e-08 | 4.876143e-08
1356 | 930 | 426 | -100000 | 350 | 5.2192e+30 | 0.8372534 | 1.070326e-08 | 4.952022e-08
1356 | 929 | 427 | -100000 | 350 | 5.1259e+30 | 0.8250946 | 1.087028e-08 | 5.029292e-08
1356 | 928 | 428 | -100000 | 350 | 5.034e+30 | 0.8130772 | 1.104036e-08 | 5.107983e-08
1356 | 927 | 429 | -100000 | 350 | 4.9436e+30 | 0.8012001 | 1.121358e-08 | 5.188125e-08
1356 | 926 | 430 | -100000 | 350 | 4.8546e+30 | 0.7894623 | 1.139e-08 | 5.269748e-08
1356 | 925 | 431 | -100000 | 350 | 4.767e+30 | 0.7778626 | 1.156968e-08 | 5.352881e-08
1356 | 924 | 432 | -100000 | 350 | 4.6808e+30 | 0.7663999 | 1.17527e-08 | 5.437558e-08
1356 | 923 | 433 | -100000 | 350 | 4.596e+30 | 0.755073 | 1.193912e-08 | 5.52381e-08
1356 | 922 | 434 | -100000 | 350 | 4.5126e+30 | 0.743881 | 1.212903e-08 | 5.611671e-08
1356 | 921 | 435 | -100000 | 350 | 4.4305e+30 | 0.7328227 | 1.232247e-08 | 5.701173e-08
1356 | 920 | 436 | -100000 | 350 | 4.3497e+30 | 0.721897 | 1.251955e-08 | 5.792352e-08
1356 | 919 | 437 | -100000 | 350 | 4.2702e+30 | 0.7111028 | 1.272032e-08 | 5.885243e-08
1356 | 918 | 438 | -100000 | 350 | 4.192e+30 | 0.700439 | 1.292487e-08 | 5.979882e-08
1356 | 917 | 439 | -100000 | 350 | 4.1151e+30 | 0.6899046 | 1.313328e-08 | 6.076306e-08
1356 | 916 | 440 | -100000 | 350 | 4.0394e+30 | 0.6794983 | 1.334564e-08 | 6.174553e-08
1356 | 915 | 441 | -100000 | 350 | 3.965e+30 | 0.6692193 | 1.356201e-08 | 6.274663e-08
1356 | 914 | 442 | -100000 | 350 | 3.8917e+30 | 0.6590663 | 1.37825e-08 | 6.376673e-08
1356 | 913 | 443 | -100000 | 350 | 3.8197e+30 | 0.6490382 | 1.400718e-08 | 6.480627e-08
1356 | 912 | 444 | -100000 | 350 | 3.7488e+30 | 0.6391341 | 1.423615e-08 | 6.586563e-08
1356 | 911 | 445 | -100000 | 350 | 3.6791e+30 | 0.6293528 | 1.44695e-08 | 6.694527e-08
1356 | 910 | 446 | -100000 | 350 | 3.6106e+30 | 0.6196932 | 1.470733e-08 | 6.80456e-08
1356 | 909 | 447 | -100000 | 350 | 3.5431e+30 | 0.6101543 | 1.494972e-08 | 6.916708e-08
1356 | 908 | 448 | -100000 | 350 | 3.4768e+30 | 0.600735 | 1.519679e-08 | 7.031016e-08
1356 | 907 | 449 | -100000 | 350 | 3.4116e+30 | 0.5914343 | 1.544862e-08 | 7.147532e-08
1356 | 906 | 450 | -100000 | 350 | 3.3475e+30 | 0.582251 | 1.570533e-08 | 7.266302e-08
1356 | 905 | 451 | -100000 | 350 | 3.2844e+30 | 0.5731842 | 1.596702e-08 | 7.387376e-08
1356 | 904 | 452 | -100000 | 350 | 3.2224e+30 | 0.5642327 | 1.62338e-08 | 7.510805e-08
1356 | 903 | 453 | -100000 | 350 | 3.1615e+30 | 0.5553955 | 1.650578e-08 | 7.636639e-08
1356 | 902 | 454 | -100000 | 350 | 3.1015e+30 | 0.5466716 | 1.678307e-08 | 7.764932e-08
1356 | 901 | 455 | -100000 | 350 | 3.0426e+30 | 0.5380599 | 1.706579e-08 | 7.895737e-08
1356 | 900 | 456 | -100000 | 350 | 2.9846e+30 | 0.5295594 | 1.735406e-08 | 8.029109e-08
1356 | 899 | 457 | -100000 | 350 | 2.9277e+30 | 0.521169 | 1.7648e-08 | 8.165106e-08
1356 | 898 | 458 | -100000 | 350 | 2.8717e+30 | 0.5128877 | 1.794774e-08 | 8.303785e-08
1356 | 897 | 459 | -100000 | 350 | 2.8166e+30 | 0.5047145 | 1.825341e-08 | 8.445205e-08
1356 | 896 | 460 | -100000 | 350 | 2.7625e+30 | 0.4966483 | 1.856513e-08 | 8.589427e-08
1356 | 895 | 461 | -100000 | 350 | 2.7093e+30 | 0.4886881 | 1.888304e-08 | 8.736514e-08
1356 | 894 | 462 | -100000 | 350 | 2.657e+30 | 0.480833 | 1.920728e-08 | 8.886529e-08
1356 | 893 | 463 | -100000 | 350 | 2.6056e+30 | 0.4730818 | 1.953799e-08 | 9.039539e-08
1356 | 892 | 464 | -100000 | 350 | 2.5551e+30 | 0.4654336 | 1.987532e-08 | 9.195609e-08
1356 | 891 | 465 | -100000 | 350 | 2.5055e+30 | 0.4578874 | 2.021942e-08 | 9.354808e-08
1356 | 890 | 466 | -100000 | 350 | 2.4567e+30 | 0.4504422 | 2.057042e-08 | 9.517207e-08
1356 | 889 | 467 | -100000 | 350 | 2.4087e+30 | 0.4430969 | 2.09285e-08 | 9.682878e-08
1356 | 888 | 468 | -100000 | 350 | 2.3616e+30 | 0.4358507 | 2.129382e-08 | 9.851895e-08
1356 | 887 | 469 | -100000 | 350 | 2.3153e+30 | 0.4287024 | 2.166652e-08 | 1.002433e-07
1356 | 886 | 470 | -100000 | 350 | 2.2699e+30 | 0.4216511 | 2.204679e-08 | 1.020027e-07
1356 | 885 | 471 | -100000 | 350 | 2.2252e+30 | 0.4146959 | 2.24348e-08 | 1.037979e-07
1356 | 884 | 472 | -100000 | 350 | 2.1813e+30 | 0.4078357 | 2.283071e-08 | 1.056296e-07
1356 | 883 | 473 | -100000 | 350 | 2.1381e+30 | 0.4010696 | 2.323472e-08 | 1.074988e-07
1356 | 882 | 474 | -100000 | 350 | 2.0957e+30 | 0.3943966 | 2.364701e-08 | 1.094063e-07
1356 | 881 | 475 | -100000 | 350 | 2.0541e+30 | 0.3878158 | 2.406776e-08 | 1.11353e-07
1356 | 880 | 476 | -100000 | 350 | 2.0132e+30 | 0.3813262 | 2.449717e-08 | 1.133398e-07
1356 | 879 | 477 | -100000 | 350 | 1.973e+30 | 0.3749269 | 2.493545e-08 | 1.153675e-07
1356 | 878 | 478 | -100000 | 350 | 1.9336e+30 | 0.3686169 | 2.538279e-08 | 1.174372e-07
1356 | 877 | 479 | -100000 | 350 | 1.8948e+30 | 0.3623953 | 2.58394e-08 | 1.195498e-07
1356 | 876 | 480 | -100000 | 350 | 1.8567e+30 | 0.3562612 | 2.630551e-08 | 1.217063e-07
1356 | 875 | 481 | -100000 | 350 | 1.8193e+30 | 0.3502135 | 2.678133e-08 | 1.239077e-07
1356 | 874 | 482 | -100000 | 350 | 1.7826e+30 | 0.3442515 | 2.726709e-08 | 1.261552e-07
1356 | 873 | 483 | -100000 | 350 | 1.7466e+30 | 0.3383741 | 2.776301e-08 | 1.284496e-07
1356 | 872 | 484 | -100000 | 350 | 1.7111e+30 | 0.3325805 | 2.826935e-08 | 1.307923e-07
1356 | 871 | 485 | -100000 | 350 | 1.6764e+30 | 0.3268697 | 2.878633e-08 | 1.331842e-07
1356 | 870 | 486 | -100000 | 350 | 1.6422e+30 | 0.3212409 | 2.931422e-08 | 1.356265e-07
1356 | 869 | 487 | -100000 | 350 | 1.6087e+30 | 0.3156932 | 2.985327e-08 | 1.381205e-07
1356 | 868 | 488 | -100000 | 350 | 1.5758e+30 | 0.3102256 | 3.040374e-08 | 1.406674e-07
1356 | 867 | 489 | -100000 | 350 | 1.5435e+30 | 0.3048373 | 3.096591e-08 | 1.432683e-07
1356 | 866 | 490 | -100000 | 350 | 1.5118e+30 | 0.2995274 | 3.154005e-08 | 1.459246e-07
1356 | 865 | 491 | -100000 | 350 | 1.4806e+30 | 0.2942951 | 3.212644e-08 | 1.486377e-07
1356 | 864 | 492 | -100000 | 350 | 1.45e+30 | 0.2891393 | 3.272538e-08 | 1.514088e-07
1356 | 863 | 493 | -100000 | 350 | 1.42e+30 | 0.2840594 | 3.333717e-08 | 1.542393e-07
1356 | 862 | 494 | -100000 | 350 | 1.3906e+30 | 0.2790544 | 3.396212e-08 | 1.571307e-07
1356 | 861 | 495 | -100000 | 350 | 1.3617e+30 | 0.2741235 | 3.460053e-08 | 1.600844e-07
1356 | 860 | 496 | -100000 | 350 | 1.3333e+30 | 0.2692659 | 3.525275e-08 | 1.63102e-07
1356 | 859 | 497 | -100000 | 350 | 1.3054e+30 | 0.2644806 | 3.591909e-08 | 1.661849e-07
1356 | 858 | 498 | -100000 | 350 | 1.2781e+30 | 0.2597669 | 3.65999e-08 | 1.693348e-07
1356 | 857 | 499 | -100000 | 350 | 1.2513e+30 | 0.2551239 | 3.729553e-08 | 1.725532e-07
1356 | 856 | 500 | -100000 | 350 | 1.225e+30 | 0.2505509 | 3.800634e-08 | 1.758419e-07
1356 | 855 | 501 | -100000 | 350 | 1.1992e+30 | 0.2460469 | 3.87327e-08 | 1.792025e-07
1356 | 854 | 502 | -100000 | 350 | 1.1738e+30 | 0.2416112 | 3.947499e-08 | 1.826368e-07
1356 | 853 | 503 | -100000 | 350 | 1.149e+30 | 0.2372429 | 4.02336e-08 | 1.861466e-07
1356 | 852 | 504 | -100000 | 350 | 1.1246e+30 | 0.2329414 | 4.100893e-08 | 1.897338e-07
1356 | 851 | 505 | -100000 | 350 | 1.1006e+30 | 0.2287057 | 4.180139e-08 | 1.934002e-07
1356 | 850 | 506 | -100000 | 350 | 1.0772e+30 | 0.2245351 | 4.26114e-08 | 1.971479e-07
1356 | 849 | 507 | -100000 | 350 | 1.0541e+30 | 0.2204288 | 4.343939e-08 | 2.009787e-07
1356 | 848 | 508 | -100000 | 350 | 1.0316e+30 | 0.216386 | 4.428581e-08 | 2.048948e-07
1356 | 847 | 509 | -100000 | 350 | 1.0094e+30 | 0.212406 | 4.515112e-08 | 2.088982e-07
1356 | 846 | 510 | -100000 | 350 | 9.8768e+29 | 0.2084879 | 4.603578e-08 | 2.129913e-07
1356 | 845 | 511 | -100000 | 350 | 9.6637e+29 | 0.2046311 | 4.694028e-08 | 2.171761e-07
1356 | 844 | 512 | -100000 | 350 | 9.4547e+29 | 0.2008348 | 4.786512e-08 | 2.21455e-07
1356 | 843 | 513 | -100000 | 350 | 9.2497e+29 | 0.1970982 | 4.881079e-08 | 2.258303e-07
1356 | 842 | 514 | -100000 | 350 | 9.0487e+29 | 0.1934206 | 4.977783e-08 | 2.303044e-07
1356 | 841 | 515 | -100000 | 350 | 8.8517e+29 | 0.1898013 | 5.076677e-08 | 2.348799e-07
1356 | 840 | 516 | -100000 | 350 | 8.6584e+29 | 0.1862394 | 5.177817e-08 | 2.395593e-07
1356 | 839 | 517 | -100000 | 350 | 8.469e+29 | 0.1827344 | 5.281259e-08 | 2.443451e-07
1356 | 838 | 518 | -100000 | 350 | 8.2832e+29 | 0.1792854 | 5.387061e-08 | 2.492402e-07
1356 | 837 | 519 | -100000 | 350 | 8.1011e+29 | 0.1758919 | 5.495283e-08 | 2.542473e-07
1356 | 836 | 520 | -100000 | 350 | 7.9226e+29 | 0.1725529 | 5.605987e-08 | 2.593692e-07
1356 | 835 | 521 | -100000 | 350 | 7.7475e+29 | 0.169268 | 5.719237e-08 | 2.646088e-07
1356 | 834 | 522 | -100000 | 350 | 7.576e+29 | 0.1660363 | 5.835096e-08 | 2.699693e-07
1356 | 833 | 523 | -100000 | 350 | 7.4078e+29 | 0.1628572 | 5.953633e-08 | 2.754535e-07
1356 | 832 | 524 | -100000 | 350 | 7.243e+29 | 0.15973 | 6.074916e-08 | 2.810649e-07
1356 | 831 | 525 | -100000 | 350 | 7.0815e+29 | 0.156654 | 6.199015e-08 | 2.868065e-07
1356 | 830 | 526 | -100000 | 350 | 6.9232e+29 | 0.1536285 | 6.326004e-08 | 2.926818e-07
1356 | 829 | 527 | -100000 | 350 | 6.7681e+29 | 0.150653 | 6.455956e-08 | 2.986942e-07
1356 | 828 | 528 | -100000 | 350 | 6.6161e+29 | 0.1477267 | 6.58895e-08 | 3.048474e-07
1356 | 827 | 529 | -100000 | 350 | 6.4671e+29 | 0.1448489 | 6.725063e-08 | 3.111449e-07
1356 | 826 | 530 | -100000 | 350 | 6.3211e+29 | 0.1420191 | 6.864378e-08 | 3.175905e-07
1356 | 825 | 531 | -100000 | 350 | 6.1781e+29 | 0.1392366 | 7.006977e-08 | 3.24188e-07
1356 | 824 | 532 | -100000 | 350 | 6.038e+29 | 0.1365007 | 7.152947e-08 | 3.309415e-07
1356 | 823 | 533 | -100000 | 350 | 5.9008e+29 | 0.1338108 | 7.302376e-08 | 3.378551e-07
1356 | 822 | 534 | -100000 | 350 | 5.7663e+29 | 0.1311664 | 7.455356e-08 | 3.449329e-07
1356 | 821 | 535 | -100000 | 350 | 5.6346e+29 | 0.1285667 | 7.611979e-08 | 3.521793e-07
1356 | 820 | 536 | -100000 | 350 | 5.5056e+29 | 0.1260112 | 7.772343e-08 | 3.595988e-07
1356 | 819 | 537 | -100000 | 350 | 5.3793e+29 | 0.1234992 | 7.936545e-08 | 3.671959e-07
1356 | 818 | 538 | -100000 | 350 | 5.2555e+29 | 0.1210302 | 8.104689e-08 | 3.749753e-07
1356 | 817 | 539 | -100000 | 350 | 5.1343e+29 | 0.1186036 | 8.276879e-08 | 3.829419e-07
1356 | 816 | 540 | -100000 | 350 | 5.0156e+29 | 0.1162188 | 8.453223e-08 | 3.911007e-07
1356 | 815 | 541 | -100000 | 350 | 4.8994e+29 | 0.1138752 | 8.633832e-08 | 3.994568e-07
1356 | 814 | 542 | -100000 | 350 | 4.7855e+29 | 0.1115721 | 8.818821e-08 | 4.080156e-07
1356 | 813 | 543 | -100000 | 350 | 4.6741e+29 | 0.1093092 | 9.008307e-08 | 4.167825e-07
1356 | 812 | 544 | -100000 | 350 | 4.565e+29 | 0.1070857 | 9.202411e-08 | 4.25763e-07
1356 | 811 | 545 | -100000 | 350 | 4.4582e+29 | 0.1049011 | 9.401259e-08 | 4.34963e-07
1356 | 810 | 546 | -100000 | 350 | 4.3536e+29 | 0.1027549 | 9.604978e-08 | 4.443883e-07
1356 | 809 | 547 | -100000 | 350 | 4.2512e+29 | 0.1006465 | 9.813701e-08 | 4.540452e-07
1356 | 808 | 548 | -100000 | 350 | 4.151e+29 | 0.09857544 | 1.002756e-07 | 4.639399e-07
1356 | 807 | 549 | -100000 | 350 | 4.0529e+29 | 0.09654108 | 1.024671e-07 | 4.740789e-07
1356 | 806 | 550 | -100000 | 350 | 3.9569e+29 | 0.09454292 | 1.047128e-07 | 4.844689e-07
1356 | 805 | 551 | -100000 | 350 | 3.8629e+29 | 0.09258044 | 1.070142e-07 | 4.951167e-07
1356 | 804 | 552 | -100000 | 350 | 3.771e+29 | 0.09065311 | 1.093728e-07 | 5.060294e-07
1356 | 803 | 553 | -100000 | 350 | 3.681e+29 | 0.08876043 | 1.117904e-07 | 5.172144e-07
1356 | 802 | 554 | -100000 | 350 | 3.5929e+29 | 0.08690188 | 1.142683e-07 | 5.286792e-07
1356 | 801 | 555 | -100000 | 350 | 3.5068e+29 | 0.08507696 | 1.168085e-07 | 5.404314e-07
1356 | 800 | 556 | -100000 | 350 | 3.4225e+29 | 0.08328517 | 1.194124e-07 | 5.524791e-07
1356 | 799 | 557 | -100000 | 350 | 3.34e+29 | 0.08152601 | 1.220821e-07 | 5.648305e-07
1356 | 798 | 558 | -100000 | 350 | 3.2593e+29 | 0.07979899 | 1.248192e-07 | 5.774941e-07
1356 | 797 | 559 | -100000 | 350 | 3.1804e+29 | 0.07810364 | 1.276256e-07 | 5.904785e-07
1356 | 796 | 560 | -100000 | 350 | 3.1031e+29 | 0.07643947 | 1.305034e-07 | 6.037929e-07
1356 | 795 | 561 | -100000 | 350 | 3.0276e+29 | 0.07480602 | 1.334544e-07 | 6.174463e-07
1356 | 794 | 562 | -100000 | 350 | 2.9537e+29 | 0.07320281 | 1.364808e-07 | 6.314485e-07
1356 | 793 | 563 | -100000 | 350 | 2.8815e+29 | 0.07162938 | 1.395847e-07 | 6.458092e-07
1356 | 792 | 564 | -100000 | 350 | 2.8108e+29 | 0.07008528 | 1.427683e-07 | 6.605386e-07
1356 | 791 | 565 | -100000 | 350 | 2.7417e+29 | 0.06857006 | 1.460339e-07 | 6.756471e-07
1356 | 790 | 566 | -100000 | 350 | 2.6741e+29 | 0.06708326 | 1.493837e-07 | 6.911455e-07
1356 | 789 | 567 | -100000 | 350 | 2.6081e+29 | 0.06562445 | 1.528202e-07 | 7.07045e-07
1356 | 788 | 568 | -100000 | 350 | 2.5435e+29 | 0.06419319 | 1.563459e-07 | 7.23357e-07
1356 | 787 | 569 | -100000 | 350 | 2.4803e+29 | 0.06278905 | 1.599633e-07 | 7.400934e-07
1356 | 786 | 570 | -100000 | 350 | 2.4186e+29 | 0.0614116 | 1.63675e-07 | 7.572662e-07
1356 | 785 | 571 | -100000 | 350 | 2.3582e+29 | 0.06006043 | 1.674838e-07 | 7.748882e-07
1356 | 784 | 572 | -100000 | 350 | 2.2992e+29 | 0.05873511 | 1.713924e-07 | 7.929721e-07
1356 | 783 | 573 | -100000 | 350 | 2.2416e+29 | 0.05743524 | 1.754039e-07 | 8.115316e-07
1356 | 782 | 574 | -100000 | 350 | 2.1852e+29 | 0.05616041 | 1.79521e-07 | 8.305802e-07
1356 | 781 | 575 | -100000 | 350 | 2.1301e+29 | 0.05491022 | 1.83747e-07 | 8.501323e-07
1356 | 780 | 576 | -100000 | 350 | 2.0763e+29 | 0.05368427 | 1.88085e-07 | 8.702025e-07
1356 | 779 | 577 | -100000 | 350 | 2.0237e+29 | 0.05248216 | 1.925382e-07 | 8.90806e-07
1356 | 778 | 578 | -100000 | 350 | 1.9723e+29 | 0.05130352 | 1.971101e-07 | 9.119585e-07
1356 | 777 | 579 | -100000 | 350 | 1.922e+29 | 0.05014797 | 2.018041e-07 | 9.33676e-07
1356 | 776 | 580 | -100000 | 350 | 1.873e+29 | 0.04901511 | 2.066238e-07 | 9.559751e-07
1356 | 775 | 581 | -100000 | 350 | 1.825e+29 | 0.04790459 | 2.11573e-07 | 9.788732e-07
1356 | 774 | 582 | -100000 | 350 | 1.7782e+29 | 0.04681603 | 2.166554e-07 | 1.002388e-06
1356 | 773 | 583 | -100000 | 350 | 1.7324e+29 | 0.04574907 | 2.218751e-07 | 1.026537e-06
1356 | 772 | 584 | -100000 | 350 | 1.6878e+29 | 0.04470335 | 2.27236e-07 | 1.051341e-06
1356 | 771 | 585 | -100000 | 350 | 1.6441e+29 | 0.04367852 | 2.327425e-07 | 1.076817e-06
1356 | 770 | 586 | -100000 | 350 | 1.6015e+29 | 0.04267423 | 2.383989e-07 | 1.102987e-06
1356 | 769 | 587 | -100000 | 350 | 1.5599e+29 | 0.04169012 | 2.442097e-07 | 1.129872e-06
1356 | 768 | 588 | -100000 | 350 | 1.5192e+29 | 0.04072587 | 2.501795e-07 | 1.157492e-06
1356 | 767 | 589 | -100000 | 350 | 1.4795e+29 | 0.03978114 | 2.563131e-07 | 1.18587e-06
1356 | 766 | 590 | -100000 | 350 | 1.4408e+29 | 0.03885559 | 2.626154e-07 | 1.215029e-06
1356 | 765 | 591 | -100000 | 350 | 1.403e+29 | 0.03794889 | 2.690916e-07 | 1.244992e-06
1356 | 764 | 592 | -100000 | 350 | 1.366e+29 | 0.03706073 | 2.75747e-07 | 1.275784e-06
1356 | 763 | 593 | -100000 | 350 | 1.33e+29 | 0.03619078 | 2.82587e-07 | 1.30743e-06
1356 | 762 | 594 | -100000 | 350 | 1.2948e+29 | 0.03533874 | 2.896172e-07 | 1.339956e-06
1356 | 761 | 595 | -100000 | 350 | 1.2604e+29 | 0.03450428 | 2.968435e-07 | 1.37339e-06
1356 | 760 | 596 | -100000 | 350 | 1.2269e+29 | 0.0336871 | 3.042719e-07 | 1.407758e-06
1356 | 759 | 597 | -100000 | 350 | 1.1942e+29 | 0.03288691 | 3.119086e-07 | 1.443091e-06
1356 | 758 | 598 | -100000 | 350 | 1.1622e+29 | 0.0321034 | 3.1976e-07 | 1.479417e-06
1356 | 757 | 599 | -100000 | 350 | 1.1311e+29 | 0.03133628 | 3.278328e-07 | 1.516767e-06
1356 | 756 | 600 | -100000 | 350 | 1.1007e+29 | 0.03058526 | 3.361339e-07 | 1.555173e-06
1356 | 755 | 601 | -100000 | 350 | 1.071e+29 | 0.02985005 | 3.446703e-07 | 1.594667e-06
1356 | 754 | 602 | -100000 | 350 | 1.0421e+29 | 0.02913037 | 3.534493e-07 | 1.635285e-06
1356 | 753 | 603 | -100000 | 350 | 1.0138e+29 | 0.02842595 | 3.624786e-07 | 1.67706e-06
1356 | 752 | 604 | -100000 | 350 | 9.8629e+28 | 0.02773651 | 3.71766e-07 | 1.72003e-06
1356 | 751 | 605 | -100000 | 350 | 9.5943e+28 | 0.02706178 | 3.813196e-07 | 1.764231e-06
1356 | 750 | 606 | -100000 | 350 | 9.3324e+28 | 0.0264015 | 3.911478e-07 | 1.809702e-06
1356 | 749 | 607 | -100000 | 350 | 9.0769e+28 | 0.02575539 | 4.012592e-07 | 1.856484e-06
1356 | 748 | 608 | -100000 | 350 | 8.8277e+28 | 0.02512321 | 4.116629e-07 | 1.904619e-06
1356 | 747 | 609 | -100000 | 350 | 8.5848e+28 | 0.0245047 | 4.223681e-07 | 1.954148e-06
1356 | 746 | 610 | -100000 | 350 | 8.3479e+28 | 0.02389961 | 4.333844e-07 | 2.005116e-06
1356 | 745 | 611 | -100000 | 350 | 8.1169e+28 | 0.02330768 | 4.447217e-07 | 2.05757e-06
1356 | 744 | 612 | -100000 | 350 | 7.8917e+28 | 0.02272868 | 4.563903e-07 | 2.111557e-06
1356 | 743 | 613 | -100000 | 350 | 7.6722e+28 | 0.02216237 | 4.684009e-07 | 2.167125e-06
1356 | 742 | 614 | -100000 | 350 | 7.4583e+28 | 0.02160851 | 4.807644e-07 | 2.224327e-06
1356 | 741 | 615 | -100000 | 350 | 7.2497e+28 | 0.02106686 | 4.934923e-07 | 2.283214e-06
1356 | 740 | 616 | -100000 | 350 | 7.0464e+28 | 0.0205372 | 5.065962e-07 | 2.343841e-06
1356 | 739 | 617 | -100000 | 350 | 6.8483e+28 | 0.02001929 | 5.200884e-07 | 2.406265e-06
1356 | 738 | 618 | -100000 | 350 | 6.6553e+28 | 0.01951293 | 5.339816e-07 | 2.470544e-06
1356 | 737 | 619 | -100000 | 350 | 6.4672e+28 | 0.01901788 | 5.482887e-07 | 2.536738e-06
1356 | 736 | 620 | -100000 | 350 | 6.2839e+28 | 0.01853393 | 5.630234e-07 | 2.60491e-06
1356 | 735 | 621 | -100000 | 350 | 6.1054e+28 | 0.01806087 | 5.781996e-07 | 2.675125e-06
1356 | 734 | 622 | -100000 | 350 | 5.9314e+28 | 0.01759849 | 5.938318e-07 | 2.74745e-06
1356 | 733 | 623 | -100000 | 350 | 5.762e+28 | 0.01714659 | 6.099351e-07 | 2.821954e-06
1356 | 732 | 624 | -100000 | 350 | 5.5969e+28 | 0.01670495 | 6.265251e-07 | 2.89871e-06
1356 | 731 | 625 | -100000 | 350 | 5.4362e+28 | 0.01627338 | 6.436178e-07 | 2.977792e-06
1356 | 730 | 626 | -100000 | 350 | 5.2796e+28 | 0.01585169 | 6.612299e-07 | 3.059277e-06
1356 | 729 | 627 | -100000 | 350 | 5.1272e+28 | 0.01543967 | 6.793788e-07 | 3.143245e-06
1356 | 728 | 628 | -100000 | 350 | 4.9787e+28 | 0.01503714 | 6.980824e-07 | 3.22978e-06
1356 | 727 | 629 | -100000 | 350 | 4.8342e+28 | 0.01464392 | 7.173593e-07 | 3.318967e-06
1356 | 726 | 630 | -100000 | 350 | 4.6934e+28 | 0.01425981 | 7.372286e-07 | 3.410896e-06
1356 | 725 | 631 | -100000 | 350 | 4.5564e+28 | 0.01388463 | 7.577104e-07 | 3.505658e-06
1356 | 724 | 632 | -100000 | 350 | 4.4231e+28 | 0.01351821 | 7.788253e-07 | 3.603349e-06
1356 | 723 | 633 | -100000 | 350 | 4.2932e+28 | 0.01316037 | 8.005948e-07 | 3.704069e-06
1356 | 722 | 634 | -100000 | 350 | 4.1669e+28 | 0.01281094 | 8.23041e-07 | 3.807919e-06
1356 | 721 | 635 | -100000 | 350 | 4.0439e+28 | 0.01246975 | 8.46187e-07 | 3.915008e-06
1356 | 720 | 636 | -100000 | 350 | 3.9242e+28 | 0.01213663 | 8.700567e-07 | 4.025445e-06
1356 | 719 | 637 | -100000 | 350 | 3.8078e+28 | 0.01181141 | 8.946749e-07 | 4.139344e-06
1356 | 718 | 638 | -100000 | 350 | 3.6945e+28 | 0.01149394 | 9.200672e-07 | 4.256825e-06
1356 | 717 | 639 | -100000 | 350 | 3.5843e+28 | 0.01118405 | 9.462603e-07 | 4.378011e-06
1356 | 716 | 640 | -100000 | 350 | 3.477e+28 | 0.01088159 | 9.732818e-07 | 4.50303e-06
1356 | 715 | 641 | -100000 | 350 | 3.3727e+28 | 0.0105864 | 1.00116e-06 | 4.632014e-06
1356 | 714 | 642 | -100000 | 350 | 3.2713e+28 | 0.01029834 | 1.029926e-06 | 4.765101e-06
1356 | 713 | 643 | -100000 | 350 | 3.1726e+28 | 0.01001726 | 1.059609e-06 | 4.902434e-06
1356 | 712 | 644 | -100000 | 350 | 3.0766e+28 | 0.009743002 | 1.090241e-06 | 5.04416e-06
1356 | 711 | 645 | -100000 | 350 | 2.9833e+28 | 0.009475432 | 1.121857e-06 | 5.190434e-06
1356 | 710 | 646 | -100000 | 350 | 2.8925e+28 | 0.009214406 | 1.154489e-06 | 5.341414e-06
1356 | 709 | 647 | -100000 | 350 | 2.8043e+28 | 0.008959787 | 1.188175e-06 | 5.497267e-06
1356 | 708 | 648 | -100000 | 350 | 2.7185e+28 | 0.008711437 | 1.222952e-06 | 5.658165e-06
1356 | 707 | 649 | -100000 | 350 | 2.6351e+28 | 0.008469224 | 1.258857e-06 | 5.824285e-06
1356 | 706 | 650 | -100000 | 350 | 2.5541e+28 | 0.008233015 | 1.295931e-06 | 5.995813e-06
1356 | 705 | 651 | -100000 | 350 | 2.4753e+28 | 0.008002683 | 1.334215e-06 | 6.172941e-06
1356 | 704 | 652 | -100000 | 350 | 2.3988e+28 | 0.007778099 | 1.373753e-06 | 6.35587e-06
1356 | 703 | 653 | -100000 | 350 | 2.3244e+28 | 0.007559139 | 1.41459e-06 | 6.544806e-06
1356 | 702 | 654 | -100000 | 350 | 2.2521e+28 | 0.007345682 | 1.456771e-06 | 6.739965e-06
1356 | 701 | 655 | -100000 | 350 | 2.1818e+28 | 0.007137606 | 1.500346e-06 | 6.941571e-06
1356 | 700 | 656 | -100000 | 350 | 2.1136e+28 | 0.006934795 | 1.545365e-06 | 7.149856e-06
1356 | 699 | 657 | -100000 | 350 | 2.0473e+28 | 0.006737132 | 1.591879e-06 | 7.365062e-06
1356 | 698 | 658 | -100000 | 350 | 1.9829e+28 | 0.006544503 | 1.639944e-06 | 7.58744e-06
1356 | 697 | 659 | -100000 | 350 | 1.9203e+28 | 0.006356798 | 1.689615e-06 | 7.817251e-06
1356 | 696 | 660 | -100000 | 350 | 1.8596e+28 | 0.006173906 | 1.740951e-06 | 8.054766e-06
1356 | 695 | 661 | -100000 | 350 | 1.8006e+28 | 0.00599572 | 1.794014e-06 | 8.300266e-06
1356 | 694 | 662 | -100000 | 350 | 1.7433e+28 | 0.005822134 | 1.848865e-06 | 8.554046e-06
1356 | 693 | 663 | -100000 | 350 | 1.6877e+28 | 0.005653045 | 1.905572e-06 | 8.816408e-06
1356 | 692 | 664 | -100000 | 350 | 1.6337e+28 | 0.005488352 | 1.964203e-06 | 9.08767e-06
1356 | 691 | 665 | -100000 | 350 | 1.5813e+28 | 0.005327954 | 2.024828e-06 | 9.368162e-06
1356 | 690 | 666 | -100000 | 350 | 1.5304e+28 | 0.005171754 | 2.087522e-06 | 9.658225e-06
1356 | 689 | 667 | -100000 | 350 | 1.481e+28 | 0.005019657 | 2.152362e-06 | 9.958215e-06
1356 | 688 | 668 | -100000 | 350 | 1.4331e+28 | 0.004871567 | 2.219427e-06 | 1.02685e-05
1356 | 687 | 669 | -100000 | 350 | 1.3866e+28 | 0.004727392 | 2.288802e-06 | 1.058948e-05
1356 | 686 | 670 | -100000 | 350 | 1.3414e+28 | 0.004587043 | 2.360572e-06 | 1.092153e-05
1356 | 685 | 671 | -100000 | 350 | 1.2977e+28 | 0.00445043 | 2.434829e-06 | 1.126509e-05
1356 | 684 | 672 | -100000 | 350 | 1.2552e+28 | 0.004317466 | 2.511665e-06 | 1.162058e-05
1356 | 683 | 673 | -100000 | 350 | 1.214e+28 | 0.004188067 | 2.591178e-06 | 1.198846e-05
1356 | 682 | 674 | -100000 | 350 | 1.174e+28 | 0.004062147 | 2.673471e-06 | 1.23692e-05
1356 | 681 | 675 | -100000 | 350 | 1.1352e+28 | 0.003939626 | 2.758648e-06 | 1.276329e-05
1356 | 680 | 676 | -100000 | 350 | 1.0977e+28 | 0.003820423 | 2.84682e-06 | 1.317123e-05
1356 | 679 | 677 | -100000 | 350 | 1.0612e+28 | 0.00370446 | 2.938102e-06 | 1.359356e-05
1356 | 678 | 678 | -100000 | 350 | 1.0259e+28 | 0.003591658 | 3.032613e-06 | 1.403083e-05
1356 | 677 | 679 | -100000 | 350 | 9.9159e+27 | 0.003481943 | 3.130478e-06 | 1.448361e-05
1356 | 676 | 680 | -100000 | 350 | 9.5837e+27 | 0.003375239 | 3.231825e-06 | 1.495251e-05
1356 | 675 | 681 | -100000 | 350 | 9.2618e+27 | 0.003271476 | 3.33679e-06 | 1.543815e-05
1356 | 674 | 682 | -100000 | 350 | 8.9497e+27 | 0.003170581 | 3.445514e-06 | 1.594117e-05
1356 | 673 | 683 | -100000 | 350 | 8.6472e+27 | 0.003072485 | 3.558143e-06 | 1.646227e-05
1356 | 672 | 684 | -100000 | 350 | 8.3542e+27 | 0.00297712 | 3.674829e-06 | 1.700213e-05
1356 | 671 | 685 | -100000 | 350 | 8.0702e+27 | 0.002884418 | 3.795731e-06 | 1.75615e-05
1356 | 670 | 686 | -100000 | 350 | 7.7951e+27 | 0.002794315 | 3.921016e-06 | 1.814115e-05
1356 | 669 | 687 | -100000 | 350 | 7.5285e+27 | 0.002706746 | 4.050855e-06 | 1.874187e-05
1356 | 668 | 688 | -100000 | 350 | 7.2704e+27 | 0.002621648 | 4.18543e-06 | 1.93645e-05
1356 | 667 | 689 | -100000 | 350 | 7.0203e+27 | 0.002538961 | 4.324927e-06 | 2.000991e-05
1356 | 666 | 690 | -100000 | 350 | 6.7782e+27 | 0.002458623 | 4.469544e-06 | 2.0679e-05
1356 | 665 | 691 | -100000 | 350 | 6.5437e+27 | 0.002380576 | 4.619483e-06 | 2.137271e-05
1356 | 664 | 692 | -100000 | 350 | 6.3166e+27 | 0.002304763 | 4.774957e-06 | 2.209204e-05
1356 | 663 | 693 | -100000 | 350 | 6.0968e+27 | 0.002231127 | 4.93619e-06 | 2.2838e-05
1356 | 662 | 694 | -100000 | 350 | 5.884e+27 | 0.002159613 | 5.103412e-06 | 2.361168e-05
1356 | 661 | 695 | -100000 | 350 | 5.678e+27 | 0.002090167 | 5.276866e-06 | 2.441419e-05
1356 | 660 | 696 | -100000 | 350 | 5.4786e+27 | 0.002022736 | 5.456803e-06 | 2.52467e-05
1356 | 659 | 697 | -100000 | 350 | 5.2857e+27 | 0.001957268 | 5.643487e-06 | 2.611042e-05
1356 | 658 | 698 | -100000 | 350 | 5.099e+27 | 0.001893714 | 5.837193e-06 | 2.700663e-05
1356 | 657 | 699 | -100000 | 350 | 4.9183e+27 | 0.001832023 | 6.038207e-06 | 2.793665e-05
1356 | 656 | 700 | -100000 | 350 | 4.7435e+27 | 0.001772147 | 6.24683e-06 | 2.890187e-05
1356 | 655 | 701 | -100000 | 350 | 4.5745e+27 | 0.00171404 | 6.463373e-06 | 2.990374e-05
1356 | 654 | 702 | -100000 | 350 | 4.4109e+27 | 0.001657654 | 6.688163e-06 | 3.094376e-05
1356 | 653 | 703 | -100000 | 350 | 4.2528e+27 | 0.001602945 | 6.921541e-06 | 3.202352e-05
1356 | 652 | 704 | -100000 | 350 | 4.0998e+27 | 0.001549868 | 7.163863e-06 | 3.314466e-05
1356 | 651 | 705 | -100000 | 350 | 3.952e+27 | 0.001498381 | 7.415502e-06 | 3.43089e-05
1356 | 650 | 706 | -100000 | 350 | 3.809e+27 | 0.001448441 | 7.676846e-06 | 3.551805e-05
1356 | 649 | 707 | -100000 | 350 | 3.6707e+27 | 0.001400006 | 7.9483e-06 | 3.677397e-05
1356 | 648 | 708 | -100000 | 350 | 3.5371e+27 | 0.001353038 | 8.23029e-06 | 3.807864e-05
1356 | 647 | 709 | -100000 | 350 | 3.408e+27 | 0.001307496 | 8.523258e-06 | 3.94341e-05
1356 | 646 | 710 | -100000 | 350 | 3.2832e+27 | 0.001263342 | 8.827669e-06 | 4.08425e-05
1356 | 645 | 711 | -100000 | 350 | 3.1626e+27 | 0.001220538 | 9.144008e-06 | 4.230609e-05
1356 | 644 | 712 | -100000 | 350 | 3.046e+27 | 0.001179048 | 9.47278e-06 | 4.38272e-05
1356 | 643 | 713 | -100000 | 350 | 2.9335e+27 | 0.001138836 | 9.814516e-06 | 4.540829e-05
1356 | 642 | 714 | -100000 | 350 | 2.8247e+27 | 0.001099867 | 1.016977e-05 | 4.705192e-05
1356 | 641 | 715 | -100000 | 350 | 2.7197e+27 | 0.001062106 | 1.053912e-05 | 4.876078e-05
1356 | 640 | 716 | -100000 | 350 | 2.6183e+27 | 0.001025521 | 1.092318e-05 | 5.053767e-05
1356 | 639 | 717 | -100000 | 350 | 2.5203e+27 | 0.000990079 | 1.132257e-05 | 5.238552e-05
1356 | 638 | 718 | -100000 | 350 | 2.4257e+27 | 0.0009557479 | 1.173796e-05 | 5.43074e-05
1356 | 637 | 719 | -100000 | 350 | 2.3344e+27 | 0.000922497 | 1.217005e-05 | 5.630654e-05
1356 | 636 | 720 | -100000 | 350 | 2.2463e+27 | 0.0008902959 | 1.261957e-05 | 5.838628e-05
1356 | 635 | 721 | -100000 | 350 | 2.1612e+27 | 0.0008591152 | 1.308727e-05 | 6.055016e-05
1356 | 634 | 722 | -100000 | 350 | 2.0791e+27 | 0.000828926 | 1.357395e-05 | 6.280186e-05
1356 | 633 | 723 | -100000 | 350 | 1.9998e+27 | 0.0007997002 | 1.408045e-05 | 6.514524e-05
1356 | 632 | 724 | -100000 | 350 | 1.9234e+27 | 0.0007714104 | 1.460763e-05 | 6.758434e-05
1356 | 631 | 725 | -100000 | 350 | 1.8496e+27 | 0.0007440299 | 1.515642e-05 | 7.012339e-05
1356 | 630 | 726 | -100000 | 350 | 1.7785e+27 | 0.0007175326 | 1.572777e-05 | 7.276684e-05
1356 | 629 | 727 | -100000 | 350 | 1.7098e+27 | 0.0006918931 | 1.632269e-05 | 7.551931e-05
1356 | 628 | 728 | -100000 | 350 | 1.6437e+27 | 0.0006670866 | 1.694223e-05 | 7.838569e-05
1356 | 627 | 729 | -100000 | 350 | 1.5798e+27 | 0.0006430889 | 1.758748e-05 | 8.137106e-05
1356 | 626 | 730 | -100000 | 350 | 1.5183e+27 | 0.0006198765 | 1.825962e-05 | 8.448079e-05
1356 | 625 | 731 | -100000 | 350 | 1.459e+27 | 0.0005974263 | 1.895984e-05 | 8.772046e-05
1356 | 624 | 732 | -100000 | 350 | 1.4018e+27 | 0.0005757161 | 1.968942e-05 | 9.109596e-05
1356 | 623 | 733 | -100000 | 350 | 1.3467e+27 | 0.000554724 | 2.044968e-05 | 9.461345e-05
1356 | 622 | 734 | -100000 | 350 | 1.2936e+27 | 0.0005344288 | 2.124203e-05 | 9.827937e-05
1356 | 621 | 735 | -100000 | 350 | 1.2424e+27 | 0.0005148098 | 2.206793e-05 | 0.0001021005
1356 | 620 | 736 | -100000 | 350 | 1.1931e+27 | 0.0004958468 | 2.292892e-05 | 0.000106084
1356 | 619 | 737 | -100000 | 350 | 1.1456e+27 | 0.0004775201 | 2.38266e-05 | 0.0001102372
1356 | 618 | 738 | -100000 | 350 | 1.0998e+27 | 0.0004598107 | 2.476266e-05 | 0.0001145681
1356 | 617 | 739 | -100000 | 350 | 1.0557e+27 | 0.0004426999 | 2.573889e-05 | 0.0001190847
1356 | 616 | 740 | -100000 | 350 | 1.0133e+27 | 0.0004261696 | 2.675714e-05 | 0.0001237958
1356 | 615 | 741 | -100000 | 350 | 9.7243e+26 | 0.0004102021 | 2.781936e-05 | 0.0001287104
1356 | 614 | 742 | -100000 | 350 | 9.3309e+26 | 0.0003947803 | 2.892762e-05 | 0.0001338379
1356 | 613 | 743 | -100000 | 350 | 8.9522e+26 | 0.0003798874 | 3.008406e-05 | 0.0001391883
1356 | 612 | 744 | -100000 | 350 | 8.5877e+26 | 0.0003655071 | 3.129095e-05 | 0.0001447721
1356 | 611 | 745 | -100000 | 350 | 8.237e+26 | 0.0003516237 | 3.255066e-05 | 0.0001506004
1356 | 610 | 746 | -100000 | 350 | 7.8994e+26 | 0.0003382216 | 3.38657e-05 | 0.0001566846
1356 | 609 | 747 | -100000 | 350 | 7.5747e+26 | 0.000325286 | 3.523868e-05 | 0.0001630369
1356 | 608 | 748 | -100000 | 350 | 7.2623e+26 | 0.0003128022 | 3.667236e-05 | 0.00016967
1356 | 607 | 749 | -100000 | 350 | 6.9619e+26 | 0.000300756 | 3.816964e-05 | 0.0001765974
1356 | 606 | 750 | -100000 | 350 | 6.6729e+26 | 0.0002891337 | 3.973356e-05 | 0.0001838331
1356 | 605 | 751 | -100000 | 350 | 6.395e+26 | 0.0002779218 | 4.136733e-05 | 0.000191392
1356 | 604 | 752 | -100000 | 350 | 6.1279e+26 | 0.0002671073 | 4.307432e-05 | 0.0001992896
1356 | 603 | 753 | -100000 | 350 | 5.871e+26 | 0.0002566776 | 4.485805e-05 | 0.0002075423
1356 | 602 | 754 | -100000 | 350 | 5.6242e+26 | 0.0002466202 | 4.672227e-05 | 0.0002161674
1356 | 601 | 755 | -100000 | 350 | 5.3869e+26 | 0.0002369233 | 4.867087e-05 | 0.0002251829
1356 | 600 | 756 | -100000 | 350 | 5.1589e+26 | 0.0002275752 | 5.0708e-05 | 0.0002346079
1356 | 599 | 757 | -100000 | 350 | 4.9399e+26 | 0.0002185646 | 5.283797e-05 | 0.0002444626
1356 | 598 | 758 | -100000 | 350 | 4.7294e+26 | 0.0002098806 | 5.506536e-05 | 0.0002547679
1356 | 597 | 759 | -100000 | 350 | 4.5273e+26 | 0.0002015124 | 5.739497e-05 | 0.0002655462
1356 | 596 | 760 | -100000 | 350 | 4.3332e+26 | 0.0001934497 | 5.983186e-05 | 0.0002768208
1356 | 595 | 761 | -100000 | 350 | 4.1468e+26 | 0.0001856824 | 6.238136e-05 | 0.0002886165
1356 | 594 | 762 | -100000 | 350 | 3.9678e+26 | 0.0001782008 | 6.504906e-05 | 0.000300959
1356 | 593 | 763 | -100000 | 350 | 3.796e+26 | 0.0001709954 | 6.784089e-05 | 0.0003138758
1356 | 592 | 764 | -100000 | 350 | 3.631e+26 | 0.000164057 | 7.076307e-05 | 0.0003273957
1356 | 591 | 765 | -100000 | 350 | 3.4727e+26 | 0.0001573767 | 7.382214e-05 | 0.0003415489
1356 | 590 | 766 | -100000 | 350 | 3.3209e+26 | 0.0001509457 | 7.702503e-05 | 0.0003563676
1356 | 589 | 767 | -100000 | 350 | 3.1751e+26 | 0.0001447557 | 8.037902e-05 | 0.0003718853
1356 | 588 | 768 | -100000 | 350 | 3.0353e+26 | 0.0001387986 | 8.389178e-05 | 0.0003881376
1356 | 587 | 769 | -100000 | 350 | 2.9013e+26 | 0.0001330663 | 8.757142e-05 | 0.0004051619
1356 | 586 | 770 | -100000 | 350 | 2.7727e+26 | 0.0001275513 | 9.142646e-05 | 0.0004229979
1356 | 585 | 771 | -100000 | 350 | 2.6494e+26 | 0.000122246 | 9.546591e-05 | 0.000441687
1356 | 584 | 772 | -100000 | 350 | 2.5312e+26 | 0.0001171433 | 9.969928e-05 | 0.0004612733
1356 | 583 | 773 | -100000 | 350 | 2.4178e+26 | 0.0001122361 | 0.0001041366 | 0.0004818031
1356 | 582 | 774 | -100000 | 350 | 2.3092e+26 | 0.0001075178 | 0.0001087884 | 0.0005033253
1356 | 581 | 775 | -100000 | 350 | 2.2052e+26 | 0.0001029816 | 0.0001136659 | 0.0005258917
1356 | 580 | 776 | -100000 | 350 | 2.1054e+26 | 9.862124e-05 | 0.0001187808 | 0.0005495567
1356 | 579 | 777 | -100000 | 350 | 2.0099e+26 | 9.443054e-05 | 0.0001241456 | 0.0005743778
1356 | 578 | 778 | -100000 | 350 | 1.9184e+26 | 9.040351e-05 | 0.0001297734 | 0.0006004158
1356 | 577 | 779 | -100000 | 350 | 1.8308e+26 | 8.653435e-05 | 0.0001356782 | 0.000627735
1356 | 576 | 780 | -100000 | 350 | 1.7469e+26 | 8.281745e-05 | 0.0001418745 | 0.0006564031
1356 | 575 | 781 | -100000 | 350 | 1.6665e+26 | 7.924737e-05 | 0.0001483778 | 0.0006864917
1356 | 574 | 782 | -100000 | 350 | 1.5896e+26 | 7.581886e-05 | 0.0001552046 | 0.0007180766
1356 | 573 | 783 | -100000 | 350 | 1.516e+26 | 7.252682e-05 | 0.000162372 | 0.0007512379
1356 | 572 | 784 | -100000 | 350 | 1.4456e+26 | 6.936632e-05 | 0.0001698984 | 0.0007860599
1356 | 571 | 785 | -100000 | 350 | 1.3782e+26 | 6.633258e-05 | 0.0001778032 | 0.0008226323
1356 | 570 | 786 | -100000 | 350 | 1.3137e+26 | 6.342099e-05 | 0.0001861067 | 0.0008610496
1356 | 569 | 787 | -100000 | 350 | 1.252e+26 | 6.062708e-05 | 0.0001948305 | 0.0009014118
1356 | 568 | 788 | -100000 | 350 | 1.193e+26 | 5.794652e-05 | 0.0002039976 | 0.0009438247
1356 | 567 | 789 | -100000 | 350 | 1.1367e+26 | 5.537514e-05 | 0.0002136321 | 0.0009884003
1356 | 566 | 790 | -100000 | 350 | 1.0827e+26 | 5.290889e-05 | 0.0002237597 | 0.001035257
1356 | 565 | 791 | -100000 | 350 | 1.0312e+26 | 5.054386e-05 | 0.0002344075 | 0.001084521
1356 | 564 | 792 | -100000 | 350 | 9.8197e+25 | 4.827627e-05 | 0.0002456041 | 0.001136323
1356 | 563 | 793 | -100000 | 350 | 9.3491e+25 | 4.610247e-05 | 0.00025738 | 0.001190806
1356 | 562 | 794 | -100000 | 350 | 8.8995e+25 | 4.401893e-05 | 0.0002697673 | 0.001248118
1356 | 561 | 795 | -100000 | 350 | 8.47e+25 | 4.202224e-05 | 0.0002828002 | 0.001308416
1356 | 560 | 796 | -100000 | 350 | 8.0599e+25 | 4.010909e-05 | 0.0002965147 | 0.001371868
1356 | 559 | 797 | -100000 | 350 | 7.6682e+25 | 3.827631e-05 | 0.0003109491 | 0.001438652
1356 | 558 | 798 | -100000 | 350 | 7.2943e+25 | 3.652081e-05 | 0.0003261441 | 0.001508953
1356 | 557 | 799 | -100000 | 350 | 6.9373e+25 | 3.483963e-05 | 0.0003421425 | 0.001582972
1356 | 556 | 800 | -100000 | 350 | 6.5967e+25 | 3.32299e-05 | 0.0003589901 | 0.00166092
1356 | 555 | 801 | -100000 | 350 | 6.2716e+25 | 3.168884e-05 | 0.0003767351 | 0.00174302
1356 | 554 | 802 | -100000 | 350 | 5.9614e+25 | 3.02138e-05 | 0.000395429 | 0.00182951
1356 | 553 | 803 | -100000 | 350 | 5.6656e+25 | 2.880217e-05 | 0.000415126 | 0.001920641
1356 | 552 | 804 | -100000 | 350 | 5.3834e+25 | 2.745149e-05 | 0.000435884 | 0.002016681
1356 | 551 | 805 | -100000 | 350 | 5.1144e+25 | 2.615934e-05 | 0.0004577643 | 0.002117913
1356 | 550 | 806 | -100000 | 350 | 4.8579e+25 | 2.492341e-05 | 0.0004808319 | 0.002224639
1356 | 549 | 807 | -100000 | 350 | 4.6134e+25 | 2.374146e-05 | 0.0005051559 | 0.002337178
1356 | 548 | 808 | -100000 | 350 | 4.3803e+25 | 2.261134e-05 | 0.0005308098 | 0.002455869
1356 | 547 | 809 | -100000 | 350 | 4.1583e+25 | 2.153098e-05 | 0.0005578714 | 0.002581073
1356 | 546 | 810 | -100000 | 350 | 3.9467e+25 | 2.049836e-05 | 0.0005864236 | 0.002713174
1356 | 545 | 811 | -100000 | 350 | 3.7452e+25 | 1.951157e-05 | 0.0006165544 | 0.002852579
1356 | 544 | 812 | -100000 | 350 | 3.5533e+25 | 1.856873e-05 | 0.0006483574 | 0.00299972
1356 | 543 | 813 | -100000 | 350 | 3.3706e+25 | 1.766807e-05 | 0.0006819319 | 0.003155058
1356 | 542 | 814 | -100000 | 350 | 3.1967e+25 | 1.680785e-05 | 0.0007173838 | 0.003319081
1356 | 541 | 815 | -100000 | 350 | 3.0311e+25 | 1.598641e-05 | 0.0007548256 | 0.003492311
1356 | 540 | 816 | -100000 | 350 | 2.8736e+25 | 1.520215e-05 | 0.0007943768 | 0.0036753
1356 | 539 | 817 | -100000 | 350 | 2.7237e+25 | 1.445353e-05 | 0.0008361648 | 0.003868638
1356 | 538 | 818 | -100000 | 350 | 2.5811e+25 | 1.373906e-05 | 0.0008803251 | 0.004072952
1356 | 537 | 819 | -100000 | 350 | 2.4454e+25 | 1.305732e-05 | 0.0009270018 | 0.004288909
1356 | 536 | 820 | -100000 | 350 | 2.3165e+25 | 1.240694e-05 | 0.0009763487 | 0.00451722
1356 | 535 | 821 | -100000 | 350 | 2.1939e+25 | 1.178658e-05 | 0.001028529 | 0.004758641
1356 | 534 | 822 | -100000 | 350 | 2.0773e+25 | 1.119499e-05 | 0.001083718 | 0.005013977384
1356 | 533 | 823 | -100000 | 350 | 1.9666e+25 | 1.063094e-05 | 0.001142099 | 0.005284089
1356 | 532 | 824 | -100000 | 350 | 1.8613e+25 | 1.009324e-05 | 0.001203872 | 0.005569891
1356 | 531 | 825 | -100000 | 350 | 1.7614e+25 | 9.580779e-06 | 0.001269247 | 0.005872358
1356 | 530 | 826 | -100000 | 350 | 1.6664e+25 | 9.092459e-06 | 0.001338449 | 0.00619253
1356 | 529 | 827 | -100000 | 350 | 1.5763e+25 | 8.627239e-06 | 0.001411717 | 0.006531517
1356 | 528 | 828 | -100000 | 350 | 1.4907e+25 | 8.184115e-06 | 0.001489308 | 0.006890501
1356 | 527 | 829 | -100000 | 350 | 1.4094e+25 | 7.762124e-06 | 0.001571493 | 0.007270744
1356 | 526 | 830 | -100000 | 350 | 1.3323e+25 | 7.360338e-06 | 0.001658565 | 0.007673592
1356 | 525 | 831 | -100000 | 350 | 1.2592e+25 | 6.977869e-06 | 0.001750833 | 0.008100485
1356 | 524 | 832 | -100000 | 350 | 1.1898e+25 | 6.613863e-06 | 0.00184863 | 0.008552954
1356 | 523 | 833 | -100000 | 350 | 1.124e+25 | 6.267501e-06 | 0.001952309 | 0.009032641
1356 | 522 | 834 | -100000 | 350 | 1.0616e+25 | 5.937996e-06 | 0.002062249 | 0.009541294
1356 | 521 | 835 | -100000 | 350 | 1.0024e+25 | 5.624594e-06 | 0.002178854 | 0.01008078
1356 | 520 | 836 | -100000 | 350 | 9.4636e+24 | 5.32657e-06 | 0.002302556 | 0.01065311
1356 | 519 | 837 | -100000 | 350 | 8.9323e+24 | 5.043229e-06 | 0.002433817 | 0.01126041
1356 | 518 | 838 | -100000 | 350 | 8.4289e+24 | 4.773906e-06 | 0.00257313 | 0.01190496
1356 | 517 | 839 | -100000 | 350 | 7.9521e+24 | 4.517963e-06 | 0.002721023 | 0.01258921
1356 | 516 | 840 | -100000 | 350 | 7.5006e+24 | 4.274786e-06 | 0.002878061 | 0.01331577
1356 | 515 | 841 | -100000 | 350 | 7.0731e+24 | 4.04379e-06 | 0.003044848 | 0.01408743
1356 | 514 | 842 | -100000 | 350 | 6.6685e+24 | 3.824411e-06 | 0.00322203 | 0.01490719
1356 | 513 | 843 | -100000 | 350 | 6.2856e+24 | 3.616112e-06 | 0.0034103 | 0.01577825
1356 | 512 | 844 | -100000 | 350 | 5.9233e+24 | 3.418377e-06 | 0.003610398 | 0.01670404
1356 | 511 | 845 | -100000 | 350 | 5.5805e+24 | 3.230711e-06 | 0.003823119 | 0.01768822
1356 | 510 | 846 | -100000 | 350 | 5.2564e+24 | 3.052641e-06 | 0.004049311 | 0.01873473
1356 | 509 | 847 | -100000 | 350 | 4.9499e+24 | 2.883716e-06 | 0.004289887 | 0.01984779
1356 | 508 | 848 | -100000 | 350 | 4.6602e+24 | 2.7235e-06 | 0.004545822 | 0.02103191
1356 | 507 | 849 | -100000 | 350 | 4.3865e+24 | 2.571581e-06 | 0.004818164 | 0.02229194
1356 | 506 | 850 | -100000 | 350 | 4.1278e+24 | 2.427561e-06 | 0.005108034 | 0.02363307
1356 | 505 | 851 | -100000 | 350 | 3.8834e+24 | 2.291061e-06 | 0.005416637 | 0.02506086
1356 | 504 | 852 | -100000 | 350 | 3.6526e+24 | 2.161718e-06 | 0.005745265 | 0.02658131
1356 | 503 | 853 | -100000 | 350 | 3.4347e+24 | 2.039186e-06 | 0.006095304 | 0.02820081
1356 | 502 | 854 | -100000 | 350 | 3.229e+24 | 1.923132e-06 | 0.006468241 | 0.02992626
1356 | 501 | 855 | -100000 | 350 | 3.0349e+24 | 1.813241e-06 | 0.006865676 | 0.03176505
1356 | 500 | 856 | -100000 | 350 | 2.8517e+24 | 1.70921e-06 | 0.007289324 | 0.03372512
1356 | 499 | 857 | -100000 | 350 | 2.6789e+24 | 1.61075e-06 | 0.007741029 | 0.035815
1356 | 498 | 858 | -100000 | 350 | 2.516e+24 | 1.517585e-06 | 0.008222772 | 0.03804386
1356 | 497 | 859 | -100000 | 350 | 2.3624e+24 | 1.429451e-06 | 0.008736684 | 0.04042155
1356 | 496 | 860 | -100000 | 350 | 2.2175e+24 | 1.346097e-06 | 0.009285055 | 0.04295866
1356 | 495 | 861 | -100000 | 350 | 2.0811e+24 | 1.267283e-06 | 0.009870348 | 0.04566661
1356 | 494 | 862 | -100000 | 350 | 1.9525e+24 | 1.192781e-06 | 0.01049521 | 0.04855763
1356 | 493 | 863 | -100000 | 350 | 1.8314e+24 | 1.122371e-06 | 0.0111625 | 0.05164493
1356 | 492 | 864 | -100000 | 350 | 1.7174e+24 | 1.055845e-06 | 0.01187528 | 0.0549427
1356 | 491 | 865 | -100000 | 350 | 1.61e+24 | 9.93005e-07 | 0.01263685 | 0.05846624
1356 | 490 | 866 | -100000 | 350 | 1.509e+24 | 9.336617e-07 | 0.01345078 | 0.06223202
1356 | 489 | 867 | -100000 | 350 | 1.4139e+24 | 8.776347e-07 | 0.01432091 | 0.06625776
1356 | 488 | 868 | -100000 | 350 | 1.3245e+24 | 8.24752e-07 | 0.01525135 | 0.0705626
1356 | 487 | 869 | -100000 | 350 | 1.2403e+24 | 7.748501e-07 | 0.01624657 | 0.07516713
1356 | 486 | 870 | -100000 | 350 | 1.1613e+24 | 7.277731e-07 | 0.01731137 | 0.08009358
1356 | 485 | 871 | -100000 | 350 | 1.0869e+24 | 6.833726e-07 | 0.01845093 | 0.08536591
1356 | 484 | 872 | -100000 | 350 | 1.0171e+24 | 6.415074e-07 | 0.01967083 | 0.09100999
1356 | 483 | 873 | -100000 | 350 | 9.5142e+23 | 6.020431e-07 | 0.02097712 | 0.0970537
1356 | 482 | 874 | -100000 | 350 | 8.8978e+23 | 5.648519e-07 | 0.02237629 | 0.1035272
1356 | 481 | 875 | -100000 | 350 | 8.319e+23 | 5.298122e-07 | 0.02387539 | 0.110463
1356 | 480 | 876 | -100000 | 350 | 7.7757e+23 | 4.968084e-07 | 0.02548199 | 0.1178962
1356 | 479 | 877 | -100000 | 350 | 7.2658e+23 | 4.657306e-07 | 0.02720432 | 0.1258648
1356 | 478 | 878 | -100000 | 350 | 6.7874e+23 | 4.364742e-07 | 0.02905124 | 0.1344098
1356 | 477 | 879 | -100000 | 350 | 6.3387e+23 | 4.089402e-07 | 0.03103233 | 0.1435756
1356 | 476 | 880 | -100000 | 350 | 5.918e+23 | 3.830342e-07 | 0.03315797 | 0.1534102
1356 | 475 | 881 | -100000 | 350 | 5.5236e+23 | 3.586667e-07 | 0.03543938 | 0.1639655
1356 | 474 | 882 | -100000 | 350 | 5.154e+23 | 3.357527e-07 | 0.03788869 | 0.1752976
1356 | 473 | 883 | -100000 | 350 | 4.8077e+23 | 3.142116e-07 | 0.04051905 | 0.1874673
1356 | 472 | 884 | -100000 | 350 | 4.4833e+23 | 2.939668e-07 | 0.04334468 | 0.2005405
1356 | 471 | 885 | -100000 | 350 | 4.1796e+23 | 2.749457e-07 | 0.04638101 | 0.2145885
1356 | 470 | 886 | -100000 | 350 | 3.8953e+23 | 2.570795e-07 | 0.04964473 | 0.2296886
1356 | 469 | 887 | -100000 | 350 | 3.6293e+23 | 2.403028e-07 | 0.05315394 | 0.2459245
1356 | 468 | 888 | -100000 | 350 | 3.3804e+23 | 2.245537e-07 | 0.05692828 | 0.263387
1356 | 467 | 889 | -100000 | 350 | 3.1476e+23 | 2.097737e-07 | 0.06098902 | 0.2821746
1356 | 466 | 890 | -100000 | 350 | 2.93e+23 | 1.959072e-07 | 0.06535928 | 0.3023942
1356 | 465 | 891 | -100000 | 350 | 2.7265e+23 | 1.829015e-07 | 0.0700641 | 0.3241618
1356 | 464 | 892 | -100000 | 350 | 2.5364e+23 | 1.707068e-07 | 0.07513071 | 0.3476032
1356 | 463 | 893 | -100000 | 350 | 2.3588e+23 | 1.59276e-07 | 0.08058865 | 0.3728552
1356 | 462 | 894 | -100000 | 350 | 2.193e+23 | 1.485644e-07 | 0.08647004 | 0.4000663
1356 | 461 | 895 | -100000 | 350 | 2.0381e+23 | 1.385299e-07 | 0.09280977 | 0.4293979
1356 | 460 | 896 | -100000 | 350 | 1.8936e+23 | 1.291324e-07 | 0.09964576 | 0.4610257
1356 | 459 | 897 | -100000 | 350 | 1.7588e+23 | 1.203343e-07 | 0.1070193 | 0.4951403
1356 | 458 | 898 | -100000 | 350 | 1.6331e+23 | 1.120999e-07 | 0.1149752 | 0.5319494
1356 | 457 | 899 | -100000 | 350 | 1.5158e+23 | 1.043954e-07 | 0.1235623 | 0.571679
1356 | 456 | 900 | -100000 | 350 | 1.4065e+23 | 9.718904e-08 | 0.1328338 | 0.6145751
1356 | 455 | 901 | -100000 | 350 | 1.3047e+23 | 9.045069e-08 | 0.1428476 | 0.6609054
1356 | 454 | 902 | -100000 | 350 | 1.2098e+23 | 8.415196e-08 | 0.1536668 | 0.7109618
1356 | 453 | 903 | -100000 | 350 | 1.1215e+23 | 7.826604e-08 | 0.16536 | 0.7650624
1356 | 452 | 904 | -100000 | 350 | 1.0393e+23 | 7.276766e-08 | 0.1780023 | 0.8235537
1356 | 451 | 905 | -100000 | 350 | 9.6272e+22 | 6.763296e-08 | 0.1916753 | 0.8868138
1356 | 450 | 906 | -100000 | 350 | 8.9152e+22 | 6.283944e-08 | 0.2064682 | 0.9552553
1356 | 449 | 907 | -100000 | 350 | 8.253e+22 | 5.83659e-08 | 0.2224783 | 1.029328
1356 | 448 | 908 | -100000 | 350 | 7.6374e+22 | 5.419236e-08 | 0.2398118 | 1.109524
1356 | 447 | 909 | -100000 | 350 | 7.0652e+22 | 5.029999e-08 | 0.2585846 | 1.19638
1356 | 446 | 910 | -100000 | 350 | 6.5336e+22 | 4.667107e-08 | 0.2789237 | 1.290481
1356 | 445 | 911 | -100000 | 350 | 6.0399e+22 | 4.328891e-08 | 0.3009674 | 1.39247
1356 | 444 | 912 | -100000 | 350 | 5.5816e+22 | 4.013779e-08 | 0.3248674 | 1.503046
1356 | 443 | 913 | -100000 | 350 | 5.1561e+22 | 3.720293e-08 | 0.3507891 | 1.622977
1356 | 442 | 914 | -100000 | 350 | 4.7614e+22 | 3.447044e-08 | 0.378914 | 1.753101
1356 | 441 | 915 | -100000 | 350 | 4.3953e+22 | 3.192724e-08 | 0.4094406 | 1.894337
1356 | 440 | 916 | -100000 | 350 | 4.0559e+22 | 2.956103e-08 | 0.442586 | 2.047689
1356 | 439 | 917 | -100000 | 350 | 3.7414e+22 | 2.736028e-08 | 0.4785884 | 2.214259
1356 | 438 | 918 | -100000 | 350 | 3.4499e+22 | 2.531414e-08 | 0.5177087 | 2.395255
1356 | 437 | 919 | -100000 | 350 | 3.18e+22 | 2.341242e-08 | 0.560233 | 2.592
1356 | 436 | 920 | -100000 | 350 | 2.9301e+22 | 2.164557e-08 | 0.606475 | 2.805945
1356 | 435 | 921 | -100000 | 350 | 2.6988e+22 | 2.000461e-08 | 0.6567788 | 3.038683
1356 | 434 | 922 | -100000 | 350 | 2.4849e+22 | 1.848112e-08 | 0.7115225 | 3.291963
1356 | 433 | 923 | -100000 | 350 | 2.287e+22 | 1.706721e-08 | 0.7711209 | 3.567703
1356 | 432 | 924 | -100000 | 350 | 2.1041e+22 | 1.575549e-08 | 0.8360299 | 3.868014
1356 | 431 | 925 | -100000 | 350 | 1.935e+22 | 1.453901e-08 | 0.9067504 | 4.195213
1356 | 430 | 926 | -100000 | 350 | 1.7789e+22 | 1.341129e-08 | 0.9838334 | 4.551849
1356 | 429 | 927 | -100000 | 350 | 1.6347e+22 | 1.236625e-08 | 1.067885 | 4.940724
1356 | 428 | 928 | -100000 | 350 | 1.5016e+22 | 1.139818e-08 | 1.159571 | 5.364923
1356 | 427 | 929 | -100000 | 350 | 1.3788e+22 | 1.050176e-08 | 1.259626 | 5.827842
1356 | 426 | 930 | -100000 | 350 | 1.2655e+22 | 9.672008e-09 | 1.368858 | 6.33322
1356 | 425 | 931 | -100000 | 350 | 1.1611e+22 | 8.90426e-09 | 1.488158 | 6.885179
1356 | 424 | 932 | -100000 | 350 | 1.0648e+22 | 8.194162e-09 | 1.618507 | 7.48826
1356 | 423 | 933 | -100000 | 350 | 9.7613e+21 | 7.537641e-09 | 1.760988 | 8.14747
1356 | 422 | 934 | -100000 | 350 | 8.9448e+21 | 6.930895e-09 | 1.916796 | 8.868338
1356 | 421 | 935 | -100000 | 350 | 8.1931e+21 | 6.370374e-09 | 2.087248 | 9.65696
1356 | 420 | 936 | -100000 | 350 | 7.5015e+21 | 5.852763e-09 | 2.273801 | 10.52007
1356 | 419 | 937 | -100000 | 350 | 6.8654e+21 | 5.37497e-09 | 2.478061 | 11.46511
1356 | 418 | 938 | -100000 | 350 | 6.2805e+21 | 4.934113e-09 | 2.701806 | 12.5003
1356 | 417 | 939 | -100000 | 350 | 5.7431e+21 | 4.527502e-09 | 2.947002 | 13.63474
1356 | 416 | 940 | -100000 | 350 | 5.2493e+21 | 4.152631e-09 | 3.215822 | 14.87847
1356 | 415 | 941 | -100000 | 350 | 4.7959e+21 | 3.807167e-09 | 3.510671 | 16.24263
1356 | 414 | 942 | -100000 | 350 | 4.3798e+21 | 3.488937e-09 | 3.834213 | 17.73955
1356 | 413 | 943 | -100000 | 350 | 3.998e+21 | 3.195916e-09 | 4.189399 | 19.38287
1356 | 412 | 944 | -100000 | 350 | 3.6479e+21 | 2.926224e-09 | 4.579498 | 21.18772
1356 | 411 | 945 | -100000 | 350 | 3.327e+21 | 2.678107e-09 | 5.008138 | 23.17088
1356 | 410 | 946 | -100000 | 350 | 3.0329e+21 | 2.44994e-09 | 5.479338 | 25.35096
1356 | 409 | 947 | -100000 | 350 | 2.7636e+21 | 2.240209e-09 | 5.997565 | 27.74861
1356 | 408 | 948 | -100000 | 350 | 2.517e+21 | 2.047508e-09 | 6.567773 | 30.38676
1356 | 407 | 949 | -100000 | 350 | 2.2914e+21 | 1.870534e-09 | 7.195471 | 33.2909
1356 | 406 | 950 | -100000 | 350 | 2.0851e+21 | 1.708074e-09 | 7.886777 | 36.48933
1356 | 405 | 951 | -100000 | 350 | 1.8964e+21 | 1.559005e-09 | 8.648498 | 40.01354
1356 | 404 | 952 | -100000 | 350 | 1.724e+21 | 1.422285e-09 | 9.488205 | 43.89857
1356 | 403 | 953 | -100000 | 350 | 1.5666e+21 | 1.296948e-09 | 10.41433 | 48.18341
1356 | 402 | 954 | -100000 | 350 | 1.4228e+21 | 1.182099e-09 | 11.43625 | 52.91149
1356 | 401 | 955 | -100000 | 350 | 1.2916e+21 | 1.076908e-09 | 12.56444 | 58.13121
1356 | 400 | 956 | -100000 | 350 | 1.172e+21 | 9.806083e-10 | 13.81054 | 63.8965
1356 | 399 | 957 | -100000 | 350 | 1.0629e+21 | 8.924897e-10 | 15.18757 | 70.26753
1356 | 398 | 958 | -100000 | 350 | 9.6345e+20 | 8.11895e-10 | 16.71005 | 77.31147
1356 | 397 | 959 | -100000 | 350 | 8.7291e+20 | 7.382168e-10 | 18.39416 | 85.10327
1356 | 396 | 960 | -100000 | 350 | 7.9048e+20 | 6.708939e-10 | 20.25802 | 93.72671
1356 | 395 | 961 | -100000 | 350 | 7.1548e+20 | 6.094076e-10 | 22.32187 | 103.2754
1356 | 394 | 962 | -100000 | 350 | 6.4726e+20 | 5.532794e-10 | 24.60833 | 113.854
1356 | 393 | 963 | -100000 | 350 | 5.8525e+20 | 5.020673e-10 | 27.14272 | 125.5798
1356 | 392 | 964 | -100000 | 350 | 5.2891e+20 | 4.553639e-10 | 29.9534 | 138.5838
1356 | 391 | 965 | -100000 | 350 | 4.7774e+20 | 4.127934e-10 | 33.0721 | 153.0129
1356 | 390 | 966 | -100000 | 350 | 4.313e+20 | 3.740096e-10 | 36.53443 | 169.0319
1356 | 389 | 967 | -100000 | 350 | 3.8917e+20 | 3.386934e-10 | 40.38029 | 186.8253
1356 | 388 | 968 | -100000 | 350 | 3.5097e+20 | 3.065512e-10 | 44.65446 | 206.6004
1356 | 387 | 969 | -100000 | 350 | 3.1635e+20 | 2.773128e-10 | 49.40721 | 228.5897
1356 | 386 | 970 | -100000 | 350 | 2.8499e+20 | 2.507295e-10 | 54.69501 | 253.0545
1356 | 385 | 971 | -100000 | 350 | 2.566e+20 | 2.265729e-10 | 60.58132 | 280.2883
1356 | 384 | 972 | -100000 | 350 | 2.3092e+20 | 2.04633e-10 | 67.13751 | 310.6215
1356 | 383 | 973 | -100000 | 350 | 2.0768e+20 | 1.847169e-10 | 74.4439 | 344.4256
1356 | 382 | 974 | -100000 | 350 | 1.8669e+20 | 1.666475e-10 | 82.59089 | 382.1188
1356 | 381 | 975 | -100000 | 350 | 1.6772e+20 | 1.502625e-10 | 91.68037 | 424.1726
1356 | 380 | 976 | -100000 | 350 | 1.5059e+20 | 1.354129e-10 | 101.8271 | 471.1181
1356 | 379 | 977 | -100000 | 350 | 1.3514e+20 | 1.219622e-10 | 113.1607 | 523.5545
1356 | 378 | 978 | -100000 | 350 | 1.212e+20 | 1.097853e-10 | 125.8272 | 582.158
1356 | 377 | 979 | -100000 | 350 | 1.0864e+20 | 9.876773e-11 | 139.9918 | 647.6923
1356 | 376 | 980 | -100000 | 350 | 9.7322e+19 | 8.880464e-11 | 155.8408 | 721.0201
1356 | 375 | 981 | -100000 | 350 | 8.7132e+19 | 7.980021e-11 | 173.5852 | 803.1172
1356 | 374 | 982 | -100000 | 350 | 7.7963e+19 | 7.166683e-11 | 193.4635 | 895.0871
1356 | 373 | 983 | -100000 | 350 | 6.9718e+19 | 6.432446e-11 | 215.7458 | 998.1794
1356 | 372 | 984 | -100000 | 350 | 6.2307e+19 | 5.769999e-11 | 240.738 | 1113.809
1356 | 371 | 985 | -100000 | 350 | 5.565e+19 | 5.172671e-11 | 268.7869 | 1243.582
1356 | 370 | 986 | -100000 | 350 | 4.9674e+19 | 4.634378e-11 | 300.2857 | 1389.316
1356 | 369 | 987 | -100000 | 350 | 4.4312e+19 | 4.149573e-11 | 335.6809 | 1553.077
1356 | 368 | 988 | -100000 | 350 | 3.9505e+19 | 3.713201e-11 | 375.4794 | 1737.21
1356 | 367 | 989 | -100000 | 350 | 3.5197e+19 | 3.320661e-11 | 420.2574 | 1944.382
1356 | 366 | 990 | -100000 | 350 | 3.1339e+19 | 2.967764e-11 | 470.67 | 2177.624
1356 | 365 | 991 | -100000 | 350 | 2.7886e+19 | 2.650701e-11 | 527.4629 | 2440.384
1356 | 364 | 992 | -100000 | 350 | 2.4798e+19 | 2.366009e-11 | 591.4849 | 2736.591
1356 | 363 | 993 | -100000 | 350 | 2.2037e+19 | 2.110542e-11 | 663.7036 | 3070.721
1356 | 362 | 994 | -100000 | 350 | 1.9571e+19 | 1.881444e-11 | 745.222 | 3447.878
1356 | 361 | 995 | -100000 | 350 | 1.737e+19 | 1.676123e-11 | 837.299 | 3873.886
1356 | 360 | 996 | -100000 | 350 | 1.5406e+19 | 1.492229e-11 | 941.3718 | 4355.394
1356 | 359 | 997 | -100000 | 350 | 1.3655e+19 | 1.327632e-11 | 1059.083 | 4900.002
1356 | 358 | 998 | -100000 | 350 | 1.2095e+19 | 1.180403e-11 | 1192.31 | 5516.397
1356 | 357 | 999 | -100000 | 350 | 1.0705e+19 | 1.048794e-11 | 1343.203 | 6214.524
1356 | 356 | 1000 | -100000 | 350 | 9.4693e+18 | 9.312276e-12 | 1514.221 | 7005.766
1356 | 355 | 1001 | -100000 | 350 | 8.3701e+18 | 8.262739e-12 | 1708.186 | 7903.17
1356 | 354 | 1002 | -100000 | 350 | 7.3933e+18 | 7.326432e-12 | 1928.33 | 8921.699
1356 | 353 | 1003 | -100000 | 350 | 6.5259e+18 | 6.491704e-12 | 2178.365 | 10078.52
1356 | 352 | 1004 | -100000 | 350 | 5.7562e+18 | 5.748043e-12 | 2462.552 | 11393.36
1356 | 351 | 1005 | -100000 | 350 | 5.0737e+18 | 5.085971e-12 | 2785.792 | 12888.87
1356 | 350 | 1006 | -100000 | 350 | 4.4689e+18 | 4.496945e-12 | 3153.717 | 14591.13
1356 | 349 | 1007 | -100000 | 350 | 3.9333e+18 | 3.973273e-12 | 3572.814 | 16530.15
1356 | 348 | 1008 | -100000 | 350 | 3.4593e+18 | 3.508034e-12 | 4050.553 | 18740.48
1356 | 347 | 1009 | -100000 | 350 | 3.0402e+18 | 3.095002e-12 | 4595.548 | 21261.97
1356 | 346 | 1010 | -100000 | 350 | 2.6699e+18 | 2.728583e-12 | 5217.736 | 24140.62
1356 | 345 | 1011 | -100000 | 350 | 2.343e+18 | 2.403751e-12 | 5928.59 | 27429.49
1356 | 344 | 1012 | -100000 | 350 | 2.0545e+18 | 2.115998e-12 | 6741.371 | 31189.94
1356 | 343 | 1013 | -100000 | 350 | 1.8001e+18 | 1.861279e-12 | 7671.412 | 35492.91
1356 | 342 | 1014 | -100000 | 350 | 1.5761e+18 | 1.63597e-12 | 8736.463 | 40420.52
1356 | 341 | 1015 | -100000 | 350 | 1.3788e+18 | 1.436825e-12 | 9957.082 | 46067.89
1356 | 340 | 1016 | -100000 | 350 | 1.2053e+18 | 1.260939e-12 | 11357.1 | 52545.3
1356 | 339 | 1017 | -100000 | 350 | 1.0528e+18 | 1.105715e-12 | 12964.19 | 59980.71
1356 | 338 | 1018 | -100000 | 350 | 9.1881e+17 | 9.688305e-13 | 14810.45 | 68522.69
1356 | 337 | 1019 | -100000 | 350 | 8.0125e+17 | 8.482133e-13 | 16933.21 | 78343.95
1356 | 336 | 1020 | -100000 | 350 | 6.9817e+17 | 7.420135e-13 | 19375.89 | 89645.38
1356 | 335 | 1021 | -100000 | 350 | 6.0784e+17 | 6.485821e-13 | 22189.04 | 102660.8
1356 | 334 | 1022 | -100000 | 350 | 5.2877e+17 | 5.664496e-13 | 25431.57 | 117662.9
1356 | 333 | 1023 | -100000 | 350 | 4.5959e+17 | 4.943078e-13 | 29172.17 | 134969.3
1356 | 332 | 1024 | -100000 | 350 | 3.9913e+17 | 4.309932e-13 | 33491.02 | 154951.1
1356 | 331 | 1025 | -100000 | 350 | 3.4633e+17 | 3.754713e-13 | 38481.82 | 178041.8
1356 | 330 | 1026 | -100000 | 350 | 3.0025e+17 | 3.268234e-13 | 44254.11 | 204748.1
1356 | 329 | 1027 | -100000 | 350 | 2.6008e+17 | 2.842341e-13 | 50936.13 | 235663.4
1356 | 328 | 1028 | -100000 | 350 | 2.2509e+17 | 2.469804e-13 | 58678.07 | 271482.7
1356 | 327 | 1029 | -100000 | 350 | 1.9463e+17 | 2.144216e-13 | 67656.09 | 313020.8
1356 | 326 | 1030 | -100000 | 350 | 1.6814e+17 | 1.859906e-13 | 78076.9 | 361234.2
1356 | 325 | 1031 | -100000 | 350 | 1.4513e+17 | 1.611855e-13 | 90183.37 | 417246.5
1356 | 324 | 1032 | -100000 | 350 | 1.2515e+17 | 1.39563e-13 | 104261.1 | 482379
1356 | 323 | 1033 | -100000 | 350 | 1.0783e+17 | 1.207313e-13 | 120646.1 | 558186.7
1356 | 322 | 1034 | -100000 | 350 | 92813791041378896 | 1.043449e-13 | 139734.4 | 646501.8
1356 | 321 | 1035 | -100000 | 350 | 79816246441307696 | 9.009921e-14 | 161993.1 | 749484.9
1356 | 320 | 1036 | -100000 | 350 | 68574173185496896 | 7.772574e-14 | 187973.4 | 869686.3
1356 | 319 | 1037 | -100000 | 350 | 58859490744453000 | 6.698834e-14 | 218326.6 | 1010119.8
1356 | 318 | 1038 | -100000 | 350 | 50472540069544896 | 5.767933e-14 | 253823.1 | 1174349.8
1356 | 317 | 1039 | -100000 | 350 | 43238698677522304 | 4.961624e-14 | 295375.2 | 1366596.7
1356 | 316 | 1040 | -100000 | 350 | 37005379425710200 | 4.263892e-14 | 344064 | 1591862.4
1356 | 315 | 1041 | -100000 | 350 | 31639371791564600 | 3.660693e-14 | 401172.1 | 1856081.2
1356 | 314 | 1042 | -100000 | 350 | 27024488630744700 | 3.13972e-14 | 468222.8 | 2166301.0
1356 | 313 | 1043 | -100000 | 350 | 23059485155980700 | 2.690204e-14 | 547027.1 | 2530900.9
1356 | 312 | 1044 | -100000 | 350 | 19656220288965100 | 2.302723e-14 | 639740.6 | 2959853.1
1356 | 311 | 1045 | -100000 | 350 | 16738033620721300 | 1.969048e-14 | 748931.1 | 3465038.9
1356 | 310 | 1046 | -100000 | 350 | 14238314001387100 | 1.681995e-14 | 877661.4 | 4060628.8
1356 | 309 | 1047 | -100000 | 350 | 12099238294683100 | 1.435299e-14 | 1029588.7 | 4763542.5
1356 | 308 | 1048 | -100000 | 350 | 10270661099960700 | 1.223504e-14 | 1209084.1 | 5594004.0
1356 | 307 | 1049 | -100000 | 350 | 8709138288083770 | 1.041859e-14 | 1421378.3 | 6576214.1
1356 | 306 | 1050 | -100000 | 350 | 7377069037041790 | 8.862342e-15 | 1672737.6 | 7739164.6
1356 | 305 | 1051 | -100000 | 350 | 6241942707965390 | 7.530427e-15 | 1970677.2 | 9117625.9
1356 | 304 | 1052 | -100000 | 350 | 5275678389370280 | 6.391718e-15 | 2324220.7 | 10753346.5
1356 | 303 | 1053 | -100000 | 350 | 4454046272747810 | 5.419232e-15 | 2744215.0 | 12696511.3
1356 | 302 | 1054 | -100000 | 350 | 3756161220474040 | 4.589606e-15 | 3243713.9 | 15007516.3
1356 | 301 | 1055 | -100000 | 350 | 3164039960570360 | 3.882626e-15 | 3838446.1 | 17759131.7
1356 | 300 | 1056 | -100000 | 350 | 2662214304118750 | 3.280829e-15 | 4547385.1 | 21039141.4
1356 | 299 | 1057 | -100000 | 350 | 2237393641048490 | 2.769136e-15 | 5393446.3 | 24953566.9
1356 | 298 | 1058 | -100000 | 350 | 1878170738520040 | 2.334547e-15 | 6404339.4 | 29630611.6
1356 | 297 | 1059 | -100000 | 350 | 1574765552292580 | 1.965866e-15 | 7613612.7 | 35225491.0
1356 | 296 | 1060 | -100000 | 350 | 1318802373502150 | 1.653455e-15 | 9061932.8 | 41926355.6
1356 | 295 | 1061 | -100000 | 350 | 1103116178666110 | 1.389036e-15 | 10798657.0 | 49961563.7
1356 | 294 | 1062 | -100000 | 350 | 921584536243576 | 1.165498e-15 | 12883765.4 | 59608622.5
1356 | 293 | 1063 | -100000 | 350 | 768981854859746 | 9.767445e-16 | 15390240.3 | 71205194.9
1356 | 292 | 1064 | -100000 | 350 | 640853141901825 | 8.175545e-16 | 18406998.4 | 85162666.9
1356 | 291 | 1065 | -100000 | 350 | 533404781642711 | 6.834601e-16 | 22042510.4 | 101982893.9
1356 | 290 | 1066 | -100000 | 350 | 443410143886235 | 5.706432e-16 | 26429274.3 | 122278898.0
1356 | 289 | 1067 | -100000 | 350 | 368128101453287 | 4.758451e-16 | 31729352.4 | 146800483.5
1356 | 288 | 1068 | -100000 | 350 | 305232771337122 | 3.962873e-16 | 38141232.3 | 176465982.3
1356 | 287 | 1069 | -100000 | 350 | 252753003377003 | 3.296041e-16 | 45908342.6 | 212401652.3
1356 | 286 | 1070 | -100000 | 350 | 209020324827065 | 2.737833e-16 | 55329635.2 | 255990639.0
1356 | 285 | 1071 | -100000 | 350 | 172624211923941 | 2.271157e-16 | 66772756.3 | 308933910.2
1356 | 284 | 1072 | -100000 | 350 | 142373702899089 | 1.881514e-16 | 80690460.2 | 373326199.9
1356 | 283 | 1073 | -100000 | 350 | 117264493008318 | 1.556615e-16 | 97641096.0 | 451750792.3
1356 | 282 | 1074 | -100000 | 350 | 96450763003541.7 | 1.286063e-16 | 118314214.7 | 547397995.6
1356 | 281 | 1075 | -100000 | 350 | 79221089789059.9 | 1.061072e-16 | 143562622.4 | 664213441.5
1356 | 280 | 1076 | -100000 | 350 | 64977873340518.3 | 8.74222e-17 | 174442563.0 | 807083997.3
1356 | 279 | 1077 | -100000 | 350 | 53219788706938.9 | 7.192616e-17 | 212264168.2 | 982071178.1
1356 | 278 | 1078 | -100000 | 350 | 43526837302602.7 | 5.909266e-17 | 258654893.1 | 1196704643.0
1356 | 277 | 1079 | -100000 | 350 | 35547628828989.9 | 4.847915e-17 | 315639403.8 | 1460351804.9
1356 | 276 | 1080 | -100000 | 350 | 28988575028797.3 | 3.971408e-17 | 385740338.3 | 1784684017.3
1356 | 275 | 1081 | -100000 | 350 | 23604719936670.2 | 3.248591e-17 | 472105595.0 | 2184265492.5
1356 | 274 | 1082 | -100000 | 350 | 19191969129156.2 | 2.653381e-17 | 578669386.9 | 2677298440.6
1356 | 273 | 1083 | -100000 | 350 | 15580513376361.3 | 2.16397e-17 | 710356343.3 | 3286567379.1
1356 | 272 | 1084 | -100000 | 350 | 12629270668103.8 | 1.762149e-17 | 873340586.1 | 4040637784.5
1356 | 271 | 1085 | -100000 | 350 | 10221195366149.6 | 1.432736e-17 | 1075375122.8 | 4975380078.2
1356 | 270 | 1086 | -100000 | 350 | 8259324696769.2 | 1.163095e-17 | 1326211334.5 | 6135910449.4
1356 | 269 | 1087 | -100000 | 350 | 6663451363886.1 | 9.427167e-18 | 1638134093.8 | 7579066655.7
1356 | 268 | 1088 | -100000 | 350 | 5367327102211.5 | 7.628815e-18 | 2026645537.0 | 9376571594.9
1356 | 267 | 1089 | -100000 | 350 | 4316315827356.9 | 6.163608e-18 | 2511340278.2 | 11619082611.0
1356 | 266 | 1090 | -100000 | 350 | 3465426962041.5 | 4.971725e-18 | 3117027596.9 | 14421383459.2
1356 | 265 | 1091 | -100000 | 350 | 2777669775245.4 | 4.003734e-18 | 3875172802.0 | 17929052987.4
1356 | 264 | 1092 | -100000 | 350 | 2222678384654.9 | 3.218854e-18 | 4825751817.6 | 22327045647.7
1356 | 263 | 1093 | -100000 | 350 | 1775564634735.5 | 2.583492e-18 | 6019641710.4 | 27850751620.0
1356 | 262 | 1094 | -100000 | 350 | 1415962541771.3 | 2.070019e-18 | 7521707590.6 | 34800278810.8
1356 | 261 | 1095 | -100000 | 350 | 1127233540368.1 | 1.655748e-18 | 9414796009.2 | 43558928889.4
1356 | 260 | 1096 | -100000 | 350 | 895806501532.2 | 1.322082e-18 | 11804910574.1 | 54617143030.9
1356 | 259 | 1097 | -100000 | 350 | 710630532206.1 | 1.0538e-18 | 14827932274.7 | 68603594480.4
1356 | 258 | 1098 | -100000 | 350 | 562722007201.0 | 8.384636e-19 | 18658361993.5 | 86325637058.3
1356 | 257 | 1099 | -100000 | 350 | 444790211139.3 | 6.659287e-19 | 23520715371.1 | 108822025169.5
1356 | 256 | 1100 | -100000 | 350 | 350928453409.7 | 5.279339e-19 | 29704403342.8 | 137431760778.1
1356 | 255 | 1101 | -100000 | 350 | 276359626532.7 | 4.177633e-19 | 37583202495.4 | 173884175858.0
1356 | 254 | 1102 | -100000 | 350 | 217226962441.8 | 3.29967e-19 | 47640781190.4 | 220417032730.1
1356 | 253 | 1103 | -100000 | 350 | 170422249212.3 | 2.6013e-19 | 60504231703.3 | 279931665401.3
1356 | 252 | 1104 | -100000 | 350 | 133445043402.8 | 2.046824e-19 | 76988208267.0 | 356197190671.6
1356 | 251 | 1105 | -100000 | 350 | 104287485430.2 | 1.607424e-19 | 98153144160.5 | 454119857995.6
1356 | 250 | 1106 | -100000 | 350 | 81340227333.7 | 1.259884e-19 | 125382197299.8 | 580099049500.2
1356 | 249 | 1107 | -100000 | 350 | 63315739711.5 | 9.855311e-20 | 160483161771.3 | 742498788577.7
1356 | 248 | 1108 | -100000 | 350 | 49185899609.3 | 7.693773e-20 | 205823731101.1 | 952273555159.2
1356 | 247 | 1109 | -100000 | 350 | 38131292596.7 | 5.994143e-20 | 264511411931.0 | 1223800682614.1
1356 | 246 | 1110 | -100000 | 350 | 29500106295.3 | 4.660396e-20 | 340633345006.4 | 1575989924580.9
1356 | 245 | 1111 | -100000 | 350 | 22774862973.9 | 3.615892e-20 | 439576681239.1 | 2033765721616.3
1356 | 244 | 1112 | -100000 | 350 | 17545547158.4 | 2.799586e-20 | 568457519302.8 | 2630051743632.3
1356 | 243 | 1113 | -100000 | 350 | 13487940471.0 | 2.162952e-20 | 736696479215.5 | 3408433865146.1
1356 | 242 | 1114 | -100000 | 350 | 10346188498.7 | 1.667489e-20 | 956792793256.6 | 4426741609972.4
1356 | 241 | 1115 | -100000 | 350 | 7918800535.1 | 1.282715e-20 | 1245367774485.9 | 5761875910740.7
1356 | 240 | 1116 | -100000 | 350 | 6047428542.2 | 9.845483e-21 | 1624574673757.8 | 7516332018297.5
1356 | 239 | 1117 | -100000 | 350 | 4607891716.6 | 7.539998e-21 | 2124008055461.6 | 9827033507459.6
1356 | 238 | 1118 | -100000 | 350 | 3503011890.5 | 5.7613e-21 | 2783295832290.3 | 12877324704470.1
1356 | 237 | 1119 | -100000 | 350 | 2656906224.0 | 4.392101e-21 | 3655626513441.3 | 16913290016001.3
1356 | 236 | 1120 | -100000 | 350 | 2010450279.0 | 3.34052e-21 | 4812560808760.1 | 22266015518521.1
1356 | 235 | 1121 | -100000 | 350 | 1517679102.7 | 2.534736e-21 | 6350611471909.9 | 29382031563789.1
1356 | 234 | 1122 | -100000 | 350 | 1142938512.0 | 1.918737e-21 | 8400263711014.0 | 38865047026241.2
1356 | 233 | 1123 | -100000 | 350 | 858635096.6 | 1.448933e-21 | 11138372735137.2 | 51533308362608.1
1356 | 232 | 1124 | -100000 | 350 | 643463019.5 | 1.091486e-21 | 14805246498483.3 | 68498635423100.4
1356 | 231 | 1125 | -100000 | 350 | 481009694.4 | 8.201834e-22 | 19728245374526.8 | 91275608790817.3
1356 | 230 | 1126 | -100000 | 350 | 358661861.2 | 6.147701e-22 | 26354470664903.2 | 121932807942707
1356 | 229 | 1127 | -100000 | 350 | 266749308.6 | 4.596308e-22 | 35296162885203.8 | 163302853049804
1356 | 228 | 1128 | -100000 | 350 | 197876169.6 | 3.427563e-22 | 47393921663278.9 | 219274901070813
1356 | 227 | 1129 | -100000 | 350 | 146399930.0 | 2.549336e-22 | 63804983871311.9 | 295203077424312
1356 | 226 | 1130 | -100000 | 350 | 108026487.4 | 1.891119e-22 | 86126833382582.2 | 398478374583225
1356 | 225 | 1131 | -100000 | 350 | 79496171.2 | 1.399089e-22 | 116570768480459 | 539331687044293
1356 | 224 | 1132 | -100000 | 350 | 58340886.7 | 1.032264e-22 | 158206309753467 | 731964600153533
1356 | 223 | 1133 | -100000 | 350 | 42696738.1 | 7.595205e-23 | 215306351775175 | 996146284767116
1356 | 222 | 1134 | -100000 | 350 | 31159820.1 | 5.572822e-23 | 293836005468655 | 1359475197852290
1356 | 221 | 1135 | -100000 | 350 | 22675516.0 | 4.077382e-23 | 402146996054961 | 1860591816021820
1356 | 220 | 1136 | -100000 | 350 | 16453736.1 | 2.974686e-23 | 551967003428213 | 2553755963285280
1356 | 219 | 1137 | -100000 | 350 | 11904188.5 | 2.163902e-23 | 759813494831800 | 3515388114434090
1356 | 218 | 1138 | -100000 | 350 | 8587079.4 | 1.56947e-23 | 1049020393988950 | 4853446075795310
1356 | 217 | 1139 | -100000 | 350 | 6175665.2 | 1.134933e-23 | 1452652272978480 | 6720907919600310
1356 | 216 | 1140 | -100000 | 350 | 4427886.1 | 8.182204e-24 | 2017707959258740 | 9335220585872100
1356 | 215 | 1141 | -100000 | 350 | 3164937.0 | 5.880787e-24 | 2811203472492170 | 13006443478136100
1356 | 214 | 1142 | -100000 | 350 | 2255125.9 | 4.213537e-24 | 3929003039717060 | 18178106444995900
1356 | 213 | 1143 | -100000 | 350 | 1601748.8 | 3.009436e-24 | 5508681830549720 | 25486721103315500
1356 | 212 | 1144 | -100000 | 350 | 1134008.6 | 2.142551e-24 | 7748323496572090 | 35848750399819800
1356 | 211 | 1145 | -100000 | 350 | 800233.4 | 1.520424e-24 | 10934083624279400 | 50588134952156000
1356 | 210 | 1146 | -100000 | 350 | 562827.3 | 1.07539e-24 | 15480745400013600 | 71623929756387504
1356 | 209 | 1147 | -100000 | 350 | 394521.8 | 7.580784e-25 | 21991598734425700 | 1.0175e+17
1356 | 208 | 1148 | -100000 | 350 | 275602.5 | 5.325841e-25 | 31347161273959100 | 1.4503e+17
1356 | 207 | 1149 | -100000 | 350 | 191862.5 | 3.72878e-25 | 44837103118389104 | 2.0745e+17
1356 | 206 | 1150 | -100000 | 350 | 133097.5 | 2.601525e-25 | 64357124479598600 | 2.9776e+17
1356 | 205 | 1151 | -100000 | 350 | 92002.65 | 1.80863e-25 | 92703845395368800 | 4.2891e+17
1356 | 204 | 1152 | -100000 | 350 | 63366.32 | 1.252879e-25 | 1.3402e+17 | 6.2005e+17
1356 | 203 | 1153 | -100000 | 350 | 43483.16 | 8.647356e-26 | 1.9445e+17 | 8.9967e+17
1356 | 202 | 1154 | -100000 | 350 | 29727.92 | 5.946323e-26 | 2.8319e+17 | 1.3102e+18
1356 | 201 | 1155 | -100000 | 350 | 20247.18 | 4.073621e-26 | 4.1398e+17 | 1.9154e+18
1356 | 200 | 1156 | -100000 | 350 | 13737.15 | 2.780066e-26 | 6.075e+17 | 2.8107e+18
1356 | 199 | 1157 | -100000 | 350 | 9284.012 | 1.889936e-26 | 8.9493e+17 | 4.1405e+18
1356 | 198 | 1158 | -100000 | 350 | 6249.653 | 1.279767e-26 | 1.3236e+18 | 6.1237e+18
1356 | 197 | 1159 | -100000 | 350 | 4190.164 | 8.631384e-27 | 1.9654e+18 | 9.093e+18
1356 | 196 | 1160 | -100000 | 350 | 2797.915 | 5.79788e-27 | 2.9302e+18 | 1.3557e+19
1356 | 195 | 1161 | -100000 | 350 | 1860.54 | 3.878555e-27 | 4.3868e+18 | 2.0296e+19
1356 | 194 | 1162 | -100000 | 350 | 1232.018 | 2.583778e-27 | 6.595e+18 | 3.0513e+19
1356 | 193 | 1163 | -100000 | 350 | 812.3433 | 1.713943e-27 | 9.957e+18 | 4.6067e+19
1356 | 192 | 1164 | -100000 | 350 | 533.308 | 1.132048e-27 | 1.5098e+19 | 6.9853e+19
1356 | 191 | 1165 | -100000 | 350 | 348.5803 | 7.444423e-28 | 2.2994e+19 | 1.0638e+20
1356 | 190 | 1166 | -100000 | 350 | 226.8212 | 4.873768e-28 | 3.5176e+19 | 1.6274e+20
1356 | 189 | 1167 | -100000 | 350 | 146.923 | 3.176403e-28 | 5.4055e+19 | 2.5009e+20
1356 | 188 | 1168 | -100000 | 350 | 94.73041 | 2.060686e-28 | 8.345e+19 | 3.861e+20
1356 | 187 | 1169 | -100000 | 350 | 60.79259 | 1.330643e-28 | 1.2943e+20 | 5.9885e+20
1356 | 186 | 1170 | -100000 | 350 | 38.82759 | 8.551691e-29 | 2.0171e+20 | 9.3326e+20
1356 | 185 | 1171 | -100000 | 350 | 24.67887 | 5.469526e-29 | 3.1588e+20 | 1.4614e+21
1356 | 184 | 1172 | -100000 | 350 | 15.60885 | 3.481132e-29 | 4.9708e+20 | 2.2998e+21
1356 | 183 | 1173 | -100000 | 350 | 9.822951 | 2.204598e-29 | 7.8614e+20 | 3.6372e+21
1356 | 182 | 1174 | -100000 | 350 | 6.150394 | 1.389123e-29 | 1.2496e+21 | 5.7816e+21
1356 | 181 | 1175 | -100000 | 350 | 3.831044 | 8.707996e-30 | 1.9966e+21 | 9.2376e+21
1356 | 180 | 1176 | -100000 | 350 | 2.373815 | 5.430305e-30 | 3.2069e+21 | 1.4837e+22
1356 | 179 | 1177 | -100000 | 350 | 1.463033 | 3.368378e-30 | 5.1782e+21 | 2.3958e+22
1356 | 178 | 1178 | -100000 | 350 | 0.8968085 | 2.078112e-30 | 8.4069e+21 | 3.8896e+22
1356 | 177 | 1179 | -100000 | 350 | 0.546693 | 1.275054e-30 | 1.3724e+22 | 6.3496e+22
1356 | 176 | 1180 | -100000 | 350 | 0.331394 | 7.779636e-31 | 2.253e+22 | 1.0424e+23
1356 | 175 | 1181 | -100000 | 350 | 0.1997382 | 4.71975e-31 | 3.7197e+22 | 1.721e+23
1356 | 174 | 1182 | -100000 | 350 | 0.1196879 | 2.846855e-31 | 6.1769e+22 | 2.8579e+23
1356 | 173 | 1183 | -100000 | 350 | 0.07129652 | 1.707082e-31 | 1.0318e+23 | 4.7738e+23
1356 | 172 | 1184 | -100000 | 350 | 0.04221533 | 1.017517e-31 | 1.7339e+23 | 8.0224e+23
1356 | 171 | 1185 | -100000 | 350 | 0.02484334 | 6.028111e-32 | 2.9317e+23 | 1.3564e+24
1356 | 170 | 1186 | -100000 | 350 | 0.01452918 | 3.549167e-32 | 4.9878e+23 | 2.3077e+24
1356 | 169 | 1187 | -100000 | 350 | 0.008443353 | 2.076488e-32 | 8.5395e+23 | 3.9509e+24
1356 | 168 | 1188 | -100000 | 350 | 0.00487509 | 1.207094e-32 | 1.4715e+24 | 6.8081e+24
1356 | 167 | 1189 | -100000 | 350 | 0.002796363 | 6.971255e-33 | 2.5523e+24 | 1.1809e+25
1356 | 166 | 1190 | -100000 | 350 | 0.001593295 | 3.999336e-33 | 4.4565e+24 | 2.0619e+25
1356 | 165 | 1191 | -100000 | 350 | 0.0009016496 | 2.278868e-33 | 7.8345e+24 | 3.6247e+25
1356 | 164 | 1192 | -100000 | 350 | 0.0005067152 | 1.289587e-33 | 1.3869e+25 | 6.4165e+25
1356 | 163 | 1193 | -100000 | 350 | 0.0002827608 | 7.246484e-34 | 2.4723e+25 | 1.1439e+26
1356 | 162 | 1194 | -100000 | 350 | 0.0001566559 | 4.042893e-34 | 4.4392e+25 | 2.0539e+26
1356 | 161 | 1195 | -100000 | 350 | 8.615658e-05 | 2.239172e-34 | 8.0292e+25 | 3.7148e+26
1356 | 160 | 1196 | -100000 | 350 | 4.703101e-05 | 1.230987e-34 | 1.4631e+26 | 6.7692e+26
1356 | 159 | 1197 | -100000 | 350 | 2.547846e-05 | 6.716282e-35 | 2.6864e+26 | 1.2429e+27
1356 | 158 | 1198 | -100000 | 350 | 1.369596e-05 | 3.636232e-35 | 4.9708e+26 | 2.2998e+27
1356 | 157 | 1199 | -100000 | 350 | 7.304278e-06 | 1.953248e-35 | 9.2704e+26 | 4.2891e+27
1356 | 156 | 1200 | -100000 | 350 | 3.864222e-06 | 1.040831e-35 | 1.7428e+27 | 8.0635e+27
1356 | 155 | 1201 | -100000 | 350 | 2.027585e-06 | 5.501138e-36 | 3.3035e+27 | 1.5284e+28
1356 | 154 | 1202 | -100000 | 350 | 1.055014e-06 | 2.883403e-36 | 6.3142e+27 | 2.9213e+28
1356 | 153 | 1203 | -100000 | 350 | 5.442883e-07 | 1.498537e-36 | 1.2172e+28 | 5.6314e+28
1356 | 152 | 1204 | -100000 | 350 | 2.78367e-07 | 7.720861e-37 | 2.3668e+28 | 1.095e+29
1356 | 151 | 1205 | -100000 | 350 | 1.411072e-07 | 3.942988e-37 | 4.6431e+28 | 2.1482e+29
1356 | 150 | 1206 | -100000 | 350 | 7.088374e-08 | 1.995583e-37 | 9.1912e+28 | 4.2524e+29
1356 | 149 | 1207 | -100000 | 350 | 3.528015e-08 | 1.000736e-37 | 1.8363e+29 | 8.4958e+29
1356 | 148 | 1208 | -100000 | 350 | 1.73948e-08 | 4.971574e-38 | 3.7033e+29 | 1.7134e+30
1356 | 147 | 1209 | -100000 | 350 | 8.494351e-09 | 2.446298e-38 | 7.5404e+29 | 3.4887e+30
1356 | 146 | 1210 | -100000 | 350 | 4.107491e-09 | 1.192011e-38 | 1.5504e+30 | 7.1733e+30
1356 | 145 | 1211 | -100000 | 350 | 1.966394e-09 | 5.750677e-39 | 3.22e+30 | 1.4898e+31
1356 | 144 | 1212 | -100000 | 350 | 9.317972e-10 | 2.746217e-39 | 6.7558e+30 | 3.1257e+31
1356 | 143 | 1213 | -100000 | 350 | 4.369542e-10 | 1.297882e-39 | 1.4323e+31 | 6.6266e+31
1356 | 142 | 1214 | -100000 | 350 | 2.027301e-10 | 6.069097e-40 | 3.0689e+31 | 1.4199e+32
1356 | 141 | 1215 | -100000 | 350 | 9.304e-11 | 2.807395e-40 | 6.6476e+31 | 3.0756e+32
1356 | 140 | 1216 | -100000 | 350 | 4.222689e-11 | 1.284318e-40 | 1.456e+32 | 6.7364e+32
1356 | 139 | 1217 | -100000 | 350 | 1.894838e-11 | 5.809342e-41 | 3.2253e+32 | 1.4922e+33
1356 | 138 | 1218 | -100000 | 350 | 8.404491e-12 | 2.597525e-41 | 7.2279e+32 | 3.3441e+33
1356 | 137 | 1219 | -100000 | 350 | 3.683804e-12 | 1.147786e-41 | 1.639e+33 | 7.5833e+33
1356 | 136 | 1220 | -100000 | 350 | 1.595195e-12 | 5.010918e-42 | 3.762e+33 | 1.7405e+34
1356 | 135 | 1221 | -100000 | 350 | 6.82254e-13 | 2.160786e-42 | 8.7421e+33 | 4.0447e+34
1356 | 134 | 1222 | -100000 | 350 | 2.881197e-13 | 9.200774e-43 | 2.0573e+34 | 9.5184e+34
1356 | 133 | 1223 | -100000 | 350 | 1.201075e-13 | 3.867508e-43 | 4.9045e+34 | 2.2691e+35
1356 | 132 | 1224 | -100000 | 350 | 4.94094e-14 | 1.604371e-43 | 1.1848e+35 | 5.4815e+35
1356 | 131 | 1225 | -100000 | 350 | 2.005209e-14 | 6.566189e-44 | 2.9009e+35 | 1.3422e+36
1356 | 130 | 1226 | -100000 | 350 | 8.025725e-15 | 2.650463e-44 | 7.2019e+35 | 3.3321e+36
1356 | 129 | 1227 | -100000 | 350 | 3.166966e-15 | 1.054848e-44 | 1.8135e+36 | 8.3902e+36
1356 | 128 | 1228 | -100000 | 350 | 1.231665e-15 | 4.137843e-45 | 4.6329e+36 | 2.1435e+37
1356 | 127 | 1229 | -100000 | 350 | 4.719355e-16 | 1.599283e-45 | 1.2013e+37 | 5.5579e+37
1356 | 126 | 1230 | -100000 | 350 | 1.780983e-16 | 6.08822e-46 | 3.1625e+37 | 1.4632e+38
1356 | 125 | 1231 | -100000 | 350 | 6.617067e-17 | 2.281975e-46 | 8.4559e+37 | 3.9123e+38
1356 | 124 | 1232 | -100000 | 350 | 2.419557e-17 | 8.418284e-47 | 2.2973e+38 | 1.0629e+39
1356 | 123 | 1233 | -100000 | 350 | 8.703651e-18 | 3.055341e-47 | 6.3437e+38 | 2.935e+39
1356 | 122 | 1234 | -100000 | 350 | 3.078846e-18 | 1.090549e-47 | 1.7813e+39 | 8.2413e+39
1356 | 121 | 1235 | -100000 | 350 | 1.070569e-18 | 3.826482e-48 | 5.0881e+39 | 2.3541e+40
1356 | 120 | 1236 | -100000 | 350 | 3.657591e-19 | 1.319281e-48 | 1.4791e+40 | 6.8434e+40
1356 | 119 | 1237 | -100000 | 350 | 1.22726e-19 | 4.467515e-49 | 4.378e+40 | 2.0255e+41
1356 | 118 | 1238 | -100000 | 350 | 4.042406e-20 | 1.485206e-49 | 1.32e+41 | 6.107e+41
1356 | 117 | 1239 | -100000 | 350 | 1.306468e-20 | 4.845003e-50 | 4.0557e+41 | 1.8764e+42
1356 | 116 | 1240 | -100000 | 350 | 4.14095e-21 | 1.550156e-50 | 1.2706e+42 | 5.8785e+42
1356 | 115 | 1241 | -100000 | 350 | 1.286539e-21 | 4.861947e-51 | 4.0607e+42 | 1.8787e+43
1356 | 114 | 1242 | -100000 | 350 | 3.915971e-22 | 1.494071e-51 | 1.3246e+43 | 6.1283e+43
1356 | 113 | 1243 | -100000 | 350 | 1.167113e-22 | 4.495958e-52 | 4.4123e+43 | 2.0414e+44
1356 | 112 | 1244 | -100000 | 350 | 3.404067e-23 | 1.324095e-52 | 1.5018e+44 | 6.9484e+44
1356 | 111 | 1245 | -100000 | 350 | 9.710503e-24 | 3.814245e-53 | 5.2263e+44 | 2.418e+45
1356 | 110 | 1246 | -100000 | 350 | 2.707576e-24 | 1.07406e-53 | 1.8606e+45 | 8.6082e+45
1356 | 109 | 1247 | -100000 | 350 | 7.374667e-25 | 2.954654e-54 | 6.7802e+45 | 3.137e+46
1356 | 108 | 1248 | -100000 | 350 | 1.960849e-25 | 7.93526e-55 | 2.5309e+46 | 1.171e+47
1356 | 107 | 1249 | -100000 | 350 | 5.08619e-26 | 2.079215e-55 | 9.6836e+46 | 4.4803e+47
1356 | 106 | 1250 | -100000 | 350 | 1.286126e-26 | 5.311509e-56 | 3.8004e+47 | 1.7583e+48
1356 | 105 | 1251 | -100000 | 350 | 3.168115e-27 | 1.321908e-56 | 1.5309e+48 | 7.0831e+48
1356 | 104 | 1252 | -100000 | 350 | 7.596556e-28 | 3.202744e-57 | 6.3353e+48 | 2.9311e+49
1356 | 103 | 1253 | -100000 | 350 | 1.7717e-28 | 7.548152e-58 | 2.6951e+49 | 1.2469e+50
1356 | 102 | 1254 | -100000 | 350 | 4.015753e-29 | 1.729032e-58 | 1.1797e+50 | 5.458e+50
1356 | 101 | 1255 | -100000 | 350 | 8.838508e-30 | 3.846293e-59 | 5.3172e+50 | 2.4601e+51
1356 | 100 | 1256 | -100000 | 350 | 1.88731e-30 | 8.301875e-60 | 2.4701e+51 | 1.1428e+52
1356 | 99 | 1257 | -100000 | 350 | 3.906261e-31 | 1.737029e-60 | 1.1838e+52 | 5.4769e+52
1356 | 98 | 1258 | -100000 | 350 | 7.829219e-32 | 3.519825e-61 | 5.8579e+52 | 2.7102e+53
1356 | 97 | 1259 | -100000 | 350 | 1.518039e-32 | 6.90061e-62 | 2.9962e+53 | 1.3862e+54
1356 | 96 | 1260 | -100000 | 350 | 2.844495e-33 | 1.307547e-62 | 1.5857e+54 | 7.3364e+54
1356 | 95 | 1261 | -100000 | 350 | 5.145365e-34 | 2.392011e-63 | 8.6923e+54 | 4.0216e+55
1356 | 94 | 1262 | -100000 | 350 | 8.974855e-35 | 4.220045e-64 | 4.941e+55 | 2.286e+56
1356 | 93 | 1263 | -100000 | 350 | 1.50775e-35 | 7.171508e-65 | 2.9159e+56 | 1.3491e+57
1356 | 92 | 1264 | -100000 | 350 | 2.436632e-36 | 1.172499e-65 | 1.7887e+57 | 8.2755e+57
1356 | 91 | 1265 | -100000 | 350 | 3.783153e-37 | 1.841914e-66 | 1.1419e+58 | 5.2834e+58
1356 | 90 | 1266 | -100000 | 350 | 5.63562e-38 | 2.776528e-67 | 7.598e+58 | 3.5153e+59
1356 | 89 | 1267 | -100000 | 350 | 8.043538e-39 | 4.010567e-68 | 5.2759e+59 | 2.441e+60
1356 | 88 | 1268 | -100000 | 350 | 1.09834e-39 | 5.543045e-69 | 3.8288e+60 | 1.7715e+61
1356 | 87 | 1269 | -100000 | 350 | 1.432676e-40 | 7.319282e-70 | 2.9085e+61 | 1.3457e+62
1356 | 86 | 1270 | -100000 | 350 | 1.782327e-41 | 9.218789e-71 | 2.3164e+62 | 1.0717e+63
1356 | 85 | 1271 | -100000 | 350 | 2.111198e-42 | 1.105707e-71 | 1.9373e+63 | 8.9632e+63
1356 | 84 | 1272 | -100000 | 350 | 2.376906e-43 | 1.260687e-72 | 1.7045e+64 | 7.8862e+64
1356 | 83 | 1273 | -100000 | 350 | 2.538862e-44 | 1.363893e-73 | 1.5806e+65 | 7.3128e+65
1356 | 82 | 1274 | -100000 | 350 | 2.567877e-45 | 1.397411e-74 | 1.5477e+66 | 7.1604e+66
1356 | 81 | 1275 | -100000 | 350 | 2.454369e-46 | 1.353203e-75 | 1.6034e+67 | 7.4186e+67
1356 | 80 | 1276 | -100000 | 350 | 2.212151e-47 | 1.235882e-76 | 1.7615e+68 | 8.1497e+68
1356 | 79 | 1277 | -100000 | 350 | 1.87599e-48 | 1.062184e-77 | 2.0564e+69 | 9.5141e+69
1356 | 78 | 1278 | -100000 | 350 | 1.493379e-49 | 8.570678e-79 | 2.5572e+70 | 1.1831e+71
1356 | 77 | 1279 | -100000 | 350 | 1.113172e-50 | 6.476718e-80 | 3.3955e+71 | 1.571e+72
1356 | 76 | 1280 | -100000 | 350 | 7.749627e-52 | 4.571872e-81 | 4.8269e+72 | 2.2332e+73
1356 | 75 | 1281 | -100000 | 350 | 5.025028e-53 | 3.006403e-82 | 7.3661e+73 | 3.4081e+74
1356 | 74 | 1282 | -100000 | 350 | 3.026106e-54 | 1.836393e-83 | 1.2102e+75 | 5.5993e+75
1356 | 73 | 1283 | -100000 | 350 | 1.687323e-55 | 1.038799e-84 | 2.1471e+76 | 9.9341e+76
1356 | 72 | 1284 | -100000 | 350 | 8.683356e-57 | 5.424429e-86 | #NUM! | #NUM!
1356 | 71 | 1285 | -100000 | 350 | 4.11037e-58 | 2.605939e-87 | #NUM! | #NUM!
1356 | 70 | 1286 | -100000 | 350 | 1.783293e-59 | 1.147648e-88 | #NUM! | #NUM!
1356 | 69 | 1287 | -100000 | 350 | 7.064267e-61 | 4.615775e-90 | #DIV/0! | #DIV/0!
1356 | 68 | 1288 | -100000 | 350 | 2.544905e-62 | 1.688619e-91 | #DIV/0! | #DIV/0!
1356 | 67 | 1289 | -100000 | 350 | 8.302134e-64 | 5.595334e-93 | #DIV/0! | #DIV/0!
1356 | 66 | 1290 | -100000 | 350 | 2.441535e-65 | 1.671753e-94 | #DIV/0! | #DIV/0!
1356 | 65 | 1291 | -100000 | 350 | 6.441873e-67 | 4.482229e-96 | #DIV/0! | #DIV/0!
1356 | 64 | 1292 | -100000 | 350 | 1.51715e-68 | 1.072965e-97 | #DIV/0! | #DIV/0!
1356 | 63 | 1293 | -100000 | 350 | 3.172218e-70 | 2.280875e-99 | #DIV/0! | #DIV/0!
1356 | 62 | 1294 | -100000 | 350 | 5.854836e-72 | 4.280985e-101 | #DIV/0! | #DIV/0!
1356 | 61 | 1295 | -100000 | 350 | 9.48023e-74 | 7.051011e-103 | #DIV/0! | #DIV/0!
1356 | 60 | 1296 | -100000 | 350 | 1.337929e-75 | 1.012479e-104 | #NUM! | #NUM!
1356 | 59 | 1297 | -100000 | 350 | 1.634265e-77 | 1.258682e-106 | #NUM! | #NUM!
1356 | 58 | 1298 | -100000 | 350 | 1.714915e-79 | 1.344627e-108 | #NUM! | #NUM!
1356 | 57 | 1299 | -100000 | 350 | 1.533632e-81 | 1.224546e-110 | #NUM! | #NUM!
1356 | 56 | 1300 | -100000 | 350 | 1.15888e-83 | 9.425853e-113 | #NUM! | #NUM!
1356 | 55 | 1301 | -100000 | 350 | 7.331679e-86 | 6.076488e-115 | #NUM! | #NUM!
1356 | 54 | 1302 | -100000 | 350 | 3.8453e-88 | 3.248552e-117 | #NUM! | #NUM!
1356 | 53 | 1303 | -100000 | 350 | 1.654279e-90 | 1.425043e-119 | #NUM! | #NUM!
1356 | 52 | 1304 | -100000 | 350 | 5.77132e-93 | 5.071175e-122 | #NUM! | #NUM!
1356 | 51 | 1305 | -100000 | 350 | 1.612781e-95 | 1.446052e-124 | #NUM! | #NUM!
1356 | 50 | 1306 | -100000 | 350 | 3.562277e-98 | 3.260455e-127 | #NUM! | #NUM!
1356 | 49 | 1307 | -100000 | 350 | 6.130248e-101 | 5.729866e-130 | #NUM! | #NUM!
1356 | 48 | 1308 | -100000 | 350 | 8.091916e-104 | 7.727068e-133 | #NUM! | #NUM!
1356 | 47 | 1309 | -100000 | 350 | 8.055562e-107 | 7.862215e-136 | #NUM! | #NUM!
1356 | 46 | 1310 | -100000 | 350 | 5.93773e-110 | 5.92587e-139 | #NUM! | #NUM!
1356 | 45 | 1311 | -100000 | 350 | 3.176318e-113 | 3.242976e-142 | #NUM! | #NUM!
1356 | 44 | 1312 | -100000 | 350 | 1.206463e-116 | 1.260772e-145 | #NUM! | #NUM!
1356 | 43 | 1313 | -100000 | 350 | 3.176986e-120 | 3.399895e-149 | #NUM! | #NUM!
1356 | 42 | 1314 | -100000 | 350 | 5.650205e-124 | 6.195512e-153 | #NUM! | #NUM!
1356 | 41 | 1315 | -100000 | 350 | 6.594603e-128 | 7.413293e-157 | #NUM! | #NUM!
1356 | 40 | 1316 | -100000 | 350 | 4.89406e-132 | 5.643651e-161 | #NUM! | #NUM!
1356 | 39 | 1317 | -100000 | 350 | 2.230385e-136 | 2.640043e-165 | #NUM! | #NUM!
1356 | 38 | 1318 | -100000 | 350 | 6.006221e-141 | 7.30229e-170 | #NUM! | #NUM!
1356 | 37 | 1319 | -100000 | 350 | 9.15815e-146 | 1.144441e-174 | #NUM! | #NUM!
1356 | 36 | 1320 | -100000 | 350 | 7.54075e-151 | 9.692736e-180 | #NUM! | #NUM!
1356 | 35 | 1321 | -100000 | 350 | 3.180421e-156 | 4.208221e-185 | #NUM! | #NUM!
1356 | 34 | 1322 | -100000 | 350 | 6.477126e-162 | 8.829453e-191 | #NUM! | #NUM!
1356 | 33 | 1323 | -100000 | 350 | 5.961626e-168 | 8.379741e-197 | #NUM! | #NUM!
1356 | 32 | 1324 | -100000 | 350 | 2.301951e-174 | 3.339461e-203 | #NUM! | #NUM!
1356 | 31 | 1325 | -100000 | 350 | 3.428216e-181 | 5.137932e-210 | #NUM! | #NUM!
1356 | 30 | 1326 | -100000 | 350 | 1.790214e-188 | 2.774717e-217 | #NUM! | #NUM!
1356 | 29 | 1327 | -100000 | 350 | 2.941194e-196 | 4.719707e-225 | #NUM! | #NUM!
1356 | 28 | 1328 | -100000 | 350 | 1.343121e-204 | 2.2341e-233 | #NUM! | #NUM!
1356 | 27 | 1329 | -100000 | 350 | 1.478763e-213 | 2.552928e-242 | #NUM! | #NUM!
1356 | 26 | 1330 | -100000 | 350 | 3.331105e-223 | 5.976941e-252 | #NUM! | #NUM!
1356 | 25 | 1331 | -100000 | 350 | 1.269093e-233 | 2.370173e-262 | #NUM! | #NUM!
1356 | 24 | 1332 | -100000 | 350 | 6.548479e-245 | 1.275033e-273 | #NUM! | #NUM!
1356 | 23 | 1333 | -100000 | 350 | 3.52597e-257 | 7.169876e-286 | #NUM! | #NUM!
1356 | 22 | 1334 | -100000 | 350 | 1.455679e-270 | 3.097249e-299 | #NUM! | #NUM!
1356 | 21 | 1335 | -100000 | 350 | 2.956484e-285 | 6.595776372e-314 | #NUM! | #NUM!
1356 | 20 | 1336 | -100000 | 350 | 0 | 0 | #DIV/0! | #DIV/0!
1356 | 19 | 1337 | -100000 | 350 | 0 | 0 | #DIV/0! | #DIV/0!
1356 | 18 | 1338 | -100000 | 350 | 0 | 0 | #DIV/0! | #DIV/0!
1356 | 17 | 1339 | -100000 | 350 | 0 | 0 | #DIV/0! | #DIV/0!
1356 | 16 | 1340 | -100000 | 350 | 0 | 0 | #DIV/0! | #DIV/0!
1356 | 15 | 1341 | -100000 | 350 | 0 | 0 | #DIV/0! | #DIV/0!
1356 | 14 | 1342 | -100000 | 350 | 0 | 0 | #DIV/0! | #DIV/0!
1356 | 13 | 1343 | -100000 | 350 | 0 | 0 | #DIV/0! | #DIV/0!
1356 | 12 | 1344 | -100000 | 350 | 0 | 0 | #DIV/0! | #DIV/0!
1356 | 11 | 1345 | -100000 | 350 | 0 | 0 | #DIV/0! | #DIV/0!
1356 | 10 | 1346 | -100000 | 350 | 0 | 0 | #DIV/0! | #DIV/0!
1356 | 9 | 1347 | -100000 | 350 | 0 | 0 | #DIV/0! | #DIV/0!
1356 | 8 | 1348 | -100000 | 350 | 0 | 0 | #DIV/0! | #DIV/0!
1356 | 7 | 1349 | -100000 | 350 | 0 | 0 | #DIV/0! | #DIV/0!
1356 | 6 | 1350 | -100000 | 350 | 0 | 0 | #DIV/0! | #DIV/0!
1356 | 5 | 1351 | -100000 | 350 | 0 | 0 | #DIV/0! | #DIV/0!
1356 | 4 | 1352 | -100000 | 350 | 0 | 0 | #DIV/0! | #DIV/0!
1356 | 3 | 1353 | -100000 | 350 | 0 | 0 | #DIV/0! | #DIV/0!
1356 | 2 | 1354 | -100000 | 350 | 0 | 0 | #DIV/0! | #DIV/0!
1356 | 1 | 1355 | -100000 | 350 | 0 | 0 | #DIV/0! | #DIV/0!
1356 | 0 | 1356 | -100000 | 350 | #DIV/0! | #DIV/0! | #DIV/0! | #DIV/0!

## TTT (heterogenea) (D)
x=1%
x=99%
1356 K

## Nucleación heterogenea (D) (30)
TE (K) | T1 | DT1 | KCu | K'Cu | I(nucleos·cm-3·s-1) | V(cm·s-1) | t1% | t99%
1356 | 1356 | 0 | -48100000 | 350 | #DIV/0! | 0 | #DIV/0! | #DIV/0!
1356 | 1355 | 1 | -48100000 | 350 | 0 | 0.2594516 | #DIV/0! | #DIV/0!
1356 | 1354 | 2 | -48100000 | 350 | 0 | 0.5148914 | #DIV/0! | #DIV/0!
1356 | 1353 | 3 | -48100000 | 350 | 0 | 0.7663567 | #DIV/0! | #DIV/0!
1356 | 1352 | 4 | -48100000 | 350 | 0 | 1.013885 | #DIV/0! | #DIV/0!
1356 | 1351 | 5 | -48100000 | 350 | 0 | 1.257512 | #DIV/0! | #DIV/0!
1356 | 1350 | 6 | -48100000 | 350 | 0 | 1.497275 | #DIV/0! | #DIV/0!
1356 | 1349 | 7 | -48100000 | 350 | 9.010671e-284 | 1.733212 | 1.7109e+70 | 7.9159e+70
1356 | 1348 | 8 | -48100000 | 350 | 6.916482e-210 | 1.965356 | 5.2603e+51 | 2.4337e+52
1356 | 1347 | 9 | -48100000 | 350 | 3.256929e-159 | 2.193746 | 1.0398e+39 | 4.811e+39
1356 | 1346 | 10 | -48100000 | 350 | 5.904031e-123 | 2.418416 | 8.3296e+29 | 3.8538e+30
1356 | 1345 | 11 | -48100000 | 350 | 4.046918e-96 | 2.639402 | 1.5246e+23 | 7.0537e+23
1356 | 1344 | 12 | -48100000 | 350 | 1.058512e-75 | 2.85674 | 1.1298e+18 | 5.227e+18
1356 | 1343 | 13 | -48100000 | 350 | 8.305679e-60 | 3.070464 | 113713832220231 | 526113654143830
1356 | 1342 | 14 | -48100000 | 350 | 3.429035e-47 | 3.28061 | 75910383826.1 | 351210478465.3
1356 | 1341 | 15 | -48100000 | 350 | 5.199483e-37 | 3.487212 | 206638539.6 | 956043385.5
1356 | 1340 | 16 | -48100000 | 350 | 1.123466e-28 | 3.690305 | 1633516.4 | 7557702.4
1356 | 1339 | 17 | -48100000 | 350 | 9.119191e-22 | 3.889922 | 29418.15 | 136107.4
1356 | 1338 | 18 | -48100000 | 350 | 5.64423e-16 | 4.086099 | 1010.828 | 4676.744
1356 | 1337 | 19 | -48100000 | 350 | 4.511149e-11 | 4.278868 | 58.07533 | 268.694
1356 | 1336 | 20 | -48100000 | 350 | 6.935745e-07 | 4.468263 | 5.048737 | 23.35872
1356 | 1335 | 21 | -48100000 | 350 | 0.002785687 | 4.654319 | 0.6150847 | 2.845779
1356 | 1334 | 22 | -48100000 | 350 | 3.708781 | 4.837068 | 0.0989272 | 0.4577011
1356 | 1333 | 23 | -48100000 | 350 | 1974.458 | 5.016542 | 0.02003987 | 0.09271737
1356 | 1332 | 24 | -48100000 | 350 | 488026.6 | 5.192776 | 0.004924925 | 0.02278588
1356 | 1331 | 25 | -48100000 | 350 | 63151265.8 | 5.365801 | 0.00142475 | 0.006591815
1356 | 1330 | 26 | -48100000 | 350 | 4716293521.5 | 5.53565 | 0.0004734602 | 0.002190533
1356 | 1329 | 27 | -48100000 | 350 | 220166503082.8 | 5.702354 | 0.0001771461 | 0.0008195925
1356 | 1328 | 28 | -48100000 | 350 | 6861435129565.7 | 5.865947 | 7.340114e-05 | 0.0003396011
1356 | 1327 | 29 | -48100000 | 350 | 150777550002805 | 6.026459 | 3.322227e-05 | 0.0001537077
1356 | 1326 | 30 | -48100000 | 350 | 2445538270282270 | 6.183923 | 1.623747e-05 | 7.512505e-05
1356 | 1325 | 31 | -48100000 | 350 | 30425595329381300 | 6.338369 | 8.487255e-06 | 3.926752e-05
1356 | 1324 | 32 | -48100000 | 350 | 2.9997e+17 | 6.489829 | 4.705617e-06 | 2.177123e-05
1356 | 1323 | 33 | -48100000 | 350 | 2.4094e+18 | 6.638333 | 2.748127e-06 | 1.271461e-05
1356 | 1322 | 34 | -48100000 | 350 | 1.6146e+19 | 6.783913 | 1.680487e-06 | 7.775018e-06
1356 | 1321 | 35 | -48100000 | 350 | 9.2119e+19 | 6.926599 | 1.07049e-06 | 4.952779e-06
1356 | 1320 | 36 | -48100000 | 350 | 4.5543e+20 | 7.066421 | 7.072196e-07 | 3.272055e-06
1356 | 1319 | 37 | -48100000 | 350 | 1.9811e+21 | 7.20341 | 4.827036e-07 | 2.233299e-06
1356 | 1318 | 38 | -48100000 | 350 | 7.6833e+21 | 7.337595 | 3.392403e-07 | 1.569545e-06
1356 | 1317 | 39 | -48100000 | 350 | 2.6878e+22 | 7.469006 | 2.447735e-07 | 1.13248e-06
1356 | 1316 | 40 | -48100000 | 350 | 8.5675e+22 | 7.597672 | 1.808575e-07 | 8.367638e-07
1356 | 1315 | 41 | -48100000 | 350 | 2.5108e+23 | 7.723623 | 1.365347e-07 | 6.316976e-07
1356 | 1314 | 42 | -48100000 | 350 | 6.8184e+23 | 7.846889 | 1.051035e-07 | 4.862766e-07
1356 | 1313 | 43 | -48100000 | 350 | 1.7279e+24 | 7.967497 | 8.235531e-08 | 3.810289e-07
1356 | 1312 | 44 | -48100000 | 350 | 4.1113e+24 | 8.085478 | 6.558202e-08 | 3.034248e-07
1356 | 1311 | 45 | -48100000 | 350 | 9.2365e+24 | 8.200858 | 5.300164e-08 | 2.452198e-07
1356 | 1310 | 46 | -48100000 | 350 | 1.9688e+25 | 8.313667 | 4.34173e-08 | 2.008765e-07
1356 | 1309 | 47 | -48100000 | 350 | 3.9996e+25 | 8.423933 | 3.60097e-08 | 1.666041e-07
1356 | 1308 | 48 | -48100000 | 350 | 7.774e+25 | 8.531684 | 3.02081e-08 | 1.397622e-07
1356 | 1307 | 49 | -48100000 | 350 | 1.4509e+26 | 8.636947 | 2.560838e-08 | 1.184809e-07
1356 | 1306 | 50 | -48100000 | 350 | 2.6084e+26 | 8.739751 | 2.192008e-08 | 1.014164e-07
1356 | 1305 | 51 | -48100000 | 350 | 4.5304e+26 | 8.840122 | 1.893143e-08 | 8.758901e-08
1356 | 1304 | 52 | -48100000 | 350 | 7.6215e+26 | 8.938087 | 1.648605e-08 | 7.62751e-08
1356 | 1303 | 53 | -48100000 | 350 | 1.2449e+27 | 9.033675 | 1.446701e-08 | 6.693375e-08
1356 | 1302 | 54 | -48100000 | 350 | 1.9785e+27 | 9.126911 | 1.278591e-08 | 5.915588e-08
1356 | 1301 | 55 | -48100000 | 350 | 3.0657e+27 | 9.217822 | 1.137515e-08 | 5.262882e-08
1356 | 1300 | 56 | -48100000 | 350 | 4.6394e+27 | 9.306436 | 1.018257e-08 | 4.711116e-08
1356 | 1299 | 57 | -48100000 | 350 | 6.8684e+27 | 9.392776 | 9.167497e-09 | 4.241477e-08
1356 | 1298 | 58 | -48100000 | 350 | 9.9623e+27 | 9.476871 | 8.297958e-09 | 3.839172e-08
1356 | 1297 | 59 | -48100000 | 350 | 1.4177e+28 | 9.558746 | 7.548604e-09 | 3.492472e-08
1356 | 1296 | 60 | -48100000 | 350 | 1.9817e+28 | 9.638427 | 6.899176e-09 | 3.192005e-08
1356 | 1295 | 61 | -48100000 | 350 | 2.7243e+28 | 9.715938 | 6.333365e-09 | 2.930224e-08
1356 | 1294 | 62 | -48100000 | 350 | 3.687e+28 | 9.791306 | 5.837946e-09 | 2.701011e-08
1356 | 1293 | 63 | -48100000 | 350 | 4.9175e+28 | 9.864556 | 5.402127e-09 | 2.499373e-08
1356 | 1292 | 64 | -48100000 | 350 | 6.4692e+28 | 9.935712 | 5.017044e-09 | 2.321209e-08
1356 | 1291 | 65 | -48100000 | 350 | 8.4014e+28 | 10.0048 | 4.675373e-09 | 2.16313e-08
1356 | 1290 | 66 | -48100000 | 350 | 1.0779e+29 | 10.07184 | 4.371027e-09 | 2.02232e-08
1356 | 1289 | 67 | -48100000 | 350 | 1.3673e+29 | 10.13687 | 4.098923e-09 | 1.896426e-08
1356 | 1288 | 68 | -48100000 | 350 | 1.7157e+29 | 10.1999 | 3.854789e-09 | 1.783475e-08
1356 | 1287 | 69 | -48100000 | 350 | 2.1313e+29 | 10.26095 | 3.635025e-09 | 1.681797e-08
1356 | 1286 | 70 | -48100000 | 350 | 2.6223e+29 | 10.32006 | 3.436575e-09 | 1.589982e-08
1356 | 1285 | 71 | -48100000 | 350 | 3.1975e+29 | 10.37725 | 3.256839e-09 | 1.506824e-08
1356 | 1284 | 72 | -48100000 | 350 | 3.8656e+29 | 10.43254 | 3.093592e-09 | 1.431295e-08
1356 | 1283 | 73 | -48100000 | 350 | 4.6358e+29 | 10.48595 | 2.944924e-09 | 1.362512e-08
1356 | 1282 | 74 | -48100000 | 350 | 5.517e+29 | 10.5375 | 2.80919e-09 | 1.299713e-08
1356 | 1281 | 75 | -48100000 | 350 | 6.5184e+29 | 10.58723 | 2.684966e-09 | 1.242239e-08
1356 | 1280 | 76 | -48100000 | 350 | 7.6488e+29 | 10.63515 | 2.571015e-09 | 1.189518e-08
1356 | 1279 | 77 | -48100000 | 350 | 8.9169e+29 | 10.68128 | 2.46626e-09 | 1.141051e-08
1356 | 1278 | 78 | -48100000 | 350 | 1.0331e+30 | 10.72565 | 2.36976e-09 | 1.096404e-08
1356 | 1277 | 79 | -48100000 | 350 | 1.19e+30 | 10.76828 | 2.280689e-09 | 1.055194e-08
1356 | 1276 | 80 | -48100000 | 350 | 1.363e+30 | 10.80919 | 2.198321e-09 | 1.017086e-08
1356 | 1275 | 81 | -48100000 | 350 | 1.5529e+30 | 10.84841 | 2.122018e-09 | 9.817824e-09
1356 | 1274 | 82 | -48100000 | 350 | 1.7604e+30 | 10.88595 | 2.051211e-09 | 9.490228e-09
1356 | 1273 | 83 | -48100000 | 350 | 1.9859e+30 | 10.92184 | 1.9854e-09 | 9.185745e-09
1356 | 1272 | 84 | -48100000 | 350 | 2.2301e+30 | 10.95609 | 1.924139e-09 | 8.902311e-09
1356 | 1271 | 85 | -48100000 | 350 | 2.4934e+30 | 10.98874 | 1.86703e-09 | 8.638085e-09
1356 | 1270 | 86 | -48100000 | 350 | 2.7761e+30 | 11.0198 | 1.813717e-09 | 8.391425e-09
1356 | 1269 | 87 | -48100000 | 350 | 3.0786e+30 | 11.04929 | 1.763882e-09 | 8.160859e-09
1356 | 1268 | 88 | -48100000 | 350 | 3.4011e+30 | 11.07723 | 1.717241e-09 | 7.945068e-09
1356 | 1267 | 89 | -48100000 | 350 | 3.7437e+30 | 11.10365 | 1.673537e-09 | 7.742863e-09
1356 | 1266 | 90 | -48100000 | 350 | 4.1065e+30 | 11.12856 | 1.632538e-09 | 7.553175e-09
1356 | 1265 | 91 | -48100000 | 350 | 4.4894e+30 | 11.15199 | 1.594035e-09 | 7.375038e-09
1356 | 1264 | 92 | -48100000 | 350 | 4.8925e+30 | 11.17395 | 1.557841e-09 | 7.207579e-09
1356 | 1263 | 93 | -48100000 | 350 | 5.3154e+30 | 11.19447 | 1.523783e-09 | 7.050005e-09
1356 | 1262 | 94 | -48100000 | 350 | 5.7581e+30 | 11.21356 | 1.491707e-09 | 6.901599e-09
1356 | 1261 | 95 | -48100000 | 350 | 6.2201e+30 | 11.23124 | 1.46147e-09 | 6.761705e-09
1356 | 1260 | 96 | -48100000 | 350 | 6.7012e+30 | 11.24754 | 1.432945e-09 | 6.629729e-09
1356 | 1259 | 97 | -48100000 | 350 | 7.2008e+30 | 11.26247 | 1.406014e-09 | 6.505127e-09
1356 | 1258 | 98 | -48100000 | 350 | 7.7186e+30 | 11.27605 | 1.380569e-09 | 6.387403e-09
1356 | 1257 | 99 | -48100000 | 350 | 8.2539e+30 | 11.28831 | 1.356512e-09 | 6.276101e-09
1356 | 1256 | 100 | -48100000 | 350 | 8.8062e+30 | 11.29925 | 1.333754e-09 | 6.170806e-09
1356 | 1255 | 101 | -48100000 | 350 | 9.3749e+30 | 11.3089 | 1.312211e-09 | 6.071134e-09
1356 | 1254 | 102 | -48100000 | 350 | 9.9592e+30 | 11.31728 | 1.291807e-09 | 5.976734e-09
1356 | 1253 | 103 | -48100000 | 350 | 1.0558e+31 | 11.32441 | 1.272473e-09 | 5.887283e-09
1356 | 1252 | 104 | -48100000 | 350 | 1.1172e+31 | 11.3303 | 1.254144e-09 | 5.802482e-09
1356 | 1251 | 105 | -48100000 | 350 | 1.1799e+31 | 11.33497 | 1.236761e-09 | 5.722057e-09
1356 | 1250 | 106 | -48100000 | 350 | 1.2438e+31 | 11.33844 | 1.220269e-09 | 5.645752e-09
1356 | 1249 | 107 | -48100000 | 350 | 1.3089e+31 | 11.34073 | 1.204616e-09 | 5.573333e-09
1356 | 1248 | 108 | -48100000 | 350 | 1.3752e+31 | 11.34186 | 1.189756e-09 | 5.504581e-09
1356 | 1247 | 109 | -48100000 | 350 | 1.4424e+31 | 11.34183 | 1.175646e-09 | 5.439296e-09
1356 | 1246 | 110 | -48100000 | 350 | 1.5105e+31 | 11.34068 | 1.162244e-09 | 5.377289e-09
1356 | 1245 | 111 | -48100000 | 350 | 1.5795e+31 | 11.33842 | 1.149512e-09 | 5.318387e-09
1356 | 1244 | 112 | -48100000 | 350 | 1.6493e+31 | 11.33506 | 1.137417e-09 | 5.262428e-09
1356 | 1243 | 113 | -48100000 | 350 | 1.7197e+31 | 11.33062 | 1.125926e-09 | 5.20926e-09
1356 | 1242 | 114 | -48100000 | 350 | 1.7906e+31 | 11.32512 | 1.115007e-09 | 5.158744e-09
1356 | 1241 | 115 | -48100000 | 350 | 1.8621e+31 | 11.31857 | 1.104634e-09 | 5.110748e-09
1356 | 1240 | 116 | -48100000 | 350 | 1.9339e+31 | 11.311 | 1.094778e-09 | 5.065151e-09
1356 | 1239 | 117 | -48100000 | 350 | 2.006e+31 | 11.30241 | 1.085417e-09 | 5.021838e-09
1356 | 1238 | 118 | -48100000 | 350 | 2.0784e+31 | 11.29283 | 1.076525e-09 | 4.980702e-09
1356 | 1237 | 119 | -48100000 | 350 | 2.151e+31 | 11.28227 | 1.068083e-09 | 4.941644e-09
1356 | 1236 | 120 | -48100000 | 350 | 2.2235e+31 | 11.27074 | 1.06007e-09 | 4.904569e-09
1356 | 1235 | 121 | -48100000 | 350 | 2.2961e+31 | 11.25826 | 1.052467e-09 | 4.869391e-09
1356 | 1234 | 122 | -48100000 | 350 | 2.3686e+31 | 11.24485 | 1.045255e-09 | 4.836026e-09
1356 | 1233 | 123 | -48100000 | 350 | 2.4409e+31 | 11.23053 | 1.038419e-09 | 4.804398e-09
1356 | 1232 | 124 | -48100000 | 350 | 2.513e+31 | 11.2153 | 1.031943e-09 | 4.774433e-09
1356 | 1231 | 125 | -48100000 | 350 | 2.5847e+31 | 11.19918 | 1.025811e-09 | 4.746065e-09
1356 | 1230 | 126 | -48100000 | 350 | 2.6561e+31 | 11.18219 | 1.020011e-09 | 4.719228e-09
1356 | 1229 | 127 | -48100000 | 350 | 2.727e+31 | 11.16434 | 1.014528e-09 | 4.693863e-09
1356 | 1228 | 128 | -48100000 | 350 | 2.7974e+31 | 11.14565 | 1.009352e-09 | 4.669912e-09
1356 | 1227 | 129 | -48100000 | 350 | 2.8672e+31 | 11.12614 | 1.004469e-09 | 4.647322e-09
1356 | 1226 | 130 | -48100000 | 350 | 2.9364e+31 | 11.10581 | 9.998697e-10 | 4.626043e-09
1356 | 1225 | 131 | -48100000 | 350 | 3.0049e+31 | 11.08468 | 9.955434e-10 | 4.606027e-09
1356 | 1224 | 132 | -48100000 | 350 | 3.0726e+31 | 11.06277 | 9.914804e-10 | 4.587229e-09
1356 | 1223 | 133 | -48100000 | 350 | 3.1396e+31 | 11.04008 | 9.876715e-10 | 4.569606e-09
1356 | 1222 | 134 | -48100000 | 350 | 3.2057e+31 | 11.01664 | 9.841081e-10 | 4.55312e-09
1356 | 1221 | 135 | -48100000 | 350 | 3.2709e+31 | 10.99246 | 9.807819e-10 | 4.537731e-09
1356 | 1220 | 136 | -48100000 | 350 | 3.3352e+31 | 10.96754 | 9.776853e-10 | 4.523404e-09
1356 | 1219 | 137 | -48100000 | 350 | 3.3984e+31 | 10.94191 | 9.748109e-10 | 4.510105e-09
1356 | 1218 | 138 | -48100000 | 350 | 3.4607e+31 | 10.91558 | 9.721518e-10 | 4.497802e-09
1356 | 1217 | 139 | -48100000 | 350 | 3.5219e+31 | 10.88856 | 9.697016e-10 | 4.486466e-09
1356 | 1216 | 140 | -48100000 | 350 | 3.582e+31 | 10.86086 | 9.674539e-10 | 4.476067e-09
1356 | 1215 | 141 | -48100000 | 350 | 3.641e+31 | 10.8325 | 9.654029e-10 | 4.466578e-09
1356 | 1214 | 142 | -48100000 | 350 | 3.6988e+31 | 10.80349 | 9.635431e-10 | 4.457973e-09
1356 | 1213 | 143 | -48100000 | 350 | 3.7555e+31 | 10.77385 | 9.618692e-10 | 4.450228e-09
1356 | 1212 | 144 | -48100000 | 350 | 3.8109e+31 | 10.74358 | 9.603763e-10 | 4.443321e-09
1356 | 1211 | 145 | -48100000 | 350 | 3.8651e+31 | 10.71269 | 9.590595e-10 | 4.437229e-09
1356 | 1210 | 146 | -48100000 | 350 | 3.9181e+31 | 10.68121 | 9.579144e-10 | 4.431931e-09
1356 | 1209 | 147 | -48100000 | 350 | 3.9698e+31 | 10.64914 | 9.569369e-10 | 4.427408e-09
1356 | 1208 | 148 | -48100000 | 350 | 4.0201e+31 | 10.6165 | 9.561227e-10 | 4.423641e-09
1356 | 1207 | 149 | -48100000 | 350 | 4.0692e+31 | 10.58329 | 9.554683e-10 | 4.420613e-09
1356 | 1206 | 150 | -48100000 | 350 | 4.117e+31 | 10.54953 | 9.549698e-10 | 4.418307e-09
1356 | 1205 | 151 | -48100000 | 350 | 4.1635e+31 | 10.51523 | 9.546239e-10 | 4.416707e-09
1356 | 1204 | 152 | -48100000 | 350 | 4.2086e+31 | 10.4804 | 9.544274e-10 | 4.415798e-09
1356 | 1203 | 153 | -48100000 | 350 | 4.2523e+31 | 10.44506 | 9.543772e-10 | 4.415566e-09
1356 | 1202 | 154 | -48100000 | 350 | 4.2947e+31 | 10.40921 | 9.544703e-10 | 4.415996e-09
1356 | 1201 | 155 | -48100000 | 350 | 4.3358e+31 | 10.37287 | 9.54704e-10 | 4.417078e-09
1356 | 1200 | 156 | -48100000 | 350 | 4.3755e+31 | 10.33605 | 9.550757e-10 | 4.418797e-09
1356 | 1199 | 157 | -48100000 | 350 | 4.4138e+31 | 10.29876 | 9.555829e-10 | 4.421144e-09
1356 | 1198 | 158 | -48100000 | 350 | 4.4508e+31 | 10.261 | 9.562232e-10 | 4.424106e-09
1356 | 1197 | 159 | -48100000 | 350 | 4.4864e+31 | 10.2228 | 9.569944e-10 | 4.427675e-09
1356 | 1196 | 160 | -48100000 | 350 | 4.5206e+31 | 10.18415 | 9.578945e-10 | 4.431839e-09
1356 | 1195 | 161 | -48100000 | 350 | 4.5535e+31 | 10.14508 | 9.589214e-10 | 4.43659e-09
1356 | 1194 | 162 | -48100000 | 350 | 4.585e+31 | 10.10559 | 9.600733e-10 | 4.441919e-09
1356 | 1193 | 163 | -48100000 | 350 | 4.6151e+31 | 10.0657 | 9.613483e-10 | 4.447818e-09
1356 | 1192 | 164 | -48100000 | 350 | 4.644e+31 | 10.02541 | 9.627449e-10 | 4.45428e-09
1356 | 1191 | 165 | -48100000 | 350 | 4.6715e+31 | 9.984726 | 9.642615e-10 | 4.461296e-09
1356 | 1190 | 166 | -48100000 | 350 | 4.6976e+31 | 9.94367 | 9.658965e-10 | 4.468861e-09
1356 | 1189 | 167 | -48100000 | 350 | 4.7225e+31 | 9.902247 | 9.676486e-10 | 4.476967e-09
1356 | 1188 | 168 | -48100000 | 350 | 4.746e+31 | 9.860466 | 9.695164e-10 | 4.485609e-09
1356 | 1187 | 169 | -48100000 | 350 | 4.7682e+31 | 9.818339 | 9.714989e-10 | 4.494781e-09
1356 | 1186 | 170 | -48100000 | 350 | 4.7892e+31 | 9.775874 | 9.735947e-10 | 4.504478e-09
1356 | 1185 | 171 | -48100000 | 350 | 4.8089e+31 | 9.733081 | 9.758029e-10 | 4.514694e-09
1356 | 1184 | 172 | -48100000 | 350 | 4.8273e+31 | 9.689968 | 9.781224e-10 | 4.525426e-09
1356 | 1183 | 173 | -48100000 | 350 | 4.8444e+31 | 9.646547 | 9.805523e-10 | 4.536668e-09
1356 | 1182 | 174 | -48100000 | 350 | 4.8603e+31 | 9.602825 | 9.830918e-10 | 4.548418e-09
1356 | 1181 | 175 | -48100000 | 350 | 4.8751e+31 | 9.558812 | 9.8574e-10 | 4.56067e-09
1356 | 1180 | 176 | -48100000 | 350 | 4.8886e+31 | 9.514516 | 9.884962e-10 | 4.573422e-09
1356 | 1179 | 177 | -48100000 | 350 | 4.9009e+31 | 9.469947 | 9.913598e-10 | 4.586671e-09
1356 | 1178 | 178 | -48100000 | 350 | 4.912e+31 | 9.425114 | 9.943302e-10 | 4.600414e-09
1356 | 1177 | 179 | -48100000 | 350 | 4.922e+31 | 9.380024 | 9.974067e-10 | 4.614648e-09
1356 | 1176 | 180 | -48100000 | 350 | 4.9308e+31 | 9.334687 | 1.000589e-09 | 4.629371e-09
1356 | 1175 | 181 | -48100000 | 350 | 4.9385e+31 | 9.289111 | 1.003876e-09 | 4.644581e-09
1356 | 1174 | 182 | -48100000 | 350 | 4.9451e+31 | 9.243304 | 1.007269e-09 | 4.660275e-09
1356 | 1173 | 183 | -48100000 | 350 | 4.9506e+31 | 9.197275 | 1.010765e-09 | 4.676454e-09
1356 | 1172 | 184 | -48100000 | 350 | 4.9551e+31 | 9.151032 | 1.014366e-09 | 4.693114e-09
1356 | 1171 | 185 | -48100000 | 350 | 4.9585e+31 | 9.104582 | 1.018071e-09 | 4.710256e-09
1356 | 1170 | 186 | -48100000 | 350 | 4.9608e+31 | 9.057935 | 1.02188e-09 | 4.727877e-09
1356 | 1169 | 187 | -48100000 | 350 | 4.9621e+31 | 9.011097 | 1.025792e-09 | 4.745978e-09
1356 | 1168 | 188 | -48100000 | 350 | 4.9625e+31 | 8.964076 | 1.029808e-09 | 4.764558e-09
1356 | 1167 | 189 | -48100000 | 350 | 4.9618e+31 | 8.91688 | 1.033927e-09 | 4.783616e-09
1356 | 1166 | 190 | -48100000 | 350 | 4.9602e+31 | 8.869517 | 1.03815e-09 | 4.803152e-09
1356 | 1165 | 191 | -48100000 | 350 | 4.9577e+31 | 8.821994 | 1.042476e-09 | 4.823166e-09
1356 | 1164 | 192 | -48100000 | 350 | 4.9542e+31 | 8.774319 | 1.046905e-09 | 4.84366e-09
1356 | 1163 | 193 | -48100000 | 350 | 4.9498e+31 | 8.726498 | 1.051438e-09 | 4.864632e-09
1356 | 1162 | 194 | -48100000 | 350 | 4.9445e+31 | 8.67854 | 1.056075e-09 | 4.886084e-09
1356 | 1161 | 195 | -48100000 | 350 | 4.9383e+31 | 8.63045 | 1.060815e-09 | 4.908016e-09
1356 | 1160 | 196 | -48100000 | 350 | 4.9313e+31 | 8.582237 | 1.06566e-09 | 4.93043e-09
1356 | 1159 | 197 | -48100000 | 350 | 4.9235e+31 | 8.533906 | 1.070608e-09 | 4.953327e-09
1356 | 1158 | 198 | -48100000 | 350 | 4.9149e+31 | 8.485465 | 1.075662e-09 | 4.976707e-09
1356 | 1157 | 199 | -48100000 | 350 | 4.9054e+31 | 8.436921 | 1.08082e-09 | 5.000572e-09
1356 | 1156 | 200 | -48100000 | 350 | 4.8952e+31 | 8.388281 | 1.086084e-09 | 5.024924e-09
1356 | 1155 | 201 | -48100000 | 350 | 4.8842e+31 | 8.33955 | 1.091453e-09 | 5.049765e-09
1356 | 1154 | 202 | -48100000 | 350 | 4.8725e+31 | 8.290735 | 1.096928e-09 | 5.075096e-09
1356 | 1153 | 203 | -48100000 | 350 | 4.86e+31 | 8.241843 | 1.102509e-09 | 5.10092e-09
1356 | 1152 | 204 | -48100000 | 350 | 4.8469e+31 | 8.19288 | 1.108198e-09 | 5.127239e-09
1356 | 1151 | 205 | -48100000 | 350 | 4.833e+31 | 8.143852 | 1.113994e-09 | 5.154055e-09
1356 | 1150 | 206 | -48100000 | 350 | 4.8185e+31 | 8.094765 | 1.119898e-09 | 5.181371e-09
1356 | 1149 | 207 | -48100000 | 350 | 4.8034e+31 | 8.045626 | 1.12591e-09 | 5.209189e-09
1356 | 1148 | 208 | -48100000 | 350 | 4.7876e+31 | 7.99644 | 1.132032e-09 | 5.237512e-09
1356 | 1147 | 209 | -48100000 | 350 | 4.7712e+31 | 7.947213 | 1.138264e-09 | 5.266344e-09
1356 | 1146 | 210 | -48100000 | 350 | 4.7542e+31 | 7.897951 | 1.144606e-09 | 5.295687e-09
1356 | 1145 | 211 | -48100000 | 350 | 4.7366e+31 | 7.84866 | 1.15106e-09 | 5.325545e-09
1356 | 1144 | 212 | -48100000 | 350 | 4.7184e+31 | 7.799346 | 1.157625e-09 | 5.355921e-09
1356 | 1143 | 213 | -48100000 | 350 | 4.6997e+31 | 7.750013 | 1.164303e-09 | 5.386819e-09
1356 | 1142 | 214 | -48100000 | 350 | 4.6804e+31 | 7.700667 | 1.171095e-09 | 5.418241e-09
1356 | 1141 | 215 | -48100000 | 350 | 4.6607e+31 | 7.651315 | 1.178001e-09 | 5.450193e-09
1356 | 1140 | 216 | -48100000 | 350 | 4.6404e+31 | 7.60196 | 1.185022e-09 | 5.482678e-09
1356 | 1139 | 217 | -48100000 | 350 | 4.6197e+31 | 7.552609 | 1.19216e-09 | 5.515701e-09
1356 | 1138 | 218 | -48100000 | 350 | 4.5985e+31 | 7.503266 | 1.199414e-09 | 5.549264e-09
1356 | 1137 | 219 | -48100000 | 350 | 4.5768e+31 | 7.453936 | 1.206786e-09 | 5.583374e-09
1356 | 1136 | 220 | -48100000 | 350 | 4.5547e+31 | 7.404626 | 1.214278e-09 | 5.618034e-09
1356 | 1135 | 221 | -48100000 | 350 | 4.5322e+31 | 7.355338 | 1.221889e-09 | 5.653249e-09
1356 | 1134 | 222 | -48100000 | 350 | 4.5092e+31 | 7.306079 | 1.229622e-09 | 5.689025e-09
1356 | 1133 | 223 | -48100000 | 350 | 4.4859e+31 | 7.256853 | 1.237476e-09 | 5.725365e-09
1356 | 1132 | 224 | -48100000 | 350 | 4.4622e+31 | 7.207665 | 1.245454e-09 | 5.762275e-09
1356 | 1131 | 225 | -48100000 | 350 | 4.4381e+31 | 7.158519 | 1.253556e-09 | 5.799761e-09
1356 | 1130 | 226 | -48100000 | 350 | 4.4137e+31 | 7.10942 | 1.261784e-09 | 5.837827e-09
1356 | 1129 | 227 | -48100000 | 350 | 4.3889e+31 | 7.060373 | 1.270138e-09 | 5.876479e-09
1356 | 1128 | 228 | -48100000 | 350 | 4.3638e+31 | 7.011381 | 1.27862e-09 | 5.915724e-09
1356 | 1127 | 229 | -48100000 | 350 | 4.3384e+31 | 6.96245 | 1.287232e-09 | 5.955566e-09
1356 | 1126 | 230 | -48100000 | 350 | 4.3127e+31 | 6.913583 | 1.295974e-09 | 5.996012e-09
1356 | 1125 | 231 | -48100000 | 350 | 4.2867e+31 | 6.864785 | 1.304848e-09 | 6.037068e-09
1356 | 1124 | 232 | -48100000 | 350 | 4.2604e+31 | 6.816059 | 1.313855e-09 | 6.078741e-09
1356 | 1123 | 233 | -48100000 | 350 | 4.2339e+31 | 6.767411 | 1.322996e-09 | 6.121035e-09
1356 | 1122 | 234 | -48100000 | 350 | 4.2071e+31 | 6.718843 | 1.332274e-09 | 6.163959e-09
1356 | 1121 | 235 | -48100000 | 350 | 4.1801e+31 | 6.67036 | 1.341689e-09 | 6.207519e-09
1356 | 1120 | 236 | -48100000 | 350 | 4.1529e+31 | 6.621965 | 1.351243e-09 | 6.251722e-09
1356 | 1119 | 237 | -48100000 | 350 | 4.1254e+31 | 6.573663 | 1.360937e-09 | 6.296575e-09
1356 | 1118 | 238 | -48100000 | 350 | 4.0977e+31 | 6.525457 | 1.370774e-09 | 6.342085e-09
1356 | 1117 | 239 | -48100000 | 350 | 4.0699e+31 | 6.477351 | 1.380754e-09 | 6.388259e-09
1356 | 1116 | 240 | -48100000 | 350 | 4.0419e+31 | 6.429348 | 1.390879e-09 | 6.435105e-09
1356 | 1115 | 241 | -48100000 | 350 | 4.0137e+31 | 6.381452 | 1.401151e-09 | 6.482631e-09
1356 | 1114 | 242 | -48100000 | 350 | 3.9853e+31 | 6.333666 | 1.411572e-09 | 6.530845e-09
1356 | 1113 | 243 | -48100000 | 350 | 3.9568e+31 | 6.285994 | 1.422143e-09 | 6.579753e-09
1356 | 1112 | 244 | -48100000 | 350 | 3.9282e+31 | 6.23844 | 1.432866e-09 | 6.629366e-09
1356 | 1111 | 245 | -48100000 | 350 | 3.8994e+31 | 6.191005 | 1.443744e-09 | 6.679691e-09
1356 | 1110 | 246 | -48100000 | 350 | 3.8705e+31 | 6.143694 | 1.454776e-09 | 6.730736e-09
1356 | 1109 | 247 | -48100000 | 350 | 3.8415e+31 | 6.09651 | 1.465967e-09 | 6.78251e-09
1356 | 1108 | 248 | -48100000 | 350 | 3.8124e+31 | 6.049456 | 1.477317e-09 | 6.835023e-09
1356 | 1107 | 249 | -48100000 | 350 | 3.7832e+31 | 6.002534 | 1.488828e-09 | 6.888282e-09
1356 | 1106 | 250 | -48100000 | 350 | 3.7539e+31 | 5.955748 | 1.500503e-09 | 6.942298e-09
1356 | 1105 | 251 | -48100000 | 350 | 3.7246e+31 | 5.909101 | 1.512344e-09 | 6.99708e-09
1356 | 1104 | 252 | -48100000 | 350 | 3.6951e+31 | 5.862596 | 1.524352e-09 | 7.052637e-09
1356 | 1103 | 253 | -48100000 | 350 | 3.6656e+31 | 5.816235 | 1.53653e-09 | 7.10898e-09
1356 | 1102 | 254 | -48100000 | 350 | 3.6361e+31 | 5.770021 | 1.54888e-09 | 7.166117e-09
1356 | 1101 | 255 | -48100000 | 350 | 3.6065e+31 | 5.723957 | 1.561403e-09 | 7.22406e-09
1356 | 1100 | 256 | -48100000 | 350 | 3.5769e+31 | 5.678045 | 1.574103e-09 | 7.282818e-09
1356 | 1099 | 257 | -48100000 | 350 | 3.5473e+31 | 5.632288 | 1.586982e-09 | 7.342403e-09
1356 | 1098 | 258 | -48100000 | 350 | 3.5176e+31 | 5.586689 | 1.600041e-09 | 7.402825e-09
1356 | 1097 | 259 | -48100000 | 350 | 3.488e+31 | 5.54125 | 1.613284e-09 | 7.464094e-09
1356 | 1096 | 260 | -48100000 | 350 | 3.4583e+31 | 5.495973 | 1.626712e-09 | 7.526223e-09
1356 | 1095 | 261 | -48100000 | 350 | 3.4286e+31 | 5.450861 | 1.640329e-09 | 7.589222e-09
1356 | 1094 | 262 | -48100000 | 350 | 3.399e+31 | 5.405915 | 1.654136e-09 | 7.653103e-09
1356 | 1093 | 263 | -48100000 | 350 | 3.3693e+31 | 5.361139 | 1.668137e-09 | 7.717878e-09
1356 | 1092 | 264 | -48100000 | 350 | 3.3397e+31 | 5.316535 | 1.682333e-09 | 7.783559e-09
1356 | 1091 | 265 | -48100000 | 350 | 3.3101e+31 | 5.272104 | 1.696728e-09 | 7.850158e-09
1356 | 1090 | 266 | -48100000 | 350 | 3.2805e+31 | 5.227849 | 1.711323e-09 | 7.917687e-09
1356 | 1089 | 267 | -48100000 | 350 | 3.251e+31 | 5.183772 | 1.726123e-09 | 7.98616e-09
1356 | 1088 | 268 | -48100000 | 350 | 3.2215e+31 | 5.139874 | 1.741129e-09 | 8.05559e-09
1356 | 1087 | 269 | -48100000 | 350 | 3.1921e+31 | 5.096158 | 1.756345e-09 | 8.125989e-09
1356 | 1086 | 270 | -48100000 | 350 | 3.1627e+31 | 5.052626 | 1.771774e-09 | 8.19737e-09
1356 | 1085 | 271 | -48100000 | 350 | 3.1334e+31 | 5.009279 | 1.787418e-09 | 8.269749e-09
1356 | 1084 | 272 | -48100000 | 350 | 3.1041e+31 | 4.966119 | 1.80328e-09 | 8.343138e-09
1356 | 1083 | 273 | -48100000 | 350 | 3.0749e+31 | 4.923148 | 1.819364e-09 | 8.417551e-09
1356 | 1082 | 274 | -48100000 | 350 | 3.0458e+31 | 4.880368 | 1.835672e-09 | 8.493004e-09
1356 | 1081 | 275 | -48100000 | 350 | 3.0168e+31 | 4.83778 | 1.852208e-09 | 8.569511e-09
1356 | 1080 | 276 | -48100000 | 350 | 2.9878e+31 | 4.795386 | 1.868975e-09 | 8.647086e-09
1356 | 1079 | 277 | -48100000 | 350 | 2.959e+31 | 4.753188 | 1.885976e-09 | 8.725746e-09
1356 | 1078 | 278 | -48100000 | 350 | 2.9302e+31 | 4.711187 | 1.903216e-09 | 8.805505e-09
1356 | 1077 | 279 | -48100000 | 350 | 2.9015e+31 | 4.669384 | 1.920696e-09 | 8.88638e-09
1356 | 1076 | 280 | -48100000 | 350 | 2.873e+31 | 4.627781 | 1.938421e-09 | 8.968386e-09
1356 | 1075 | 281 | -48100000 | 350 | 2.8445e+31 | 4.586379 | 1.956393e-09 | 9.05154e-09
1356 | 1074 | 282 | -48100000 | 350 | 2.8161e+31 | 4.54518 | 1.974618e-09 | 9.135859e-09
1356 | 1073 | 283 | -48100000 | 350 | 2.7879e+31 | 4.504185 | 1.993098e-09 | 9.221359e-09
1356 | 1072 | 284 | -48100000 | 350 | 2.7598e+31 | 4.463395 | 2.011837e-09 | 9.308059e-09
1356 | 1071 | 285 | -48100000 | 350 | 2.7318e+31 | 4.422812 | 2.030839e-09 | 9.395975e-09
1356 | 1070 | 286 | -48100000 | 350 | 2.7039e+31 | 4.382436 | 2.050108e-09 | 9.485125e-09
1356 | 1069 | 287 | -48100000 | 350 | 2.6761e+31 | 4.342269 | 2.069648e-09 | 9.575529e-09
1356 | 1068 | 288 | -48100000 | 350 | 2.6485e+31 | 4.302312 | 2.089462e-09 | 9.667203e-09
1356 | 1067 | 289 | -48100000 | 350 | 2.621e+31 | 4.262565 | 2.109556e-09 | 9.760168e-09
1356 | 1066 | 290 | -48100000 | 350 | 2.5936e+31 | 4.223031 | 2.129932e-09 | 9.854443e-09
1356 | 1065 | 291 | -48100000 | 350 | 2.5664e+31 | 4.183709 | 2.150596e-09 | 9.950047e-09
1356 | 1064 | 292 | -48100000 | 350 | 2.5393e+31 | 4.144602 | 2.171551e-09 | 1.0047e-08
1356 | 1063 | 293 | -48100000 | 350 | 2.5123e+31 | 4.105709 | 2.192803e-09 | 1.014532e-08
1356 | 1062 | 294 | -48100000 | 350 | 2.4855e+31 | 4.067031 | 2.214355e-09 | 1.024504e-08
1356 | 1061 | 295 | -48100000 | 350 | 2.4589e+31 | 4.028571 | 2.236212e-09 | 1.034616e-08
1356 | 1060 | 296 | -48100000 | 350 | 2.4324e+31 | 3.990327 | 2.258378e-09 | 1.044872e-08
1356 | 1059 | 297 | -48100000 | 350 | 2.406e+31 | 3.952301 | 2.280859e-09 | 1.055273e-08
1356 | 1058 | 298 | -48100000 | 350 | 2.3798e+31 | 3.914494 | 2.30366e-09 | 1.065822e-08
1356 | 1057 | 299 | -48100000 | 350 | 2.3537e+31 | 3.876906 | 2.326784e-09 | 1.076521e-08
1356 | 1056 | 300 | -48100000 | 350 | 2.3279e+31 | 3.839538 | 2.350238e-09 | 1.087372e-08
1356 | 1055 | 301 | -48100000 | 350 | 2.3021e+31 | 3.802391 | 2.374026e-09 | 1.098378e-08
1356 | 1054 | 302 | -48100000 | 350 | 2.2765e+31 | 3.765466 | 2.398153e-09 | 1.109541e-08
1356 | 1053 | 303 | -48100000 | 350 | 2.2511e+31 | 3.728761 | 2.422625e-09 | 1.120863e-08
1356 | 1052 | 304 | -48100000 | 350 | 2.2259e+31 | 3.692279 | 2.447448e-09 | 1.132347e-08
1356 | 1051 | 305 | -48100000 | 350 | 2.2008e+31 | 3.65602 | 2.472625e-09 | 1.143996e-08
1356 | 1050 | 306 | -48100000 | 350 | 2.1759e+31 | 3.619984 | 2.498164e-09 | 1.155812e-08
1356 | 1049 | 307 | -48100000 | 350 | 2.1511e+31 | 3.584172 | 2.52407e-09 | 1.167798e-08
1356 | 1048 | 308 | -48100000 | 350 | 2.1266e+31 | 3.548584 | 2.550348e-09 | 1.179956e-08
1356 | 1047 | 309 | -48100000 | 350 | 2.1022e+31 | 3.51322 | 2.577004e-09 | 1.192289e-08
1356 | 1046 | 310 | -48100000 | 350 | 2.0779e+31 | 3.47808 | 2.604045e-09 | 1.2048e-08
1356 | 1045 | 311 | -48100000 | 350 | 2.0538e+31 | 3.443166 | 2.631477e-09 | 1.217491e-08
1356 | 1044 | 312 | -48100000 | 350 | 2.03e+31 | 3.408477 | 2.659305e-09 | 1.230366e-08
1356 | 1043 | 313 | -48100000 | 350 | 2.0062e+31 | 3.374013 | 2.687536e-09 | 1.243428e-08
1356 | 1042 | 314 | -48100000 | 350 | 1.9827e+31 | 3.339775 | 2.716177e-09 | 1.256679e-08
1356 | 1041 | 315 | -48100000 | 350 | 1.9593e+31 | 3.305762 | 2.745234e-09 | 1.270123e-08
1356 | 1040 | 316 | -48100000 | 350 | 1.9361e+31 | 3.271976 | 2.774714e-09 | 1.283762e-08
1356 | 1039 | 317 | -48100000 | 350 | 1.9131e+31 | 3.238416 | 2.804623e-09 | 1.2976e-08
1356 | 1038 | 318 | -48100000 | 350 | 1.8903e+31 | 3.205082 | 2.834969e-09 | 1.31164e-08
1356 | 1037 | 319 | -48100000 | 350 | 1.8676e+31 | 3.171974 | 2.865759e-09 | 1.325885e-08
1356 | 1036 | 320 | -48100000 | 350 | 1.8452e+31 | 3.139092 | 2.896999e-09 | 1.340339e-08
1356 | 1035 | 321 | -48100000 | 350 | 1.8229e+31 | 3.106437 | 2.928698e-09 | 1.355005e-08
1356 | 1034 | 322 | -48100000 | 350 | 1.8007e+31 | 3.074008 | 2.960862e-09 | 1.369886e-08
1356 | 1033 | 323 | -48100000 | 350 | 1.7788e+31 | 3.041805 | 2.993499e-09 | 1.384986e-08
1356 | 1032 | 324 | -48100000 | 350 | 1.7571e+31 | 3.009828 | 3.026618e-09 | 1.400309e-08
1356 | 1031 | 325 | -48100000 | 350 | 1.7355e+31 | 2.978078 | 3.060225e-09 | 1.415858e-08
1356 | 1030 | 326 | -48100000 | 350 | 1.7141e+31 | 2.946553 | 3.09433e-09 | 1.431637e-08
1356 | 1029 | 327 | -48100000 | 350 | 1.6929e+31 | 2.915254 | 3.128939e-09 | 1.447649e-08
1356 | 1028 | 328 | -48100000 | 350 | 1.6718e+31 | 2.884181 | 3.164063e-09 | 1.4639e-08
1356 | 1027 | 329 | -48100000 | 350 | 1.651e+31 | 2.853334 | 3.199708e-09 | 1.480392e-08
1356 | 1026 | 330 | -48100000 | 350 | 1.6303e+31 | 2.822711 | 3.235884e-09 | 1.497129e-08
1356 | 1025 | 331 | -48100000 | 350 | 1.6098e+31 | 2.792314 | 3.2726e-09 | 1.514116e-08
1356 | 1024 | 332 | -48100000 | 350 | 1.5895e+31 | 2.762141 | 3.309864e-09 | 1.531357e-08
1356 | 1023 | 333 | -48100000 | 350 | 1.5694e+31 | 2.732193 | 3.347686e-09 | 1.548856e-08
1356 | 1022 | 334 | -48100000 | 350 | 1.5494e+31 | 2.702469 | 3.386076e-09 | 1.566617e-08
1356 | 1021 | 335 | -48100000 | 350 | 1.5297e+31 | 2.672969 | 3.425042e-09 | 1.584646e-08
1356 | 1020 | 336 | -48100000 | 350 | 1.5101e+31 | 2.643692 | 3.464594e-09 | 1.602945e-08
1356 | 1019 | 337 | -48100000 | 350 | 1.4907e+31 | 2.614639 | 3.504743e-09 | 1.621521e-08
1356 | 1018 | 338 | -48100000 | 350 | 1.4714e+31 | 2.585808 | 3.545499e-09 | 1.640377e-08
1356 | 1017 | 339 | -48100000 | 350 | 1.4524e+31 | 2.5572 | 3.586871e-09 | 1.659518e-08
1356 | 1016 | 340 | -48100000 | 350 | 1.4335e+31 | 2.528814 | 3.628871e-09 | 1.67895e-08
1356 | 1015 | 341 | -48100000 | 350 | 1.4148e+31 | 2.500649 | 3.671509e-09 | 1.698677e-08
1356 | 1014 | 342 | -48100000 | 350 | 1.3963e+31 | 2.472706 | 3.714795e-09 | 1.718704e-08
1356 | 1013 | 343 | -48100000 | 350 | 1.378e+31 | 2.444983 | 3.758742e-09 | 1.739037e-08
1356 | 1012 | 344 | -48100000 | 350 | 1.3598e+31 | 2.41748 | 3.80336e-09 | 1.75968e-08
1356 | 1011 | 345 | -48100000 | 350 | 1.3418e+31 | 2.390196 | 3.848661e-09 | 1.780639e-08
1356 | 1010 | 346 | -48100000 | 350 | 1.324e+31 | 2.363132 | 3.894656e-09 | 1.80192e-08
1356 | 1009 | 347 | -48100000 | 350 | 1.3064e+31 | 2.336286 | 3.941358e-09 | 1.823527e-08
1356 | 1008 | 348 | -48100000 | 350 | 1.289e+31 | 2.309658 | 3.98878e-09 | 1.845467e-08
1356 | 1007 | 349 | -48100000 | 350 | 1.2717e+31 | 2.283248 | 4.036933e-09 | 1.867746e-08
1356 | 1006 | 350 | -48100000 | 350 | 1.2546e+31 | 2.257054 | 4.085829e-09 | 1.890369e-08
1356 | 1005 | 351 | -48100000 | 350 | 1.2376e+31 | 2.231076 | 4.135484e-09 | 1.913342e-08
1356 | 1004 | 352 | -48100000 | 350 | 1.2209e+31 | 2.205314 | 4.185908e-09 | 1.936672e-08
1356 | 1003 | 353 | -48100000 | 350 | 1.2043e+31 | 2.179767 | 4.237116e-09 | 1.960364e-08
1356 | 1002 | 354 | -48100000 | 350 | 1.1879e+31 | 2.154434 | 4.289123e-09 | 1.984425e-08
1356 | 1001 | 355 | -48100000 | 350 | 1.1716e+31 | 2.129314 | 4.34194e-09 | 2.008862e-08
1356 | 1000 | 356 | -48100000 | 350 | 1.1555e+31 | 2.104408 | 4.395584e-09 | 2.033681e-08
1356 | 999 | 357 | -48100000 | 350 | 1.1396e+31 | 2.079713 | 4.450069e-09 | 2.058889e-08
1356 | 998 | 358 | -48100000 | 350 | 1.1239e+31 | 2.05523 | 4.505409e-09 | 2.084493e-08
1356 | 997 | 359 | -48100000 | 350 | 1.1083e+31 | 2.030958 | 4.561619e-09 | 2.1105e-08
1356 | 996 | 360 | -48100000 | 350 | 1.0929e+31 | 2.006895 | 4.618716e-09 | 2.136917e-08
1356 | 995 | 361 | -48100000 | 350 | 1.0777e+31 | 1.983042 | 4.676715e-09 | 2.163751e-08
1356 | 994 | 362 | -48100000 | 350 | 1.0626e+31 | 1.959397 | 4.735632e-09 | 2.191009e-08
1356 | 993 | 363 | -48100000 | 350 | 1.0477e+31 | 1.93596 | 4.795484e-09 | 2.218701e-08
1356 | 992 | 364 | -48100000 | 350 | 1.0329e+31 | 1.91273 | 4.856287e-09 | 2.246832e-08
1356 | 991 | 365 | -48100000 | 350 | 1.0183e+31 | 1.889705 | 4.918058e-09 | 2.275412e-08
1356 | 990 | 366 | -48100000 | 350 | 1.0039e+31 | 1.866886 | 4.980816e-09 | 2.304447e-08
1356 | 989 | 367 | -48100000 | 350 | 9.8962e+30 | 1.844271 | 5.044577e-09 | 2.333947e-08
1356 | 988 | 368 | -48100000 | 350 | 9.7551e+30 | 1.82186 | 5.10936e-09 | 2.36392e-08
1356 | 987 | 369 | -48100000 | 350 | 9.6155e+30 | 1.799652 | 5.175183e-09 | 2.394374e-08
1356 | 986 | 370 | -48100000 | 350 | 9.4775e+30 | 1.777645 | 5.242066e-09 | 2.425318e-08
1356 | 985 | 371 | -48100000 | 350 | 9.3411e+30 | 1.755839 | 5.310027e-09 | 2.456762e-08
1356 | 984 | 372 | -48100000 | 350 | 9.2063e+30 | 1.734234 | 5.379087e-09 | 2.488713e-08
1356 | 983 | 373 | -48100000 | 350 | 9.0729e+30 | 1.712827 | 5.449265e-09 | 2.521182e-08
1356 | 982 | 374 | -48100000 | 350 | 8.9412e+30 | 1.691619 | 5.520582e-09 | 2.554178e-08
1356 | 981 | 375 | -48100000 | 350 | 8.8109e+30 | 1.670608 | 5.593059e-09 | 2.58771e-08
1356 | 980 | 376 | -48100000 | 350 | 8.6821e+30 | 1.649794 | 5.666717e-09 | 2.621789e-08
1356 | 979 | 377 | -48100000 | 350 | 8.5548e+30 | 1.629175 | 5.741578e-09 | 2.656425e-08
1356 | 978 | 378 | -48100000 | 350 | 8.4291e+30 | 1.608751 | 5.817665e-09 | 2.691628e-08
1356 | 977 | 379 | -48100000 | 350 | 8.3048e+30 | 1.58852 | 5.895e-09 | 2.727408e-08
1356 | 976 | 380 | -48100000 | 350 | 8.1819e+30 | 1.568482 | 5.973605e-09 | 2.763776e-08
1356 | 975 | 381 | -48100000 | 350 | 8.0606e+30 | 1.548636 | 6.053506e-09 | 2.800743e-08
1356 | 974 | 382 | -48100000 | 350 | 7.9406e+30 | 1.52898 | 6.134726e-09 | 2.838321e-08
1356 | 973 | 383 | -48100000 | 350 | 7.8221e+30 | 1.509514 | 6.217289e-09 | 2.87652e-08
1356 | 972 | 384 | -48100000 | 350 | 7.705e+30 | 1.490237 | 6.301222e-09 | 2.915352e-08
1356 | 971 | 385 | -48100000 | 350 | 7.5894e+30 | 1.471148 | 6.386548e-09 | 2.95483e-08
1356 | 970 | 386 | -48100000 | 350 | 7.4751e+30 | 1.452246 | 6.473296e-09 | 2.994965e-08
1356 | 969 | 387 | -48100000 | 350 | 7.3623e+30 | 1.433529 | 6.561491e-09 | 3.03577e-08
1356 | 968 | 388 | -48100000 | 350 | 7.2508e+30 | 1.414997 | 6.651162e-09 | 3.077257e-08
1356 | 967 | 389 | -48100000 | 350 | 7.1406e+30 | 1.396649 | 6.742335e-09 | 3.11944e-08
1356 | 966 | 390 | -48100000 | 350 | 7.0319e+30 | 1.378484 | 6.835039e-09 | 3.162331e-08
1356 | 965 | 391 | -48100000 | 350 | 6.9245e+30 | 1.3605 | 6.929304e-09 | 3.205944e-08
1356 | 964 | 392 | -48100000 | 350 | 6.8184e+30 | 1.342697 | 7.02516e-09 | 3.250293e-08
1356 | 963 | 393 | -48100000 | 350 | 6.7136e+30 | 1.325074 | 7.122636e-09 | 3.295392e-08
1356 | 962 | 394 | -48100000 | 350 | 6.6102e+30 | 1.307629 | 7.221764e-09 | 3.341254e-08
1356 | 961 | 395 | -48100000 | 350 | 6.508e+30 | 1.290362 | 7.322575e-09 | 3.387896e-08
1356 | 960 | 396 | -48100000 | 350 | 6.4072e+30 | 1.273271 | 7.425102e-09 | 3.435332e-08
1356 | 959 | 397 | -48100000 | 350 | 6.3076e+30 | 1.256356 | 7.529378e-09 | 3.483577e-08
1356 | 958 | 398 | -48100000 | 350 | 6.2093e+30 | 1.239615 | 7.635436e-09 | 3.532646e-08
1356 | 957 | 399 | -48100000 | 350 | 6.1123e+30 | 1.223048 | 7.743311e-09 | 3.582556e-08
1356 | 956 | 400 | -48100000 | 350 | 6.0165e+30 | 1.206652 | 7.853039e-09 | 3.633323e-08
1356 | 955 | 401 | -48100000 | 350 | 5.9219e+30 | 1.190428 | 7.964655e-09 | 3.684964e-08
1356 | 954 | 402 | -48100000 | 350 | 5.8286e+30 | 1.174374 | 8.078196e-09 | 3.737495e-08
1356 | 953 | 403 | -48100000 | 350 | 5.7365e+30 | 1.158489 | 8.1937e-09 | 3.790935e-08
1356 | 952 | 404 | -48100000 | 350 | 5.6456e+30 | 1.142771 | 8.311205e-09 | 3.8453e-08
1356 | 951 | 405 | -48100000 | 350 | 5.5558e+30 | 1.127221 | 8.43075e-09 | 3.90061e-08
1356 | 950 | 406 | -48100000 | 350 | 5.4673e+30 | 1.111836 | 8.552375e-09 | 3.956881e-08
1356 | 949 | 407 | -48100000 | 350 | 5.3799e+30 | 1.096616 | 8.676122e-09 | 4.014135e-08
1356 | 948 | 408 | -48100000 | 350 | 5.2937e+30 | 1.08156 | 8.802032e-09 | 4.072389e-08
1356 | 947 | 409 | -48100000 | 350 | 5.2086e+30 | 1.066666 | 8.930148e-09 | 4.131663e-08
1356 | 946 | 410 | -48100000 | 350 | 5.1247e+30 | 1.051933 | 9.060513e-09 | 4.191979e-08
1356 | 945 | 411 | -48100000 | 350 | 5.0418e+30 | 1.037361 | 9.193173e-09 | 4.253356e-08
1356 | 944 | 412 | -48100000 | 350 | 4.9601e+30 | 1.022947 | 9.328173e-09 | 4.315815e-08
1356 | 943 | 413 | -48100000 | 350 | 4.8795e+30 | 1.008692 | 9.465559e-09 | 4.379379e-08
1356 | 942 | 414 | -48100000 | 350 | 4.8e+30 | 0.9945939 | 9.60538e-09 | 4.444069e-08
1356 | 941 | 415 | -48100000 | 350 | 4.7216e+30 | 0.9806514 | 9.747683e-09 | 4.509908e-08
1356 | 940 | 416 | -48100000 | 350 | 4.6443e+30 | 0.9668637 | 9.89252e-09 | 4.576919e-08
1356 | 939 | 417 | -48100000 | 350 | 4.568e+30 | 0.9532297 | 1.003994e-08 | 4.645125e-08
1356 | 938 | 418 | -48100000 | 350 | 4.4927e+30 | 0.9397481 | 1.019e-08 | 4.714551e-08
1356 | 937 | 419 | -48100000 | 350 | 4.4185e+30 | 0.926418 | 1.034274e-08 | 4.785221e-08
1356 | 936 | 420 | -48100000 | 350 | 4.3453e+30 | 0.9132382 | 1.049823e-08 | 4.85716e-08
1356 | 935 | 421 | -48100000 | 350 | 4.2732e+30 | 0.9002075 | 1.065652e-08 | 4.930395e-08
1356 | 934 | 422 | -48100000 | 350 | 4.202e+30 | 0.887325 | 1.081766e-08 | 5.004951e-08
1356 | 933 | 423 | -48100000 | 350 | 4.1319e+30 | 0.8745894 | 1.098172e-08 | 5.080855e-08
1356 | 932 | 424 | -48100000 | 350 | 4.0627e+30 | 0.8619997 | 1.114876e-08 | 5.158135e-08
1356 | 931 | 425 | -48100000 | 350 | 3.9945e+30 | 0.8495547 | 1.131883e-08 | 5.23682e-08
1356 | 930 | 426 | -48100000 | 350 | 3.9273e+30 | 0.8372534 | 1.149199e-08 | 5.316937e-08
1356 | 929 | 427 | -48100000 | 350 | 3.861e+30 | 0.8250946 | 1.166832e-08 | 5.398517e-08
1356 | 928 | 428 | -48100000 | 350 | 3.7956e+30 | 0.8130772 | 1.184787e-08 | 5.481589e-08
1356 | 927 | 429 | -48100000 | 350 | 3.7312e+30 | 0.8012001 | 1.203071e-08 | 5.566185e-08
1356 | 926 | 430 | -48100000 | 350 | 3.6678e+30 | 0.7894623 | 1.221692e-08 | 5.652335e-08
1356 | 925 | 431 | -48100000 | 350 | 3.6052e+30 | 0.7778626 | 1.240655e-08 | 5.740073e-08
1356 | 924 | 432 | -48100000 | 350 | 3.5435e+30 | 0.7663999 | 1.259969e-08 | 5.82943e-08
1356 | 923 | 433 | -48100000 | 350 | 3.4828e+30 | 0.755073 | 1.27964e-08 | 5.920442e-08
1356 | 922 | 434 | -48100000 | 350 | 3.4229e+30 | 0.743881 | 1.299676e-08 | 6.013142e-08
1356 | 921 | 435 | -48100000 | 350 | 3.3638e+30 | 0.7328227 | 1.320085e-08 | 6.107565e-08
1356 | 920 | 436 | -48100000 | 350 | 3.3057e+30 | 0.721897 | 1.340874e-08 | 6.203748e-08
1356 | 919 | 437 | -48100000 | 350 | 3.2484e+30 | 0.7111028 | 1.362051e-08 | 6.301728e-08
1356 | 918 | 438 | -48100000 | 350 | 3.192e+30 | 0.700439 | 1.383625e-08 | 6.401542e-08
1356 | 917 | 439 | -48100000 | 350 | 3.1363e+30 | 0.6899046 | 1.405604e-08 | 6.50323e-08
1356 | 916 | 440 | -48100000 | 350 | 3.0815e+30 | 0.6794983 | 1.427996e-08 | 6.606831e-08
1356 | 915 | 441 | -48100000 | 350 | 3.0276e+30 | 0.6692193 | 1.45081e-08 | 6.712385e-08
1356 | 914 | 442 | -48100000 | 350 | 2.9744e+30 | 0.6590663 | 1.474056e-08 | 6.819934e-08
1356 | 913 | 443 | -48100000 | 350 | 2.922e+30 | 0.6490382 | 1.497742e-08 | 6.929521e-08
1356 | 912 | 444 | -48100000 | 350 | 2.8704e+30 | 0.6391341 | 1.521878e-08 | 7.041189e-08
1356 | 911 | 445 | -48100000 | 350 | 2.8196e+30 | 0.6293528 | 1.546473e-08 | 7.154982e-08
1356 | 910 | 446 | -48100000 | 350 | 2.7696e+30 | 0.6196932 | 1.571537e-08 | 7.270946e-08
1356 | 909 | 447 | -48100000 | 350 | 2.7203e+30 | 0.6101543 | 1.597081e-08 | 7.389127e-08
1356 | 908 | 448 | -48100000 | 350 | 2.6717e+30 | 0.600735 | 1.623114e-08 | 7.509574e-08
1356 | 907 | 449 | -48100000 | 350 | 2.624e+30 | 0.5914343 | 1.649648e-08 | 7.632335e-08
1356 | 906 | 450 | -48100000 | 350 | 2.5769e+30 | 0.582251 | 1.676692e-08 | 7.757461e-08
1356 | 905 | 451 | -48100000 | 350 | 2.5306e+30 | 0.5731842 | 1.704259e-08 | 7.885002e-08
1356 | 904 | 452 | -48100000 | 350 | 2.4849e+30 | 0.5642327 | 1.732359e-08 | 8.01501e-08
1356 | 903 | 453 | -48100000 | 350 | 2.44e+30 | 0.5553955 | 1.761004e-08 | 8.147541e-08
1356 | 902 | 454 | -48100000 | 350 | 2.3958e+30 | 0.5466716 | 1.790206e-08 | 8.282648e-08
1356 | 901 | 455 | -48100000 | 350 | 2.3523e+30 | 0.5380599 | 1.819977e-08 | 8.420388e-08
1356 | 900 | 456 | -48100000 | 350 | 2.3094e+30 | 0.5295594 | 1.850329e-08 | 8.560819e-08
1356 | 899 | 457 | -48100000 | 350 | 2.2672e+30 | 0.521169 | 1.881276e-08 | 8.704e-08
1356 | 898 | 458 | -48100000 | 350 | 2.2257e+30 | 0.5128877 | 1.912831e-08 | 8.849991e-08
1356 | 897 | 459 | -48100000 | 350 | 2.1848e+30 | 0.5047145 | 1.945006e-08 | 8.998855e-08
1356 | 896 | 460 | -48100000 | 350 | 2.1446e+30 | 0.4966483 | 1.977816e-08 | 9.150654e-08
1356 | 895 | 461 | -48100000 | 350 | 2.105e+30 | 0.4886881 | 2.011274e-08 | 9.305454e-08
1356 | 894 | 462 | -48100000 | 350 | 2.0661e+30 | 0.480833 | 2.045396e-08 | 9.463321e-08
1356 | 893 | 463 | -48100000 | 350 | 2.0278e+30 | 0.4730818 | 2.080195e-08 | 9.624325e-08
1356 | 892 | 464 | -48100000 | 350 | 1.99e+30 | 0.4654336 | 2.115687e-08 | 9.788534e-08
1356 | 891 | 465 | -48100000 | 350 | 1.9529e+30 | 0.4578874 | 2.151887e-08 | 9.956021e-08
1356 | 890 | 466 | -48100000 | 350 | 1.9164e+30 | 0.4504422 | 2.188812e-08 | 1.012686e-07
1356 | 889 | 467 | -48100000 | 350 | 1.8805e+30 | 0.4430969 | 2.226477e-08 | 1.030112e-07
1356 | 888 | 468 | -48100000 | 350 | 1.8452e+30 | 0.4358507 | 2.2649e-08 | 1.047889e-07
1356 | 887 | 469 | -48100000 | 350 | 1.8104e+30 | 0.4287024 | 2.304096e-08 | 1.066024e-07
1356 | 886 | 470 | -48100000 | 350 | 1.7762e+30 | 0.4216511 | 2.344085e-08 | 1.084525e-07
1356 | 885 | 471 | -48100000 | 350 | 1.7425e+30 | 0.4146959 | 2.384883e-08 | 1.103401e-07
1356 | 884 | 472 | -48100000 | 350 | 1.7095e+30 | 0.4078357 | 2.426509e-08 | 1.12266e-07
1356 | 883 | 473 | -48100000 | 350 | 1.6769e+30 | 0.4010696 | 2.468982e-08 | 1.142311e-07
1356 | 882 | 474 | -48100000 | 350 | 1.6449e+30 | 0.3943966 | 2.512322e-08 | 1.162362e-07
1356 | 881 | 475 | -48100000 | 350 | 1.6134e+30 | 0.3878158 | 2.556547e-08 | 1.182824e-07
1356 | 880 | 476 | -48100000 | 350 | 1.5825e+30 | 0.3813262 | 2.601679e-08 | 1.203705e-07
1356 | 879 | 477 | -48100000 | 350 | 1.552e+30 | 0.3749269 | 2.647739e-08 | 1.225015e-07
1356 | 878 | 478 | -48100000 | 350 | 1.5221e+30 | 0.3686169 | 2.694746e-08 | 1.246764e-07
1356 | 877 | 479 | -48100000 | 350 | 1.4927e+30 | 0.3623953 | 2.742725e-08 | 1.268962e-07
1356 | 876 | 480 | -48100000 | 350 | 1.4637e+30 | 0.3562612 | 2.791696e-08 | 1.291619e-07
1356 | 875 | 481 | -48100000 | 350 | 1.4353e+30 | 0.3502135 | 2.841683e-08 | 1.314746e-07
1356 | 874 | 482 | -48100000 | 350 | 1.4073e+30 | 0.3442515 | 2.89271e-08 | 1.338354e-07
1356 | 873 | 483 | -48100000 | 350 | 1.3798e+30 | 0.3383741 | 2.9448e-08 | 1.362455e-07
1356 | 872 | 484 | -48100000 | 350 | 1.3528e+30 | 0.3325805 | 2.997979e-08 | 1.387059e-07
1356 | 871 | 485 | -48100000 | 350 | 1.3262e+30 | 0.3268697 | 3.052272e-08 | 1.412178e-07
1356 | 870 | 486 | -48100000 | 350 | 1.3001e+30 | 0.3212409 | 3.107705e-08 | 1.437825e-07
1356 | 869 | 487 | -48100000 | 350 | 1.2745e+30 | 0.3156932 | 3.164305e-08 | 1.464012e-07
1356 | 868 | 488 | -48100000 | 350 | 1.2493e+30 | 0.3102256 | 3.2221e-08 | 1.490752e-07
1356 | 867 | 489 | -48100000 | 350 | 1.2245e+30 | 0.3048373 | 3.281117e-08 | 1.518057e-07
1356 | 866 | 490 | -48100000 | 350 | 1.2001e+30 | 0.2995274 | 3.341386e-08 | 1.545941e-07
1356 | 865 | 491 | -48100000 | 350 | 1.1762e+30 | 0.2942951 | 3.402936e-08 | 1.574418e-07
1356 | 864 | 492 | -48100000 | 350 | 1.1527e+30 | 0.2891393 | 3.465798e-08 | 1.603502e-07
1356 | 863 | 493 | -48100000 | 350 | 1.1296e+30 | 0.2840594 | 3.530002e-08 | 1.633207e-07
1356 | 862 | 494 | -48100000 | 350 | 1.1069e+30 | 0.2790544 | 3.595582e-08 | 1.663549e-07
1356 | 861 | 495 | -48100000 | 350 | 1.0846e+30 | 0.2741235 | 3.66257e-08 | 1.694541e-07
1356 | 860 | 496 | -48100000 | 350 | 1.0627e+30 | 0.2692659 | 3.730999e-08 | 1.726201e-07
1356 | 859 | 497 | -48100000 | 350 | 1.0411e+30 | 0.2644806 | 3.800905e-08 | 1.758544e-07
1356 | 858 | 498 | -48100000 | 350 | 1.02e+30 | 0.2597669 | 3.872323e-08 | 1.791587e-07
1356 | 857 | 499 | -48100000 | 350 | 9.9924e+29 | 0.2551239 | 3.94529e-08 | 1.825346e-07
1356 | 856 | 500 | -48100000 | 350 | 9.7885e+29 | 0.2505509 | 4.019842e-08 | 1.859839e-07
1356 | 855 | 501 | -48100000 | 350 | 9.5882e+29 | 0.2460469 | 4.09602e-08 | 1.895083e-07
1356 | 854 | 502 | -48100000 | 350 | 9.3916e+29 | 0.2416112 | 4.173861e-08 | 1.931098e-07
1356 | 853 | 503 | -48100000 | 350 | 9.1984e+29 | 0.2372429 | 4.253407e-08 | 1.967901e-07
1356 | 852 | 504 | -48100000 | 350 | 9.0088e+29 | 0.2329414 | 4.334699e-08 | 2.005512e-07
1356 | 851 | 505 | -48100000 | 350 | 8.8225e+29 | 0.2287057 | 4.41778e-08 | 2.04395e-07
1356 | 850 | 506 | -48100000 | 350 | 8.6397e+29 | 0.2245351 | 4.502694e-08 | 2.083237e-07
1356 | 849 | 507 | -48100000 | 350 | 8.4602e+29 | 0.2204288 | 4.589487e-08 | 2.123393e-07
1356 | 848 | 508 | -48100000 | 350 | 8.2839e+29 | 0.216386 | 4.678204e-08 | 2.164439e-07
1356 | 847 | 509 | -48100000 | 350 | 8.1109e+29 | 0.212406 | 4.768893e-08 | 2.206398e-07
1356 | 846 | 510 | -48100000 | 350 | 7.9411e+29 | 0.2084879 | 4.861603e-08 | 2.249292e-07
1356 | 845 | 511 | -48100000 | 350 | 7.7744e+29 | 0.2046311 | 4.956385e-08 | 2.293144e-07
1356 | 844 | 512 | -48100000 | 350 | 7.6107e+29 | 0.2008348 | 5.053289e-08 | 2.337978e-07
1356 | 843 | 513 | -48100000 | 350 | 7.4501e+29 | 0.1970982 | 5.152369e-08 | 2.383819e-07
1356 | 842 | 514 | -48100000 | 350 | 7.2925e+29 | 0.1934206 | 5.253679e-08 | 2.430691e-07
1356 | 841 | 515 | -48100000 | 350 | 7.1378e+29 | 0.1898013 | 5.357276e-08 | 2.478622e-07
1356 | 840 | 516 | -48100000 | 350 | 6.9861e+29 | 0.1862394 | 5.463216e-08 | 2.527637e-07
1356 | 839 | 517 | -48100000 | 350 | 6.8371e+29 | 0.1827344 | 5.571559e-08 | 2.577763e-07
1356 | 838 | 518 | -48100000 | 350 | 6.691e+29 | 0.1792854 | 5.682365e-08 | 2.629029e-07
1356 | 837 | 519 | -48100000 | 350 | 6.5476e+29 | 0.1758919 | 5.795697e-08 | 2.681464e-07
1356 | 836 | 520 | -48100000 | 350 | 6.4069e+29 | 0.1725529 | 5.911619e-08 | 2.735097e-07
1356 | 835 | 521 | -48100000 | 350 | 6.2689e+29 | 0.169268 | 6.030197e-08 | 2.789959e-07
1356 | 834 | 522 | -48100000 | 350 | 6.1335e+29 | 0.1660363 | 6.151498e-08 | 2.846081e-07
1356 | 833 | 523 | -48100000 | 350 | 6.0007e+29 | 0.1628572 | 6.275593e-08 | 2.903495e-07
1356 | 832 | 524 | -48100000 | 350 | 5.8704e+29 | 0.15973 | 6.402552e-08 | 2.962234e-07
1356 | 831 | 525 | -48100000 | 350 | 5.7426e+29 | 0.156654 | 6.53245e-08 | 3.022333e-07
1356 | 830 | 526 | -48100000 | 350 | 5.6173e+29 | 0.1536285 | 6.665361e-08 | 3.083827e-07
1356 | 829 | 527 | -48100000 | 350 | 5.4944e+29 | 0.150653 | 6.801365e-08 | 3.146751e-07
1356 | 828 | 528 | -48100000 | 350 | 5.3739e+29 | 0.1477267 | 6.94054e-08 | 3.211142e-07
1356 | 827 | 529 | -48100000 | 350 | 5.2557e+29 | 0.1448489 | 7.082969e-08 | 3.277039e-07
1356 | 826 | 530 | -48100000 | 350 | 5.1399e+29 | 0.1420191 | 7.228737e-08 | 3.344481e-07
1356 | 825 | 531 | -48100000 | 350 | 5.0262e+29 | 0.1392366 | 7.37793e-08 | 3.413507e-07
1356 | 824 | 532 | -48100000 | 350 | 4.9148e+29 | 0.1365007 | 7.530638e-08 | 3.48416e-07
1356 | 823 | 533 | -48100000 | 350 | 4.8056e+29 | 0.1338108 | 7.686954e-08 | 3.556481e-07
1356 | 822 | 534 | -48100000 | 350 | 4.6986e+29 | 0.1311664 | 7.846971e-08 | 3.630516e-07
1356 | 821 | 535 | -48100000 | 350 | 4.5936e+29 | 0.1285667 | 8.010787e-08 | 3.706308e-07
1356 | 820 | 536 | -48100000 | 350 | 4.4907e+29 | 0.1260112 | 8.178503e-08 | 3.783904e-07
1356 | 819 | 537 | -48100000 | 350 | 4.3899e+29 | 0.1234992 | 8.350221e-08 | 3.863352e-07
1356 | 818 | 538 | -48100000 | 350 | 4.2911e+29 | 0.1210302 | 8.526048e-08 | 3.9447e-07
1356 | 817 | 539 | -48100000 | 350 | 4.1942e+29 | 0.1186036 | 8.706092e-08 | 4.028001e-07
1356 | 816 | 540 | -48100000 | 350 | 4.0993e+29 | 0.1162188 | 8.890466e-08 | 4.113304e-07
1356 | 815 | 541 | -48100000 | 350 | 4.0063e+29 | 0.1138752 | 9.079286e-08 | 4.200664e-07
1356 | 814 | 542 | -48100000 | 350 | 3.9152e+29 | 0.1115721 | 9.27267e-08 | 4.290136e-07
1356 | 813 | 543 | -48100000 | 350 | 3.8259e+29 | 0.1093092 | 9.470741e-08 | 4.381777e-07
1356 | 812 | 544 | -48100000 | 350 | 3.7384e+29 | 0.1070857 | 9.673625e-08 | 4.475644e-07
1356 | 811 | 545 | -48100000 | 350 | 3.6527e+29 | 0.1049011 | 9.881452e-08 | 4.571798e-07
1356 | 810 | 546 | -48100000 | 350 | 3.5688e+29 | 0.1027549 | 1.009435e-07 | 4.670301e-07
1356 | 809 | 547 | -48100000 | 350 | 3.4865e+29 | 0.1006465 | 1.031247e-07 | 4.771215e-07
1356 | 808 | 548 | -48100000 | 350 | 3.406e+29 | 0.09857544 | 1.053594e-07 | 4.874608e-07
1356 | 807 | 549 | -48100000 | 350 | 3.3271e+29 | 0.09654108 | 1.076492e-07 | 4.980546e-07
1356 | 806 | 550 | -48100000 | 350 | 3.2498e+29 | 0.09454292 | 1.099954e-07 | 5.089098e-07
1356 | 805 | 551 | -48100000 | 350 | 3.1741e+29 | 0.09258044 | 1.123997e-07 | 5.200337e-07
1356 | 804 | 552 | -48100000 | 350 | 3.1e+29 | 0.09065311 | 1.148637e-07 | 5.314335e-07
1356 | 803 | 553 | -48100000 | 350 | 3.0274e+29 | 0.08876043 | 1.173889e-07 | 5.431169e-07
1356 | 802 | 554 | -48100000 | 350 | 2.9564e+29 | 0.08690188 | 1.199771e-07 | 5.550916e-07
1356 | 801 | 555 | -48100000 | 350 | 2.8868e+29 | 0.08507696 | 1.2263e-07 | 5.673658e-07
1356 | 800 | 556 | -48100000 | 350 | 2.8187e+29 | 0.08328517 | 1.253495e-07 | 5.799477e-07
1356 | 799 | 557 | -48100000 | 350 | 2.752e+29 | 0.08152601 | 1.281373e-07 | 5.928459e-07
1356 | 798 | 558 | -48100000 | 350 | 2.6867e+29 | 0.07979899 | 1.309954e-07 | 6.060691e-07
1356 | 797 | 559 | -48100000 | 350 | 2.6228e+29 | 0.07810364 | 1.339256e-07 | 6.196265e-07
1356 | 796 | 560 | -48100000 | 350 | 2.5603e+29 | 0.07643947 | 1.369302e-07 | 6.335274e-07
1356 | 795 | 561 | -48100000 | 350 | 2.4991e+29 | 0.07480602 | 1.40011e-07 | 6.477813e-07
1356 | 794 | 562 | -48100000 | 350 | 2.4392e+29 | 0.07320281 | 1.431703e-07 | 6.623983e-07
1356 | 793 | 563 | -48100000 | 350 | 2.3806e+29 | 0.07162938 | 1.464103e-07 | 6.773886e-07
1356 | 792 | 564 | -48100000 | 350 | 2.3232e+29 | 0.07008528 | 1.497332e-07 | 6.927626e-07
1356 | 791 | 565 | -48100000 | 350 | 2.2671e+29 | 0.06857006 | 1.531415e-07 | 7.085314e-07
1356 | 790 | 566 | -48100000 | 350 | 2.2122e+29 | 0.06708326 | 1.566374e-07 | 7.24706e-07
1356 | 789 | 567 | -48100000 | 350 | 2.1584e+29 | 0.06562445 | 1.602236e-07 | 7.41298e-07
1356 | 788 | 568 | -48100000 | 350 | 2.1059e+29 | 0.06419319 | 1.639026e-07 | 7.583194e-07
1356 | 787 | 569 | -48100000 | 350 | 2.0544e+29 | 0.06278905 | 1.676771e-07 | 7.757824e-07
1356 | 786 | 570 | -48100000 | 350 | 2.0041e+29 | 0.0614116 | 1.715497e-07 | 7.936998e-07
1356 | 785 | 571 | -48100000 | 350 | 1.9549e+29 | 0.06006043 | 1.755233e-07 | 8.120844e-07
1356 | 784 | 572 | -48100000 | 350 | 1.9068e+29 | 0.05873511 | 1.796009e-07 | 8.309499e-07
1356 | 783 | 573 | -48100000 | 350 | 1.8598e+29 | 0.05743524 | 1.837854e-07 | 8.503101e-07
1356 | 782 | 574 | -48100000 | 350 | 1.8138e+29 | 0.05616041 | 1.880799e-07 | 8.701793e-07
1356 | 781 | 575 | -48100000 | 350 | 1.7688e+29 | 0.05491022 | 1.924877e-07 | 8.905723e-07
1356 | 780 | 576 | -48100000 | 350 | 1.7248e+29 | 0.05368427 | 1.970119e-07 | 9.115044e-07
1356 | 779 | 577 | -48100000 | 350 | 1.6817e+29 | 0.05248216 | 2.016561e-07 | 9.329914e-07
1356 | 778 | 578 | -48100000 | 350 | 1.6397e+29 | 0.05130352 | 2.064237e-07 | 9.550493e-07
1356 | 777 | 579 | -48100000 | 350 | 1.5986e+29 | 0.05014797 | 2.113183e-07 | 9.776951e-07
1356 | 776 | 580 | -48100000 | 350 | 1.5584e+29 | 0.04901511 | 2.163437e-07 | 1.000946e-06
1356 | 775 | 581 | -48100000 | 350 | 1.5191e+29 | 0.04790459 | 2.215038e-07 | 1.02482e-06
1356 | 774 | 582 | -48100000 | 350 | 1.4807e+29 | 0.04681603 | 2.268025e-07 | 1.049335e-06
1356 | 773 | 583 | -48100000 | 350 | 1.4432e+29 | 0.04574907 | 2.322439e-07 | 1.07451e-06
1356 | 772 | 584 | -48100000 | 350 | 1.4065e+29 | 0.04470335 | 2.378322e-07 | 1.100366e-06
1356 | 771 | 585 | -48100000 | 350 | 1.3707e+29 | 0.04367852 | 2.435719e-07 | 1.126921e-06
1356 | 770 | 586 | -48100000 | 350 | 1.3356e+29 | 0.04267423 | 2.494675e-07 | 1.154198e-06
1356 | 769 | 587 | -48100000 | 350 | 1.3014e+29 | 0.04169012 | 2.555236e-07 | 1.182217e-06
1356 | 768 | 588 | -48100000 | 350 | 1.268e+29 | 0.04072587 | 2.61745e-07 | 1.211002e-06
1356 | 767 | 589 | -48100000 | 350 | 1.2353e+29 | 0.03978114 | 2.681368e-07 | 1.240574e-06
1356 | 766 | 590 | -48100000 | 350 | 1.2034e+29 | 0.03885559 | 2.74704e-07 | 1.270958e-06
1356 | 765 | 591 | -48100000 | 350 | 1.1723e+29 | 0.03794889 | 2.814521e-07 | 1.302179e-06
1356 | 764 | 592 | -48100000 | 350 | 1.1418e+29 | 0.03706073 | 2.883863e-07 | 1.334261e-06
1356 | 763 | 593 | -48100000 | 350 | 1.1121e+29 | 0.03619078 | 2.955125e-07 | 1.367232e-06
1356 | 762 | 594 | -48100000 | 350 | 1.0831e+29 | 0.03533874 | 3.028364e-07 | 1.401117e-06
1356 | 761 | 595 | -48100000 | 350 | 1.0547e+29 | 0.03450428 | 3.103642e-07 | 1.435945e-06
1356 | 760 | 596 | -48100000 | 350 | 1.027e+29 | 0.0336871 | 3.18102e-07 | 1.471745e-06
1356 | 759 | 597 | -48100000 | 350 | 1e+29 | 0.03288691 | 3.260563e-07 | 1.508547e-06
1356 | 758 | 598 | -48100000 | 350 | 9.7361e+28 | 0.0321034 | 3.342338e-07 | 1.546382e-06
1356 | 757 | 599 | -48100000 | 350 | 9.4785e+28 | 0.03133628 | 3.426414e-07 | 1.585281e-06
1356 | 756 | 600 | -48100000 | 350 | 9.227e+28 | 0.03058526 | 3.512862e-07 | 1.625277e-06
1356 | 755 | 601 | -48100000 | 350 | 8.9815e+28 | 0.02985005 | 3.601755e-07 | 1.666405e-06
1356 | 754 | 602 | -48100000 | 350 | 8.7419e+28 | 0.02913037 | 3.69317e-07 | 1.708699e-06
1356 | 753 | 603 | -48100000 | 350 | 8.508e+28 | 0.02842595 | 3.787186e-07 | 1.752197e-06
1356 | 752 | 604 | -48100000 | 350 | 8.2798e+28 | 0.02773651 | 3.883883e-07 | 1.796935e-06
1356 | 751 | 605 | -48100000 | 350 | 8.0571e+28 | 0.02706178 | 3.983347e-07 | 1.842954e-06
1356 | 750 | 606 | -48100000 | 350 | 7.8398e+28 | 0.0264015 | 4.085663e-07 | 1.890292e-06
1356 | 749 | 607 | -48100000 | 350 | 7.6278e+28 | 0.02575539 | 4.190922e-07 | 1.938991e-06
1356 | 748 | 608 | -48100000 | 350 | 7.4209e+28 | 0.02512321 | 4.299217e-07 | 1.989096e-06
1356 | 747 | 609 | -48100000 | 350 | 7.2191e+28 | 0.0245047 | 4.410644e-07 | 2.040649e-06
1356 | 746 | 610 | -48100000 | 350 | 7.0223e+28 | 0.02389961 | 4.525303e-07 | 2.093698e-06
1356 | 745 | 611 | -48100000 | 350 | 6.8303e+28 | 0.02330768 | 4.643297e-07 | 2.148289e-06
1356 | 744 | 612 | -48100000 | 350 | 6.643e+28 | 0.02272868 | 4.764733e-07 | 2.204473e-06
1356 | 743 | 613 | -48100000 | 350 | 6.4604e+28 | 0.02216237 | 4.889719e-07 | 2.2623e-06
1356 | 742 | 614 | -48100000 | 350 | 6.2822e+28 | 0.02160851 | 5.018372e-07 | 2.321823e-06
1356 | 741 | 615 | -48100000 | 350 | 6.1086e+28 | 0.02106686 | 5.150808e-07 | 2.383097e-06
1356 | 740 | 616 | -48100000 | 350 | 5.9392e+28 | 0.0205372 | 5.28715e-07 | 2.446177e-06
1356 | 739 | 617 | -48100000 | 350 | 5.7741e+28 | 0.02001929 | 5.427525e-07 | 2.511124e-06
1356 | 738 | 618 | -48100000 | 350 | 5.6132e+28 | 0.01951293 | 5.572063e-07 | 2.577997e-06
1356 | 737 | 619 | -48100000 | 350 | 5.4563e+28 | 0.01901788 | 5.720901e-07 | 2.646858e-06
1356 | 736 | 620 | -48100000 | 350 | 5.3033e+28 | 0.01853393 | 5.874177e-07 | 2.717774e-06
1356 | 735 | 621 | -48100000 | 350 | 5.1543e+28 | 0.01806087 | 6.032038e-07 | 2.790811e-06
1356 | 734 | 622 | -48100000 | 350 | 5.009e+28 | 0.01759849 | 6.194634e-07 | 2.866038e-06
1356 | 733 | 623 | -48100000 | 350 | 4.8674e+28 | 0.01714659 | 6.362121e-07 | 2.943528e-06
1356 | 732 | 624 | -48100000 | 350 | 4.7295e+28 | 0.01670495 | 6.534661e-07 | 3.023356e-06
1356 | 731 | 625 | -48100000 | 350 | 4.5951e+28 | 0.01627338 | 6.712419e-07 | 3.105599e-06
1356 | 730 | 626 | -48100000 | 350 | 4.4641e+28 | 0.01585169 | 6.895571e-07 | 3.190337e-06
1356 | 729 | 627 | -48100000 | 350 | 4.3365e+28 | 0.01543967 | 7.084294e-07 | 3.277652e-06
1356 | 728 | 628 | -48100000 | 350 | 4.2122e+28 | 0.01503714 | 7.278775e-07 | 3.367632e-06
1356 | 727 | 629 | -48100000 | 350 | 4.0912e+28 | 0.01464392 | 7.479207e-07 | 3.460364e-06
1356 | 726 | 630 | -48100000 | 350 | 3.9733e+28 | 0.01425981 | 7.685788e-07 | 3.555942e-06
1356 | 725 | 631 | -48100000 | 350 | 3.8584e+28 | 0.01388463 | 7.898726e-07 | 3.654461e-06
1356 | 724 | 632 | -48100000 | 350 | 3.7466e+28 | 0.01351821 | 8.118235e-07 | 3.75602e-06
1356 | 723 | 633 | -48100000 | 350 | 3.6377e+28 | 0.01316037 | 8.344538e-07 | 3.860722e-06
1356 | 722 | 634 | -48100000 | 350 | 3.5317e+28 | 0.01281094 | 8.577863e-07 | 3.968674e-06
1356 | 721 | 635 | -48100000 | 350 | 3.4285e+28 | 0.01246975 | 8.818452e-07 | 4.079985e-06
1356 | 720 | 636 | -48100000 | 350 | 3.328e+28 | 0.01213663 | 9.06655e-07 | 4.194772e-06
1356 | 719 | 637 | -48100000 | 350 | 3.2301e+28 | 0.01181141 | 9.322414e-07 | 4.313151e-06
1356 | 718 | 638 | -48100000 | 350 | 3.1349e+28 | 0.01149394 | 9.586312e-07 | 4.435247e-06
1356 | 717 | 639 | -48100000 | 350 | 3.0423e+28 | 0.01118405 | 9.858518e-07 | 4.561187e-06
1356 | 716 | 640 | -48100000 | 350 | 2.9521e+28 | 0.01088159 | 1.013932e-06 | 4.691104e-06
1356 | 715 | 641 | -48100000 | 350 | 2.8643e+28 | 0.0105864 | 1.042901e-06 | 4.825135e-06
1356 | 714 | 642 | -48100000 | 350 | 2.7789e+28 | 0.01029834 | 1.072791e-06 | 4.963423e-06
1356 | 713 | 643 | -48100000 | 350 | 2.6959e+28 | 0.01001726 | 1.103632e-06 | 5.106115e-06
1356 | 712 | 644 | -48100000 | 350 | 2.615e+28 | 0.009743002 | 1.135459e-06 | 5.253365e-06
1356 | 711 | 645 | -48100000 | 350 | 2.5364e+28 | 0.009475432 | 1.168305e-06 | 5.405333e-06
1356 | 710 | 646 | -48100000 | 350 | 2.4599e+28 | 0.009214406 | 1.202206e-06 | 5.562183e-06
1356 | 709 | 647 | -48100000 | 350 | 2.3855e+28 | 0.008959787 | 1.2372e-06 | 5.724088e-06
1356 | 708 | 648 | -48100000 | 350 | 2.3132e+28 | 0.008711437 | 1.273325e-06 | 5.891225e-06
1356 | 707 | 649 | -48100000 | 350 | 2.2429e+28 | 0.008469224 | 1.310621e-06 | 6.063779e-06
1356 | 706 | 650 | -48100000 | 350 | 2.1745e+28 | 0.008233015 | 1.349129e-06 | 6.241942e-06
1356 | 705 | 651 | -48100000 | 350 | 2.1079e+28 | 0.008002683 | 1.388892e-06 | 6.425914e-06
1356 | 704 | 652 | -48100000 | 350 | 2.0433e+28 | 0.007778099 | 1.429956e-06 | 6.6159e-06
1356 | 703 | 653 | -48100000 | 350 | 1.9804e+28 | 0.007559139 | 1.472366e-06 | 6.812118e-06
1356 | 702 | 654 | -48100000 | 350 | 1.9193e+28 | 0.007345682 | 1.516171e-06 | 7.014788e-06
1356 | 701 | 655 | -48100000 | 350 | 1.86e+28 | 0.007137606 | 1.561421e-06 | 7.224144e-06
1356 | 700 | 656 | -48100000 | 350 | 1.8022e+28 | 0.006934795 | 1.608169e-06 | 7.440427e-06
1356 | 699 | 657 | -48100000 | 350 | 1.7462e+28 | 0.006737132 | 1.656467e-06 | 7.663886e-06
1356 | 698 | 658 | -48100000 | 350 | 1.6917e+28 | 0.006544503 | 1.706372e-06 | 7.894781e-06
1356 | 697 | 659 | -48100000 | 350 | 1.6387e+28 | 0.006356798 | 1.757944e-06 | 8.133383e-06
1356 | 696 | 660 | -48100000 | 350 | 1.5873e+28 | 0.006173906 | 1.811241e-06 | 8.379973e-06
1356 | 695 | 661 | -48100000 | 350 | 1.5373e+28 | 0.00599572 | 1.866329e-06 | 8.634843e-06
1356 | 694 | 662 | -48100000 | 350 | 1.4888e+28 | 0.005822134 | 1.923271e-06 | 8.898295e-06
1356 | 693 | 663 | -48100000 | 350 | 1.4416e+28 | 0.005653045 | 1.982137e-06 | 9.170646e-06
1356 | 692 | 664 | -48100000 | 350 | 1.3959e+28 | 0.005488352 | 2.042997e-06 | 9.452223e-06
1356 | 691 | 665 | -48100000 | 350 | 1.3514e+28 | 0.005327954 | 2.105925e-06 | 9.743367e-06
1356 | 690 | 666 | -48100000 | 350 | 1.3082e+28 | 0.005171754 | 2.170997e-06 | 1.004443e-05
1356 | 689 | 667 | -48100000 | 350 | 1.2663e+28 | 0.005019657 | 2.238293e-06 | 1.035579e-05
1356 | 688 | 668 | -48100000 | 350 | 1.2257e+28 | 0.004871567 | 2.307897e-06 | 1.067782e-05
1356 | 687 | 669 | -48100000 | 350 | 1.1862e+28 | 0.004727392 | 2.379894e-06 | 1.101093e-05
1356 | 686 | 670 | -48100000 | 350 | 1.1478e+28 | 0.004587043 | 2.454375e-06 | 1.135552e-05
1356 | 685 | 671 | -48100000 | 350 | 1.1106e+28 | 0.00445043 | 2.531431e-06 | 1.171204e-05
1356 | 684 | 672 | -48100000 | 350 | 1.0745e+28 | 0.004317466 | 2.611162e-06 | 1.208092e-05
1356 | 683 | 673 | -48100000 | 350 | 1.0395e+28 | 0.004188067 | 2.693667e-06 | 1.246265e-05
1356 | 682 | 674 | -48100000 | 350 | 1.0055e+28 | 0.004062147 | 2.779053e-06 | 1.285769e-05
1356 | 681 | 675 | -48100000 | 350 | 9.7254e+27 | 0.003939626 | 2.867428e-06 | 1.326657e-05
1356 | 680 | 676 | -48100000 | 350 | 9.4055e+27 | 0.003820423 | 2.958906e-06 | 1.368981e-05
1356 | 679 | 677 | -48100000 | 350 | 9.0952e+27 | 0.00370446 | 3.053607e-06 | 1.412796e-05
1356 | 678 | 678 | -48100000 | 350 | 8.7943e+27 | 0.003591658 | 3.151654e-06 | 1.458159e-05
1356 | 677 | 679 | -48100000 | 350 | 8.5025e+27 | 0.003481943 | 3.253176e-06 | 1.505129e-05
1356 | 676 | 680 | -48100000 | 350 | 8.2195e+27 | 0.003375239 | 3.358307e-06 | 1.55377e-05
1356 | 675 | 681 | -48100000 | 350 | 7.9451e+27 | 0.003271476 | 3.467186e-06 | 1.604144e-05
1356 | 674 | 682 | -48100000 | 350 | 7.6791e+27 | 0.003170581 | 3.579959e-06 | 1.65632e-05
1356 | 673 | 683 | -48100000 | 350 | 7.4213e+27 | 0.003072485 | 3.696778e-06 | 1.710368e-05
1356 | 672 | 684 | -48100000 | 350 | 7.1713e+27 | 0.00297712 | 3.817801e-06 | 1.766361e-05
1356 | 671 | 685 | -48100000 | 350 | 6.9291e+27 | 0.002884418 | 3.943191e-06 | 1.824375e-05
1356 | 670 | 686 | -48100000 | 350 | 6.6943e+27 | 0.002794315 | 4.073122e-06 | 1.884489e-05
1356 | 669 | 687 | -48100000 | 350 | 6.4668e+27 | 0.002706746 | 4.207771e-06 | 1.946787e-05
1356 | 668 | 688 | -48100000 | 350 | 6.2464e+27 | 0.002621648 | 4.347326e-06 | 2.011354e-05
1356 | 667 | 689 | -48100000 | 350 | 6.0328e+27 | 0.002538961 | 4.491979e-06 | 2.07828e-05
1356 | 666 | 690 | -48100000 | 350 | 5.826e+27 | 0.002458623 | 4.641935e-06 | 2.147659e-05
1356 | 665 | 691 | -48100000 | 350 | 5.6256e+27 | 0.002380576 | 4.797404e-06 | 2.219589e-05
1356 | 664 | 692 | -48100000 | 350 | 5.4315e+27 | 0.002304763 | 4.958607e-06 | 2.294172e-05
1356 | 663 | 693 | -48100000 | 350 | 5.2436e+27 | 0.002231127 | 5.125774e-06 | 2.371514e-05
1356 | 662 | 694 | -48100000 | 350 | 5.0616e+27 | 0.002159613 | 5.299145e-06 | 2.451727e-05
1356 | 661 | 695 | -48100000 | 350 | 4.8854e+27 | 0.002090167 | 5.478969e-06 | 2.534925e-05
1356 | 660 | 696 | -48100000 | 350 | 4.7148e+27 | 0.002022736 | 5.665508e-06 | 2.62123e-05
1356 | 659 | 697 | -48100000 | 350 | 4.5497e+27 | 0.001957268 | 5.859034e-06 | 2.710768e-05
1356 | 658 | 698 | -48100000 | 350 | 4.3899e+27 | 0.001893714 | 6.059832e-06 | 2.80367e-05
1356 | 657 | 699 | -48100000 | 350 | 4.2352e+27 | 0.001832023 | 6.268199e-06 | 2.900074e-05
1356 | 656 | 700 | -48100000 | 350 | 4.0855e+27 | 0.001772147 | 6.484444e-06 | 3.000123e-05
1356 | 655 | 701 | -48100000 | 350 | 3.9407e+27 | 0.00171404 | 6.708891e-06 | 3.103966e-05
1356 | 654 | 702 | -48100000 | 350 | 3.8006e+27 | 0.001657654 | 6.941878e-06 | 3.211761e-05
1356 | 653 | 703 | -48100000 | 350 | 3.665e+27 | 0.001602945 | 7.183757e-06 | 3.32367e-05
1356 | 652 | 704 | -48100000 | 350 | 3.5339e+27 | 0.001549868 | 7.434898e-06 | 3.439864e-05
1356 | 651 | 705 | -48100000 | 350 | 3.4071e+27 | 0.001498381 | 7.695684e-06 | 3.560521e-05
1356 | 650 | 706 | -48100000 | 350 | 3.2845e+27 | 0.001448441 | 7.966519e-06 | 3.685826e-05
1356 | 649 | 707 | -48100000 | 350 | 3.1659e+27 | 0.001400006 | 8.247822e-06 | 3.815976e-05
1356 | 648 | 708 | -48100000 | 350 | 3.0512e+27 | 0.001353038 | 8.540033e-06 | 3.951171e-05
1356 | 647 | 709 | -48100000 | 350 | 2.9404e+27 | 0.001307496 | 8.84361e-06 | 4.091625e-05
1356 | 646 | 710 | -48100000 | 350 | 2.8332e+27 | 0.001263342 | 9.159033e-06 | 4.23756e-05
1356 | 645 | 711 | -48100000 | 350 | 2.7297e+27 | 0.001220538 | 9.486803e-06 | 4.389208e-05
1356 | 644 | 712 | -48100000 | 350 | 2.6296e+27 | 0.001179048 | 9.827445e-06 | 4.546811e-05
1356 | 643 | 713 | -48100000 | 350 | 2.5328e+27 | 0.001138836 | 1.018151e-05 | 4.710623e-05
1356 | 642 | 714 | -48100000 | 350 | 2.4394e+27 | 0.001099867 | 1.054956e-05 | 4.880909e-05
1356 | 641 | 715 | -48100000 | 350 | 2.3491e+27 | 0.001062106 | 1.093221e-05 | 5.057947e-05
1356 | 640 | 716 | -48100000 | 350 | 2.2619e+27 | 0.001025521 | 1.133008e-05 | 5.242026e-05
1356 | 639 | 717 | -48100000 | 350 | 2.1777e+27 | 0.000990079 | 1.174382e-05 | 5.433451e-05
1356 | 638 | 718 | -48100000 | 350 | 2.0963e+27 | 0.0009557479 | 1.217413e-05 | 5.632538e-05
1356 | 637 | 719 | -48100000 | 350 | 2.0178e+27 | 0.000922497 | 1.262172e-05 | 5.839622e-05
1356 | 636 | 720 | -48100000 | 350 | 1.9419e+27 | 0.0008902959 | 1.308734e-05 | 6.055048e-05
1356 | 635 | 721 | -48100000 | 350 | 1.8687e+27 | 0.0008591152 | 1.357178e-05 | 6.279182e-05
1356 | 634 | 722 | -48100000 | 350 | 1.798e+27 | 0.000828926 | 1.407587e-05 | 6.512406e-05
1356 | 633 | 723 | -48100000 | 350 | 1.7298e+27 | 0.0007997002 | 1.460046e-05 | 6.755117e-05
1356 | 632 | 724 | -48100000 | 350 | 1.6639e+27 | 0.0007714104 | 1.514647e-05 | 7.007734e-05
1356 | 631 | 725 | -48100000 | 350 | 1.6004e+27 | 0.0007440299 | 1.571483e-05 | 7.270696e-05
1356 | 630 | 726 | -48100000 | 350 | 1.5391e+27 | 0.0007175326 | 1.630654e-05 | 7.54446e-05
1356 | 629 | 727 | -48100000 | 350 | 1.48e+27 | 0.0006918931 | 1.692264e-05 | 7.829507e-05
1356 | 628 | 728 | -48100000 | 350 | 1.4229e+27 | 0.0006670866 | 1.756421e-05 | 8.126341e-05
1356 | 627 | 729 | -48100000 | 350 | 1.3679e+27 | 0.0006430889 | 1.82324e-05 | 8.435488e-05
1356 | 626 | 730 | -48100000 | 350 | 1.3148e+27 | 0.0006198765 | 1.89284e-05 | 8.757503e-05
1356 | 625 | 731 | -48100000 | 350 | 1.2637e+27 | 0.0005974263 | 1.965347e-05 | 9.092964e-05
1356 | 624 | 732 | -48100000 | 350 | 1.2143e+27 | 0.0005757161 | 2.040891e-05 | 9.442478e-05
1356 | 623 | 733 | -48100000 | 350 | 1.1668e+27 | 0.000554724 | 2.11961e-05 | 9.806684e-05
1356 | 622 | 734 | -48100000 | 350 | 1.1209e+27 | 0.0005344288 | 2.201648e-05 | 0.0001018625
1356 | 621 | 735 | -48100000 | 350 | 1.0768e+27 | 0.0005148098 | 2.287158e-05 | 0.0001058187
1356 | 620 | 736 | -48100000 | 350 | 1.0342e+27 | 0.0004958468 | 2.376298e-05 | 0.0001099429
1356 | 619 | 737 | -48100000 | 350 | 9.9315e+26 | 0.0004775201 | 2.469234e-05 | 0.0001142427
1356 | 618 | 738 | -48100000 | 350 | 9.5363e+26 | 0.0004598107 | 2.566142e-05 | 0.0001187263
1356 | 617 | 739 | -48100000 | 350 | 9.1556e+26 | 0.0004426999 | 2.667204e-05 | 0.0001234021
1356 | 616 | 740 | -48100000 | 350 | 8.7889e+26 | 0.0004261696 | 2.772614e-05 | 0.000128279
1356 | 615 | 741 | -48100000 | 350 | 8.4358e+26 | 0.0004102021 | 2.882573e-05 | 0.0001333665
1356 | 614 | 742 | -48100000 | 350 | 8.0957e+26 | 0.0003947803 | 2.997294e-05 | 0.0001386742
1356 | 613 | 743 | -48100000 | 350 | 7.7684e+26 | 0.0003798874 | 3.116999e-05 | 0.0001442125
1356 | 612 | 744 | -48100000 | 350 | 7.4532e+26 | 0.0003655071 | 3.241923e-05 | 0.0001499923
1356 | 611 | 745 | -48100000 | 350 | 7.1498e+26 | 0.0003516237 | 3.372311e-05 | 0.0001560249
1356 | 610 | 746 | -48100000 | 350 | 6.8579e+26 | 0.0003382216 | 3.508421e-05 | 0.0001623222
1356 | 609 | 747 | -48100000 | 350 | 6.5769e+26 | 0.000325286 | 3.650526e-05 | 0.0001688969
1356 | 608 | 748 | -48100000 | 350 | 6.3066e+26 | 0.0003128022 | 3.798908e-05 | 0.000175762
1356 | 607 | 749 | -48100000 | 350 | 6.0466e+26 | 0.000300756 | 3.953869e-05 | 0.0001829315
1356 | 606 | 750 | -48100000 | 350 | 5.7964e+26 | 0.0002891337 | 4.115723e-05 | 0.00019042
1356 | 605 | 751 | -48100000 | 350 | 5.5558e+26 | 0.0002779218 | 4.284802e-05 | 0.0001982426
1356 | 604 | 752 | -48100000 | 350 | 5.3245e+26 | 0.0002671073 | 4.461452e-05 | 0.0002064156
1356 | 603 | 753 | -48100000 | 350 | 5.1021e+26 | 0.0002566776 | 4.64604e-05 | 0.0002149558
1356 | 602 | 754 | -48100000 | 350 | 4.8882e+26 | 0.0002466202 | 4.838952e-05 | 0.0002238812
1356 | 601 | 755 | -48100000 | 350 | 4.6826e+26 | 0.0002369233 | 5.040592e-05 | 0.0002332103
1356 | 600 | 756 | -48100000 | 350 | 4.4851e+26 | 0.0002275752 | 5.251385e-05 | 0.000242963
1356 | 599 | 757 | -48100000 | 350 | 4.2952e+26 | 0.0002185646 | 5.471782e-05 | 0.00025316
1356 | 598 | 758 | -48100000 | 350 | 4.1128e+26 | 0.0002098806 | 5.702252e-05 | 0.000263823
1356 | 597 | 759 | -48100000 | 350 | 3.9376e+26 | 0.0002015124 | 5.943293e-05 | 0.0002749751
1356 | 596 | 760 | -48100000 | 350 | 3.7692e+26 | 0.0001934497 | 6.195428e-05 | 0.0002866405
1356 | 595 | 761 | -48100000 | 350 | 3.6075e+26 | 0.0001856824 | 6.459208e-05 | 0.0002988447
1356 | 594 | 762 | -48100000 | 350 | 3.4523e+26 | 0.0001782008 | 6.735211e-05 | 0.0003116144
1356 | 593 | 763 | -48100000 | 350 | 3.3032e+26 | 0.0001709954 | 7.024049e-05 | 0.0003249779
1356 | 592 | 764 | -48100000 | 350 | 3.1601e+26 | 0.000164057 | 7.326365e-05 | 0.000338965
1356 | 591 | 765 | -48100000 | 350 | 3.0227e+26 | 0.0001573767 | 7.642838e-05 | 0.000353607
1356 | 590 | 766 | -48100000 | 350 | 2.8909e+26 | 0.0001509457 | 7.97418e-05 | 0.0003689371
1356 | 589 | 767 | -48100000 | 350 | 2.7644e+26 | 0.0001447557 | 8.321145e-05 | 0.0003849899
1356 | 588 | 768 | -48100000 | 350 | 2.643e+26 | 0.0001387986 | 8.684527e-05 | 0.0004018023
1356 | 587 | 769 | -48100000 | 350 | 2.5266e+26 | 0.0001330663 | 9.065163e-05 | 0.000419413
1356 | 586 | 770 | -48100000 | 350 | 2.4149e+26 | 0.0001275513 | 9.463935e-05 | 0.0004378628
1356 | 585 | 771 | -48100000 | 350 | 2.3078e+26 | 0.000122246 | 9.881773e-05 | 0.0004571946
1356 | 584 | 772 | -48100000 | 350 | 2.2051e+26 | 0.0001171433 | 0.0001031966 | 0.0004774541
1356 | 583 | 773 | -48100000 | 350 | 2.1066e+26 | 0.0001122361 | 0.0001077863 | 0.000498689
1356 | 582 | 774 | -48100000 | 350 | 2.0122e+26 | 0.0001075178 | 0.0001125978 | 0.00052095
1356 | 581 | 775 | -48100000 | 350 | 1.9218e+26 | 0.0001029816 | 0.0001176425 | 0.0005442904
1356 | 580 | 776 | -48100000 | 350 | 1.8351e+26 | 9.862124e-05 | 0.0001229328 | 0.0005687665
1356 | 579 | 777 | -48100000 | 350 | 1.752e+26 | 9.443054e-05 | 0.0001284814 | 0.0005944379
1356 | 578 | 778 | -48100000 | 350 | 1.6725e+26 | 9.040351e-05 | 0.0001343019 | 0.0006213673
1356 | 577 | 779 | -48100000 | 350 | 1.5962e+26 | 8.653435e-05 | 0.0001404087 | 0.0006496212
1356 | 576 | 780 | -48100000 | 350 | 1.5233e+26 | 8.281745e-05 | 0.0001468168 | 0.0006792694
1356 | 575 | 781 | -48100000 | 350 | 1.4534e+26 | 7.924737e-05 | 0.0001535424 | 0.0007103862
1356 | 574 | 782 | -48100000 | 350 | 1.3864e+26 | 7.581886e-05 | 0.0001606022 | 0.0007430497
1356 | 573 | 783 | -48100000 | 350 | 1.3224e+26 | 7.252682e-05 | 0.0001680143 | 0.0007773426
1356 | 572 | 784 | -48100000 | 350 | 1.2611e+26 | 6.936632e-05 | 0.0001757974 | 0.0008133523
1356 | 571 | 785 | -48100000 | 350 | 1.2024e+26 | 6.633258e-05 | 0.0001839716 | 0.0008511713
1356 | 570 | 786 | -48100000 | 350 | 1.1463e+26 | 6.342099e-05 | 0.0001925579 | 0.0008908973
1356 | 569 | 787 | -48100000 | 350 | 1.0926e+26 | 6.062708e-05 | 0.0002015788 | 0.0009326336
1356 | 568 | 788 | -48100000 | 350 | 1.0412e+26 | 5.794652e-05 | 0.0002110578 | 0.0009764896
1356 | 567 | 789 | -48100000 | 350 | 9.9213e+25 | 5.537514e-05 | 0.0002210199 | 0.001022581
1356 | 566 | 790 | -48100000 | 350 | 9.4518e+25 | 5.290889e-05 | 0.0002314917 | 0.00107103
1356 | 565 | 791 | -48100000 | 350 | 9.0029e+25 | 5.054386e-05 | 0.0002425011 | 0.001121967
1356 | 564 | 792 | -48100000 | 350 | 8.5738e+25 | 4.827627e-05 | 0.0002540778 | 0.001175528
1356 | 563 | 793 | -48100000 | 350 | 8.1637e+25 | 4.610247e-05 | 0.0002662532 | 0.001231859
1356 | 562 | 794 | -48100000 | 350 | 7.7719e+25 | 4.401893e-05 | 0.0002790606 | 0.001291115
1356 | 561 | 795 | -48100000 | 350 | 7.3976e+25 | 4.202224e-05 | 0.0002925351 | 0.001353456
1356 | 560 | 796 | -48100000 | 350 | 7.0401e+25 | 4.010909e-05 | 0.0003067142 | 0.001419058
1356 | 559 | 797 | -48100000 | 350 | 6.6986e+25 | 3.827631e-05 | 0.0003216372 | 0.001488102
1356 | 558 | 798 | -48100000 | 350 | 6.3726e+25 | 3.652081e-05 | 0.0003373463 | 0.001560782
1356 | 557 | 799 | -48100000 | 350 | 6.0613e+25 | 3.483963e-05 | 0.0003538858 | 0.001637304
1356 | 556 | 800 | -48100000 | 350 | 5.7642e+25 | 3.32299e-05 | 0.0003713028 | 0.001717886
1356 | 555 | 801 | -48100000 | 350 | 5.4807e+25 | 3.168884e-05 | 0.0003896473 | 0.00180276
1356 | 554 | 802 | -48100000 | 350 | 5.2101e+25 | 3.02138e-05 | 0.0004089723 | 0.00189217
1356 | 553 | 803 | -48100000 | 350 | 4.952e+25 | 2.880217e-05 | 0.000429334 | 0.001986376
1356 | 552 | 804 | -48100000 | 350 | 4.7058e+25 | 2.745149e-05 | 0.0004507922 | 0.002085656
1356 | 551 | 805 | -48100000 | 350 | 4.4711e+25 | 2.615934e-05 | 0.0004734101 | 0.002190301
1356 | 550 | 806 | -48100000 | 350 | 4.2472e+25 | 2.492341e-05 | 0.000497255 | 0.002300623
1356 | 549 | 807 | -48100000 | 350 | 4.0338e+25 | 2.374146e-05 | 0.0005223982 | 0.002416952
1356 | 548 | 808 | -48100000 | 350 | 3.8304e+25 | 2.261134e-05 | 0.0005489157 | 0.002539639
1356 | 547 | 809 | -48100000 | 350 | 3.6365e+25 | 2.153098e-05 | 0.0005768878 | 0.002669056
1356 | 546 | 810 | -48100000 | 350 | 3.4518e+25 | 2.049836e-05 | 0.0006064003 | 0.0028056
1356 | 545 | 811 | -48100000 | 350 | 3.2758e+25 | 1.951157e-05 | 0.000637544 | 0.00294969
1356 | 544 | 812 | -48100000 | 350 | 3.1083e+25 | 1.856873e-05 | 0.0006704156 | 0.003101776
1356 | 543 | 813 | -48100000 | 350 | 2.9487e+25 | 1.766807e-05 | 0.0007051177 | 0.00326233
1356 | 542 | 814 | -48100000 | 350 | 2.7967e+25 | 1.680785e-05 | 0.0007417598 | 0.00343186
1356 | 541 | 815 | -48100000 | 350 | 2.6521e+25 | 1.598641e-05 | 0.0007804578 | 0.003610902
1356 | 540 | 816 | -48100000 | 350 | 2.5145e+25 | 1.520215e-05 | 0.0008213356 | 0.003800029
1356 | 539 | 817 | -48100000 | 350 | 2.3835e+25 | 1.445353e-05 | 0.0008645246 | 0.003999849
1356 | 538 | 818 | -48100000 | 350 | 2.2589e+25 | 1.373906e-05 | 0.0009101647 | 0.00421101
1356 | 537 | 819 | -48100000 | 350 | 2.1403e+25 | 1.305732e-05 | 0.0009584051 | 0.004434201
1356 | 536 | 820 | -48100000 | 350 | 2.0276e+25 | 1.240694e-05 | 0.001009404 | 0.004670156
1356 | 535 | 821 | -48100000 | 350 | 1.9204e+25 | 1.178658e-05 | 0.001063331 | 0.004919657
1356 | 534 | 822 | -48100000 | 350 | 1.8186e+25 | 1.119499e-05 | 0.001120366 | 0.005183536
1356 | 533 | 823 | -48100000 | 350 | 1.7217e+25 | 1.063094e-05 | 0.0011807 | 0.005462681
1356 | 532 | 824 | -48100000 | 350 | 1.6297e+25 | 1.009324e-05 | 0.001244538 | 0.005758037
1356 | 531 | 825 | -48100000 | 350 | 1.5423e+25 | 9.580779e-06 | 0.001312098 | 0.006070611
1356 | 530 | 826 | -48100000 | 350 | 1.4593e+25 | 9.092459e-06 | 0.001383611 | 0.006401479
1356 | 529 | 827 | -48100000 | 350 | 1.3804e+25 | 8.627239e-06 | 0.001459326 | 0.006751784
1356 | 528 | 828 | -48100000 | 350 | 1.3056e+25 | 8.184115e-06 | 0.001539506 | 0.007122751
1356 | 527 | 829 | -48100000 | 350 | 1.2345e+25 | 7.762124e-06 | 0.001624434 | 0.007515681
1356 | 526 | 830 | -48100000 | 350 | 1.167e+25 | 7.360338e-06 | 0.00171441 | 0.007931967
1356 | 525 | 831 | -48100000 | 350 | 1.103e+25 | 6.977869e-06 | 0.001809754 | 0.008373092
1356 | 524 | 832 | -48100000 | 350 | 1.0423e+25 | 6.613863e-06 | 0.00191081 | 0.008840643
1356 | 523 | 833 | -48100000 | 350 | 9.8474e+24 | 6.267501e-06 | 0.002017944 | 0.009336313
1356 | 522 | 834 | -48100000 | 350 | 9.3013e+24 | 5.937996e-06 | 0.002131546 | 0.009861908
1356 | 521 | 835 | -48100000 | 350 | 8.7835e+24 | 5.624594e-06 | 0.002252034 | 0.01041936
1356 | 520 | 836 | -48100000 | 350 | 8.2927e+24 | 5.32657e-06 | 0.002379853 | 0.01101074
1356 | 519 | 837 | -48100000 | 350 | 7.8276e+24 | 5.043229e-06 | 0.002515482 | 0.01163824
1356 | 518 | 838 | -48100000 | 350 | 7.387e+24 | 4.773906e-06 | 0.002659429 | 0.01230424
1356 | 517 | 839 | -48100000 | 350 | 6.9695e+24 | 4.517963e-06 | 0.00281224 | 0.01301124
1356 | 516 | 840 | -48100000 | 350 | 6.5742e+24 | 4.274786e-06 | 0.002974499 | 0.01376195
1356 | 515 | 841 | -48100000 | 350 | 6.1999e+24 | 4.04379e-06 | 0.003146829 | 0.01455927
1356 | 514 | 842 | -48100000 | 350 | 5.8455e+24 | 3.824411e-06 | 0.003329899 | 0.01540626
1356 | 513 | 843 | -48100000 | 350 | 5.5101e+24 | 3.616112e-06 | 0.003524422 | 0.01630625
1356 | 512 | 844 | -48100000 | 350 | 5.1928e+24 | 3.418377e-06 | 0.003731165 | 0.01726278
1356 | 511 | 845 | -48100000 | 350 | 4.8926e+24 | 3.230711e-06 | 0.003950947 | 0.01827963
1356 | 510 | 846 | -48100000 | 350 | 4.6087e+24 | 3.052641e-06 | 0.004184646 | 0.01936088
1356 | 509 | 847 | -48100000 | 350 | 4.3402e+24 | 2.883716e-06 | 0.004433204 | 0.02051087
1356 | 508 | 848 | -48100000 | 350 | 4.0864e+24 | 2.7235e-06 | 0.004697629 | 0.02173427
1356 | 507 | 849 | -48100000 | 350 | 3.8465e+24 | 2.571581e-06 | 0.004979002 | 0.02303608
1356 | 506 | 850 | -48100000 | 350 | 3.6199e+24 | 2.427561e-06 | 0.005278483 | 0.02442167
1356 | 505 | 851 | -48100000 | 350 | 3.4057e+24 | 2.291061e-06 | 0.005597315 | 0.0258968
1356 | 504 | 852 | -48100000 | 350 | 3.2035e+24 | 2.161718e-06 | 0.005936833 | 0.02746763
1356 | 503 | 853 | -48100000 | 350 | 3.0125e+24 | 2.039186e-06 | 0.006298469 | 0.02914079
1356 | 502 | 854 | -48100000 | 350 | 2.8322e+24 | 1.923132e-06 | 0.00668376 | 0.03092339
1356 | 501 | 855 | -48100000 | 350 | 2.6621e+24 | 1.813241e-06 | 0.007094356 | 0.03282307
1356 | 500 | 856 | -48100000 | 350 | 2.5015e+24 | 1.70921e-06 | 0.007532031 | 0.03484804
1356 | 499 | 857 | -48100000 | 350 | 2.3501e+24 | 1.61075e-06 | 0.007998689 | 0.0370071
1356 | 498 | 858 | -48100000 | 350 | 2.2072e+24 | 1.517585e-06 | 0.008496376 | 0.03930973
1356 | 497 | 859 | -48100000 | 350 | 2.0725e+24 | 1.429451e-06 | 0.009027294 | 0.04176609
1356 | 496 | 860 | -48100000 | 350 | 1.9456e+24 | 1.346097e-06 | 0.009593807 | 0.04438715
1356 | 495 | 861 | -48100000 | 350 | 1.8259e+24 | 1.267283e-06 | 0.01019846 | 0.04718467
1356 | 494 | 862 | -48100000 | 350 | 1.7132e+24 | 1.192781e-06 | 0.01084399 | 0.0501713
1356 | 493 | 863 | -48100000 | 350 | 1.607e+24 | 1.122371e-06 | 0.01153334 | 0.05336069
1356 | 492 | 864 | -48100000 | 350 | 1.507e+24 | 1.055845e-06 | 0.01226969 | 0.05676749
1356 | 491 | 865 | -48100000 | 350 | 1.4128e+24 | 9.93005e-07 | 0.01305644 | 0.06040751
1356 | 490 | 866 | -48100000 | 350 | 1.3242e+24 | 9.336617e-07 | 0.01389727 | 0.06429775
1356 | 489 | 867 | -48100000 | 350 | 1.2408e+24 | 8.776347e-07 | 0.01479615 | 0.06845653
1356 | 488 | 868 | -48100000 | 350 | 1.1624e+24 | 8.24752e-07 | 0.01575733 | 0.07290361
1356 | 487 | 869 | -48100000 | 350 | 1.0886e+24 | 7.748501e-07 | 0.01678543 | 0.07766026
1356 | 486 | 870 | -48100000 | 350 | 1.0192e+24 | 7.277731e-07 | 0.01788541 | 0.08274945
1356 | 485 | 871 | -48100000 | 350 | 9.5398e+23 | 6.833726e-07 | 0.01906261 | 0.08819593
1356 | 484 | 872 | -48100000 | 350 | 8.9269e+23 | 6.415074e-07 | 0.0203228 | 0.0940264
1356 | 483 | 873 | -48100000 | 350 | 8.3511e+23 | 6.020431e-07 | 0.02167222 | 0.1002697
1356 | 482 | 874 | -48100000 | 350 | 7.8103e+23 | 5.648519e-07 | 0.0231176 | 0.1069569
1356 | 481 | 875 | -48100000 | 350 | 7.3024e+23 | 5.298122e-07 | 0.02466618 | 0.1141217
1356 | 480 | 876 | -48100000 | 350 | 6.8257e+23 | 4.968084e-07 | 0.02632583 | 0.1218003
1356 | 479 | 877 | -48100000 | 350 | 6.3782e+23 | 4.657306e-07 | 0.02810501 | 0.130032
1356 | 478 | 878 | -48100000 | 350 | 5.9584e+23 | 4.364742e-07 | 0.03001289 | 0.138859
1356 | 477 | 879 | -48100000 | 350 | 5.5647e+23 | 4.089402e-07 | 0.03205938 | 0.1483274
1356 | 476 | 880 | -48100000 | 350 | 5.1955e+23 | 3.830342e-07 | 0.03425517 | 0.1584866
1356 | 475 | 881 | -48100000 | 350 | 4.8493e+23 | 3.586667e-07 | 0.03661187 | 0.1693902
1356 | 474 | 882 | -48100000 | 350 | 4.5249e+23 | 3.357527e-07 | 0.03914201 | 0.1810962
1356 | 473 | 883 | -48100000 | 350 | 4.221e+23 | 3.142116e-07 | 0.04185916 | 0.1936675
1356 | 472 | 884 | -48100000 | 350 | 3.9363e+23 | 2.939668e-07 | 0.04477804 | 0.2071721
1356 | 471 | 885 | -48100000 | 350 | 3.6697e+23 | 2.749457e-07 | 0.04791455 | 0.2216837
1356 | 470 | 886 | -48100000 | 350 | 3.4201e+23 | 2.570795e-07 | 0.05128596 | 0.237282
1356 | 469 | 887 | -48100000 | 350 | 3.1866e+23 | 2.403028e-07 | 0.05491096 | 0.2540536
1356 | 468 | 888 | -48100000 | 350 | 2.9681e+23 | 2.245537e-07 | 0.05880984 | 0.2720923
1356 | 467 | 889 | -48100000 | 350 | 2.7638e+23 | 2.097737e-07 | 0.06300457 | 0.2914998
1356 | 466 | 890 | -48100000 | 350 | 2.5727e+23 | 1.959072e-07 | 0.06751901 | 0.3123866
1356 | 465 | 891 | -48100000 | 350 | 2.3941e+23 | 1.829015e-07 | 0.07237908 | 0.3348724
1356 | 464 | 892 | -48100000 | 350 | 2.2272e+23 | 1.707068e-07 | 0.07761286 | 0.3590872
1356 | 463 | 893 | -48100000 | 350 | 2.0713e+23 | 1.59276e-07 | 0.0832509 | 0.3851724
1356 | 462 | 894 | -48100000 | 350 | 1.9257e+23 | 1.485644e-07 | 0.08932636 | 0.4132814
1356 | 461 | 895 | -48100000 | 350 | 1.7897e+23 | 1.385299e-07 | 0.09587528 | 0.443581
1356 | 460 | 896 | -48100000 | 350 | 1.6628e+23 | 1.291324e-07 | 0.1029369 | 0.4762524
1356 | 459 | 897 | -48100000 | 350 | 1.5445e+23 | 1.203343e-07 | 0.1105537 | 0.5114929
1356 | 458 | 898 | -48100000 | 350 | 1.4341e+23 | 1.120999e-07 | 0.1187722 | 0.5495168
1356 | 457 | 899 | -48100000 | 350 | 1.3311e+23 | 1.043954e-07 | 0.1276427 | 0.5905577
1356 | 456 | 900 | -48100000 | 350 | 1.2351e+23 | 9.718904e-08 | 0.1372203 | 0.6348696
1356 | 455 | 901 | -48100000 | 350 | 1.1457e+23 | 9.045069e-08 | 0.1475646 | 0.6827293
1356 | 454 | 902 | -48100000 | 350 | 1.0624e+23 | 8.415196e-08 | 0.158741 | 0.7344383
1356 | 453 | 903 | -48100000 | 350 | 9.8483e+22 | 7.826604e-08 | 0.1708203 | 0.790325
1356 | 452 | 904 | -48100000 | 350 | 9.1261e+22 | 7.276766e-08 | 0.18388 | 0.8507476
1356 | 451 | 905 | -48100000 | 350 | 8.4541e+22 | 6.763296e-08 | 0.1980045 | 0.9160967
1356 | 450 | 906 | -48100000 | 350 | 7.8288e+22 | 6.283944e-08 | 0.2132859 | 0.9867985
1356 | 449 | 907 | -48100000 | 350 | 7.2473e+22 | 5.83659e-08 | 0.2298248 | 1.063318
1356 | 448 | 908 | -48100000 | 350 | 6.7067e+22 | 5.419236e-08 | 0.2477309 | 1.146163
1356 | 447 | 909 | -48100000 | 350 | 6.2042e+22 | 5.029999e-08 | 0.267124 | 1.235888
1356 | 446 | 910 | -48100000 | 350 | 5.7374e+22 | 4.667107e-08 | 0.288135 | 1.333099
1356 | 445 | 911 | -48100000 | 350 | 5.3038e+22 | 4.328891e-08 | 0.3109073 | 1.438458
1356 | 444 | 912 | -48100000 | 350 | 4.9013e+22 | 4.013779e-08 | 0.3355971 | 1.552689
1356 | 443 | 913 | -48100000 | 350 | 4.5276e+22 | 3.720293e-08 | 0.3623758 | 1.676584
1356 | 442 | 914 | -48100000 | 350 | 4.181e+22 | 3.447044e-08 | 0.3914306 | 1.811011
1356 | 441 | 915 | -48100000 | 350 | 3.8595e+22 | 3.192724e-08 | 0.4229665 | 1.956916
1356 | 440 | 916 | -48100000 | 350 | 3.5614e+22 | 2.956103e-08 | 0.4572082 | 2.11534
1356 | 439 | 917 | -48100000 | 350 | 3.2852e+22 | 2.736028e-08 | 0.4944016 | 2.287421
1356 | 438 | 918 | -48100000 | 350 | 3.0292e+22 | 2.531414e-08 | 0.5348162 | 2.474405
1356 | 437 | 919 | -48100000 | 350 | 2.7922e+22 | 2.341242e-08 | 0.5787477 | 2.677661
1356 | 436 | 920 | -48100000 | 350 | 2.5727e+22 | 2.164557e-08 | 0.6265202 | 2.898687
1356 | 435 | 921 | -48100000 | 350 | 2.3696e+22 | 2.000461e-08 | 0.6784895 | 3.139131
1356 | 434 | 922 | -48100000 | 350 | 2.1817e+22 | 1.848112e-08 | 0.7350459 | 3.400797
1356 | 433 | 923 | -48100000 | 350 | 2.0079e+22 | 1.706721e-08 | 0.7966183 | 3.685671
1356 | 432 | 924 | -48100000 | 350 | 1.8473e+22 | 1.575549e-08 | 0.8636776 | 3.995931
1356 | 431 | 925 | -48100000 | 350 | 1.6989e+22 | 1.453901e-08 | 0.9367416 | 4.333972
1356 | 430 | 926 | -48100000 | 350 | 1.5617e+22 | 1.341129e-08 | 1.016379 | 4.702428
1356 | 429 | 927 | -48100000 | 350 | 1.4351e+22 | 1.236625e-08 | 1.103217 | 5.104195
1356 | 428 | 928 | -48100000 | 350 | 1.3182e+22 | 1.139818e-08 | 1.197944 | 5.542462
1356 | 427 | 929 | -48100000 | 350 | 1.2104e+22 | 1.050176e-08 | 1.301318 | 6.020736
1356 | 426 | 930 | -48100000 | 350 | 1.1109e+22 | 9.672008e-09 | 1.414174 | 6.542884
1356 | 425 | 931 | -48100000 | 350 | 1.0192e+22 | 8.90426e-09 | 1.537434 | 7.113161
1356 | 424 | 932 | -48100000 | 350 | 9.3469e+21 | 8.194162e-09 | 1.672111 | 7.736264
1356 | 423 | 933 | -48100000 | 350 | 8.5683e+21 | 7.537641e-09 | 1.819324 | 8.417366
1356 | 422 | 934 | -48100000 | 350 | 7.8513e+21 | 6.930895e-09 | 1.980307 | 9.16218
1356 | 421 | 935 | -48100000 | 350 | 7.1913e+21 | 6.370374e-09 | 2.156423 | 9.977008
1356 | 420 | 936 | -48100000 | 350 | 6.5841e+21 | 5.852763e-09 | 2.349177 | 10.86881
1356 | 419 | 937 | -48100000 | 350 | 6.0256e+21 | 5.37497e-09 | 2.560229 | 11.84527
1356 | 418 | 938 | -48100000 | 350 | 5.5121e+21 | 4.934113e-09 | 2.791417 | 12.9149
1356 | 417 | 939 | -48100000 | 350 | 5.0402e+21 | 4.527502e-09 | 3.044771 | 14.08708
1356 | 416 | 940 | -48100000 | 350 | 4.6067e+21 | 4.152631e-09 | 3.322538 | 15.37221
1356 | 415 | 941 | -48100000 | 350 | 4.2087e+21 | 3.807167e-09 | 3.627205 | 16.78179
1356 | 414 | 942 | -48100000 | 350 | 3.8434e+21 | 3.488937e-09 | 3.961524 | 18.32857
1356 | 413 | 943 | -48100000 | 350 | 3.5082e+21 | 3.195916e-09 | 4.328546 | 20.02665
1356 | 412 | 944 | -48100000 | 350 | 3.2009e+21 | 2.926224e-09 | 4.731649 | 21.89167
1356 | 411 | 945 | -48100000 | 350 | 2.9191e+21 | 2.678107e-09 | 5.174583 | 23.94096
1356 | 410 | 946 | -48100000 | 350 | 2.661e+21 | 2.44994e-09 | 5.661503 | 26.19377
1356 | 409 | 947 | -48100000 | 350 | 2.4246e+21 | 2.240209e-09 | 6.197025 | 28.67144
1356 | 408 | 948 | -48100000 | 350 | 2.2082e+21 | 2.047508e-09 | 6.786272 | 31.39768
1356 | 407 | 949 | -48100000 | 350 | 2.0102e+21 | 1.870534e-09 | 7.434936 | 34.39882
1356 | 406 | 950 | -48100000 | 350 | 1.8291e+21 | 1.708074e-09 | 8.149343 | 37.70412
1356 | 405 | 951 | -48100000 | 350 | 1.6635e+21 | 1.559005e-09 | 8.936529 | 41.34616
1356 | 404 | 952 | -48100000 | 350 | 1.5122e+21 | 1.422285e-09 | 9.804321 | 45.36112
1356 | 403 | 953 | -48100000 | 350 | 1.374e+21 | 1.296948e-09 | 10.76143 | 49.78934
1356 | 402 | 954 | -48100000 | 350 | 1.2479e+21 | 1.182099e-09 | 11.81757 | 54.6757
1356 | 401 | 955 | -48100000 | 350 | 1.1327e+21 | 1.076908e-09 | 12.98354 | 60.07023
1356 | 400 | 956 | -48100000 | 350 | 1.0278e+21 | 9.806083e-10 | 14.2714 | 66.0287
1356 | 399 | 957 | -48100000 | 350 | 9.3203e+20 | 8.924897e-10 | 15.69459 | 72.61332
1356 | 398 | 958 | -48100000 | 350 | 8.4481e+20 | 8.11895e-10 | 17.26813 | 79.89352
1356 | 397 | 959 | -48100000 | 350 | 7.6537e+20 | 7.382168e-10 | 19.00876 | 87.94679
1356 | 396 | 960 | -48100000 | 350 | 6.9306e+20 | 6.708939e-10 | 20.9352 | 96.85976
1356 | 395 | 961 | -48100000 | 350 | 6.2726e+20 | 6.094076e-10 | 23.06837 | 106.7292
1356 | 394 | 962 | -48100000 | 350 | 5.6742e+20 | 5.532794e-10 | 25.43168 | 117.6634
1356 | 393 | 963 | -48100000 | 350 | 5.1303e+20 | 5.020673e-10 | 28.05129 | 129.7834
1356 | 392 | 964 | -48100000 | 350 | 4.6361e+20 | 4.553639e-10 | 30.95653 | 143.2249
1356 | 391 | 965 | -48100000 | 350 | 4.1874e+20 | 4.127934e-10 | 34.18023 | 158.1398
1356 | 390 | 966 | -48100000 | 350 | 3.7801e+20 | 3.740096e-10 | 37.75917 | 174.6983
1356 | 389 | 967 | -48100000 | 350 | 3.4106e+20 | 3.386934e-10 | 41.73465 | 193.0914
1356 | 388 | 968 | -48100000 | 350 | 3.0756e+20 | 3.065512e-10 | 46.15294 | 213.5333
1356 | 387 | 969 | -48100000 | 350 | 2.7721e+20 | 2.773128e-10 | 51.06605 | 236.2645
1356 | 386 | 970 | -48100000 | 350 | 2.4971e+20 | 2.507295e-10 | 56.53236 | 261.5552
1356 | 385 | 971 | -48100000 | 350 | 2.2482e+20 | 2.265729e-10 | 62.61751 | 289.7091
1356 | 384 | 972 | -48100000 | 350 | 2.023e+20 | 2.04633e-10 | 69.39531 | 321.0675
1356 | 383 | 973 | -48100000 | 350 | 1.8193e+20 | 1.847169e-10 | 76.94881 | 356.0149
1356 | 382 | 974 | -48100000 | 350 | 1.6353e+20 | 1.666475e-10 | 85.37152 | 394.9838
1356 | 381 | 975 | -48100000 | 350 | 1.469e+20 | 1.502625e-10 | 94.7688 | 438.4617
1356 | 380 | 976 | -48100000 | 350 | 1.3189e+20 | 1.354129e-10 | 105.2594 | 486.998
1356 | 379 | 977 | -48100000 | 350 | 1.1835e+20 | 1.219622e-10 | 116.9773 | 541.2124
1356 | 378 | 978 | -48100000 | 350 | 1.0613e+20 | 1.097853e-10 | 130.0736 | 601.8043
1356 | 377 | 979 | -48100000 | 350 | 9.5125e+19 | 9.876773e-11 | 144.719 | 669.5636
1356 | 376 | 980 | -48100000 | 350 | 8.5208e+19 | 8.880464e-11 | 161.1065 | 745.3828
1356 | 375 | 981 | -48100000 | 350 | 7.6281e+19 | 7.980021e-11 | 179.4542 | 830.271
1356 | 374 | 982 | -48100000 | 350 | 6.8248e+19 | 7.166683e-11 | 200.0088 | 925.3699
1356 | 373 | 983 | -48100000 | 350 | 6.1025e+19 | 6.432446e-11 | 223.0497 | 1031.972
1356 | 372 | 984 | -48100000 | 350 | 5.4533e+19 | 5.769999e-11 | 248.8934 | 1151.542
1356 | 371 | 985 | -48100000 | 350 | 4.8702e+19 | 5.172671e-11 | 277.8986 | 1285.739
1356 | 370 | 986 | -48100000 | 350 | 4.3469e+19 | 4.634378e-11 | 310.4722 | 1436.445
1356 | 369 | 987 | -48100000 | 350 | 3.8773e+19 | 4.149573e-11 | 347.076 | 1605.798
1356 | 368 | 988 | -48100000 | 350 | 3.4564e+19 | 3.713201e-11 | 388.2344 | 1796.223
1356 | 367 | 989 | -48100000 | 350 | 3.0792e+19 | 3.320661e-11 | 434.5436 | 2010.48
1356 | 366 | 990 | -48100000 | 350 | 2.7414e+19 | 2.967764e-11 | 486.6815 | 2251.703
1356 | 365 | 991 | -48100000 | 350 | 2.4391e+19 | 2.650701e-11 | 545.4194 | 2523.463
1356 | 364 | 992 | -48100000 | 350 | 2.1688e+19 | 2.366009e-11 | 611.6358 | 2829.822
1356 | 363 | 993 | -48100000 | 350 | 1.9272e+19 | 2.110542e-11 | 686.3318 | 3175.414
1356 | 362 | 994 | -48100000 | 350 | 1.7114e+19 | 1.881444e-11 | 770.6488 | 3565.519
1356 | 361 | 995 | -48100000 | 350 | 1.5187e+19 | 1.676123e-11 | 865.8893 | 4006.164
1356 | 360 | 996 | -48100000 | 350 | 1.3468e+19 | 1.492229e-11 | 973.5409 | 4504.229
1356 | 359 | 997 | -48100000 | 350 | 1.1936e+19 | 1.327632e-11 | 1095.303 | 5067.579
1356 | 358 | 998 | -48100000 | 350 | 1.0571e+19 | 1.180403e-11 | 1233.119 | 5705.206
1356 | 357 | 999 | -48100000 | 350 | 9.3561e+18 | 1.048794e-11 | 1389.213 | 6427.398
1356 | 356 | 1000 | -48100000 | 350 | 8.2748e+18 | 9.312276e-12 | 1566.132 | 7245.94
1356 | 355 | 1001 | -48100000 | 350 | 7.3135e+18 | 8.262739e-12 | 1766.795 | 8174.334
1356 | 354 | 1002 | -48100000 | 350 | 6.4593e+18 | 7.326432e-12 | 1994.548 | 9228.066
1356 | 353 | 1003 | -48100000 | 350 | 5.7009e+18 | 6.491704e-12 | 2253.232 | 10424.91
1356 | 352 | 1004 | -48100000 | 350 | 5.0279e+18 | 5.748043e-12 | 2547.26 | 11785.27
1356 | 351 | 1005 | -48100000 | 350 | 4.4312e+18 | 5.085971e-12 | 2881.701 | 13332.61
1356 | 350 | 1006 | -48100000 | 350 | 3.9025e+18 | 4.496945e-12 | 3262.389 | 15093.92
1356 | 349 | 1007 | -48100000 | 350 | 3.4344e+18 | 3.973273e-12 | 3696.037 | 17100.25
1356 | 348 | 1008 | -48100000 | 350 | 3.0202e+18 | 3.508034e-12 | 4190.378 | 19387.4
1356 | 347 | 1009 | -48100000 | 350 | 2.654e+18 | 3.095002e-12 | 4754.331 | 21996.61
1356 | 346 | 1010 | -48100000 | 350 | 2.3304e+18 | 2.728583e-12 | 5398.182 | 24975.48
1356 | 345 | 1011 | -48100000 | 350 | 2.0448e+18 | 2.403751e-12 | 6133.811 | 28378.97
1356 | 344 | 1012 | -48100000 | 350 | 1.7928e+18 | 2.115998e-12 | 6974.947 | 32270.61
1356 | 343 | 1013 | -48100000 | 350 | 1.5706e+18 | 1.861279e-12 | 7937.465 | 36723.84
1356 | 342 | 1014 | -48100000 | 350 | 1.375e+18 | 1.63597e-12 | 9039.744 | 41823.7
1356 | 341 | 1015 | -48100000 | 350 | 1.2027e+18 | 1.436825e-12 | 10303.07 | 47668.67
1356 | 340 | 1016 | -48100000 | 350 | 1.0512e+18 | 1.260939e-12 | 11752.13 | 54372.96
1356 | 339 | 1017 | -48100000 | 350 | 9.1807e+17 | 1.105715e-12 | 13415.56 | 62069.06
1356 | 338 | 1018 | -48100000 | 350 | 8.0115e+17 | 9.688305e-13 | 15326.62 | 70910.85
1356 | 337 | 1019 | -48100000 | 350 | 6.9855e+17 | 8.482133e-13 | 17523.96 | 81077.18
1356 | 336 | 1020 | -48100000 | 350 | 6.0859e+17 | 7.420135e-13 | 20052.56 | 92776.1
1356 | 335 | 1021 | -48100000 | 350 | 5.2978e+17 | 6.485821e-13 | 22964.76 | 106249.8
1356 | 334 | 1022 | -48100000 | 350 | 4.608e+17 | 5.664496e-13 | 26321.58 | 121780.6
1356 | 333 | 1023 | -48100000 | 350 | 4.0046e+17 | 4.943078e-13 | 30194.17 | 139697.7
1356 | 332 | 1024 | -48100000 | 350 | 3.4772e+17 | 4.309932e-13 | 34665.59 | 160385.4
1356 | 331 | 1025 | -48100000 | 350 | 3.0168e+17 | 3.754713e-13 | 39832.88 | 184292.6
1356 | 330 | 1026 | -48100000 | 350 | 2.615e+17 | 3.268234e-13 | 45809.54 | 211944.5
1356 | 329 | 1027 | -48100000 | 350 | 2.2648e+17 | 2.842341e-13 | 52728.39 | 243955.6
1356 | 328 | 1028 | -48100000 | 350 | 1.9598e+17 | 2.469804e-13 | 60745.05 | 281045.8
1356 | 327 | 1029 | -48100000 | 350 | 1.6943e+17 | 2.144216e-13 | 70042.01 | 324059.6
1356 | 326 | 1030 | -48100000 | 350 | 1.4635e+17 | 1.859906e-13 | 80833.46 | 373987.8
1356 | 325 | 1031 | -48100000 | 350 | 1.263e+17 | 1.611855e-13 | 93371.02 | 431994.7
1356 | 324 | 1032 | -48100000 | 350 | 1.089e+17 | 1.39563e-13 | 107950.6 | 499449.2
1356 | 323 | 1033 | -48100000 | 350 | 93809439891637104 | 1.207313e-13 | 124920.5 | 577962.8
1356 | 322 | 1034 | -48100000 | 350 | 80734748575372608 | 1.043449e-13 | 144691 | 669434
1356 | 321 | 1035 | -48100000 | 350 | 69417339716155104 | 9.009921e-14 | 167746.1 | 776101.8
1356 | 320 | 1036 | -48100000 | 350 | 59630045476523600 | 7.772574e-14 | 194657.1 | 900609.4
1356 | 319 | 1037 | -48100000 | 350 | 51173858396188096 | 6.698834e-14 | 226099 | 1046080.2
1356 | 318 | 1038 | -48100000 | 350 | 43874595737032096 | 5.767933e-14 | 262870.4 | 1216208.4
1356 | 317 | 1039 | -48100000 | 350 | 37579939791886600 | 4.961624e-14 | 305916.7 | 1415368.4
1356 | 316 | 1040 | -48100000 | 350 | 32156814041418300 | 4.263892e-14 | 356358.6 | 1648745.0
1356 | 315 | 1041 | -48100000 | 350 | 27489059069996700 | 3.660693e-14 | 415525.5 | 1922489.5
1356 | 314 | 1042 | -48100000 | 350 | 23475375800805800 | 3.13972e-14 | 484996.7 | 2243908.0
1356 | 313 | 1043 | -48100000 | 350 | 20027506915360100 | 2.690204e-14 | 566649.5 | 2621686.9
1356 | 312 | 1044 | -48100000 | 350 | 17068630313011000 | 2.302723e-14 | 662718.7 | 3066164.8
1356 | 311 | 1045 | -48100000 | 350 | 14531941169642000 | 1.969048e-14 | 775866.6 | 3589660.0
1356 | 310 | 1046 | -48100000 | 350 | 12359401596991700 | 1.681995e-14 | 909268.8 | 4206865.0
1356 | 309 | 1047 | -48100000 | 350 | 10500639108298800 | 1.435299e-14 | 1066717.3 | 4935323.4
1356 | 308 | 1048 | -48100000 | 350 | 8911977083698860 | 1.223504e-14 | 1252744.7 | 5796006.4
1356 | 307 | 1049 | -48100000 | 350 | 7555582219734120 | 1.041859e-14 | 1472775.3 | 6814009.9
1356 | 306 | 1050 | -48100000 | 350 | 6398715559523970 | 8.862342e-15 | 1733307.3 | 8019399.4
1356 | 305 | 1051 | -48100000 | 350 | 5413075150131600 | 7.530427e-15 | 2042134.9 | 9448235.3
1356 | 304 | 1052 | -48100000 | 350 | 4574219676608080 | 6.391718e-15 | 2408616.7 | 11143816.8
1356 | 303 | 1053 | -48100000 | 350 | 3861063591935350 | 5.419232e-15 | 2844003.1 | 13158195.9
1356 | 302 | 1054 | -48100000 | 350 | 3255435311289100 | 4.589606e-15 | 3361834.5 | 15554018.6
1356 | 301 | 1055 | -48100000 | 350 | 2741690979245580 | 3.882626e-15 | 3978426.3 | 18406770.3
1356 | 300 | 1056 | -48100000 | 350 | 2306377160299900 | 3.280829e-15 | 4713460.9 | 21807515.2
1356 | 299 | 1057 | -48100000 | 350 | 1937936555945010 | 2.769136e-15 | 5590711.3 | 25866242.4
1356 | 298 | 1058 | -48100000 | 350 | 1626451524317550 | 2.334547e-15 | 6638926.0 | 30715960.7
1356 | 297 | 1059 | -48100000 | 350 | 1363420778996050 | 1.965866e-15 | 7892912.3 | 36517711.7
1356 | 296 | 1060 | -48100000 | 350 | 1141565179159960 | 1.653455e-15 | 9394866.0 | 43466719.6
1356 | 295 | 1061 | -48100000 | 350 | 954659000538018 | 1.389036e-15 | 11196002.6 | 51799941.4
1356 | 294 | 1062 | -48100000 | 350 | 797383501336460 | 1.165498e-15 | 13358564.5 | 61805349.9
1356 | 293 | 1063 | -48100000 | 350 | 665199975028363 | 9.767445e-16 | 15958290.6 | 73833362.3
1356 | 292 | 1064 | -48100000 | 350 | 554239817377701 | 8.175545e-16 | 19087461.5 | 88310928.6
1356 | 291 | 1065 | -48100000 | 350 | 461209432775652 | 6.834601e-16 | 22858658.3 | 105758921.3
1356 | 290 | 1066 | -48100000 | 350 | 383308068863105 | 5.706432e-16 | 27409407.9 | 126813629.3
1356 | 289 | 1067 | -48100000 | 350 | 318156902095845 | 4.758451e-16 | 32907933.7 | 152253362.0
1356 | 288 | 1068 | -48100000 | 350 | 263737903617399 | 3.962873e-16 | 39560281.5 | 183031420.6
1356 | 287 | 1069 | -48100000 | 350 | 218341197456068 | 3.296041e-16 | 47619164.7 | 220317020.8
1356 | 286 | 1070 | -48100000 | 350 | 180519784282241 | 2.737833e-16 | 57394957.0 | 265546152.0
1356 | 285 | 1071 | -48100000 | 350 | 149050646108345 | 2.271157e-16 | 69269374.4 | 320484878.4
1356 | 284 | 1072 | -48100000 | 350 | 122901372504195 | 1.881514e-16 | 83712527.4 | 387308235.3
1356 | 283 | 1073 | -48100000 | 350 | 101201559034443 | 1.556615e-16 | 101304206.1 | 468698706.2
1356 | 282 | 1074 | -48100000 | 350 | 83218325402949.8 | 1.286063e-16 | 122760486.0 | 567969319.5
1356 | 281 | 1075 | -48100000 | 350 | 68335385733795.7 | 1.061072e-16 | 148967034.8 | 689217745.1
1356 | 280 | 1076 | -48100000 | 350 | 56035177890664.4 | 8.74222e-17 | 181020868.2 | 837519487.1
1356 | 279 | 1077 | -48100000 | 350 | 45883623950345.8 | 7.192616e-17 | 220282779.0 | 1019170452.2
1356 | 278 | 1078 | -48100000 | 350 | 37517150985361.9 | 5.909266e-17 | 268443265.9 | 1241991979.5
1356 | 277 | 1079 | -48100000 | 350 | 30631651140291.4 | 4.847915e-17 | 327605566.0 | 1515715002.1
1356 | 276 | 1080 | -48100000 | 350 | 24973103464830 | 3.971408e-17 | 400390389.6 | 1852464619.7
1356 | 275 | 1081 | -48100000 | 350 | 20329617857063.6 | 3.248591e-17 | 490068238.4 | 2267372286.0
1356 | 274 | 1082 | -48100000 | 350 | 16524694450146.7 | 2.653381e-17 | 600726834.4 | 2779350443.4
1356 | 273 | 1083 | -48100000 | 350 | 13411520445126.1 | 2.16397e-17 | 737483316.1 | 3412074281.1
1356 | 272 | 1084 | -48100000 | 350 | 10868151283739.3 | 1.762149e-17 | 906753607.9 | 4195228010.0
1356 | 271 | 1085 | -48100000 | 350 | 8.793444638e+12 | 1.432736e-17 | 1116594924.5 | 5166089511.5
1356 | 270 | 1086 | -48100000 | 350 | 7103634383649.2 | 1.163095e-17 | 1377141988.9 | 6371548561.0
1356 | 269 | 1087 | -48100000 | 350 | 5729447888629.5 | 9.427167e-18 | 1701163530.8 | 7870681552.1
1356 | 268 | 1088 | -48100000 | 350 | 4613683908540.5 | 7.628815e-18 | 2104773432.7 | 9738041715.9
1356 | 267 | 1089 | -48100000 | 350 | 3709180422724.4 | 6.163608e-18 | 2608341048.7 | 12067870843.6
1356 | 266 | 1090 | -48100000 | 350 | 2977112116935.6 | 4.971725e-18 | 3237658490.5 | 14979499908.3
1356 | 265 | 1091 | -48100000 | 350 | 2385566140656.7 | 4.003734e-18 | 4025440031.2 | 18624286271.8
1356 | 264 | 1092 | -48100000 | 350 | 1908352431130.9 | 3.218854e-18 | 5013251515.9 | 23194540388.7
1356 | 263 | 1093 | -48100000 | 350 | 1524011470268.8 | 2.583492e-18 | 6253997530.7 | 28935033053.1
1356 | 262 | 1094 | -48100000 | 350 | 1214987971731.7 | 2.070019e-18 | 7815133345.7 | 36157855925.2
1356 | 261 | 1095 | -48100000 | 350 | 966943812019.6 | 1.655748e-18 | 9782820401.9 | 45261647497.0
1356 | 260 | 1096 | -48100000 | 350 | 768187633157.4 | 1.322082e-18 | 12267312429.2 | 56756512753.5
1356 | 259 | 1097 | -48100000 | 350 | 609202052937.9 | 1.0538e-18 | 15409949658.6 | 71296382918.0
1356 | 258 | 1098 | -48100000 | 350 | 482252406291.5 | 8.384636e-19 | 19392258371.6 | 89721115846.5
1356 | 257 | 1099 | -48100000 | 350 | 381063481665.6 | 6.659287e-19 | 24447812091.3 | 113111373560.0
1356 | 256 | 1100 | -48100000 | 350 | 300552872994.5 | 5.279339e-19 | 30877722368.6 | 142860292629.1
1356 | 255 | 1101 | -48100000 | 350 | 236611396021.4 | 4.177633e-19 | 39070909301.8 | 180767268696.7
1356 | 254 | 1102 | -48100000 | 350 | 185922565021.1 | 3.29967e-19 | 49530678925.2 | 229160920643.9
1356 | 253 | 1103 | -48100000 | 350 | 145814433454.0 | 2.6013e-19 | 62909639288.9 | 291060634937.1
1356 | 252 | 1104 | -48100000 | 350 | 114138205154.7 | 2.046824e-19 | 80055664104.5 | 370389223145.4
1356 | 251 | 1105 | -48100000 | 350 | 89168951774.8 | 1.607424e-19 | 102072522995.6 | 472253436652.4
1356 | 250 | 1106 | -48100000 | 350 | 69524553505.1 | 1.259884e-19 | 130400023556.7 | 603314755596.1
1356 | 249 | 1107 | -48100000 | 350 | 54099636026.4 | 9.855311e-20 | 166920165830.0 | 772280528063.1
1356 | 248 | 1108 | -48100000 | 350 | 42011826372.3 | 7.693773e-20 | 214098049595.0 | 990555898242.4
1356 | 247 | 1109 | -48100000 | 350 | 32558110340.6 | 5.994143e-20 | 275169311972.5 | 1273111013880.4
1356 | 246 | 1110 | -48100000 | 350 | 25179458261.3 | 4.660396e-20 | 354390000282.6 | 1639637099553.5
1356 | 245 | 1111 | -48100000 | 350 | 19432206249.0 | 3.615892e-20 | 457370406902.4 | 2116090992401.4
1356 | 244 | 1112 | -48100000 | 350 | 14964946667.2 | 2.799586e-20 | 591522067544.3 | 2736763244947.2
1356 | 243 | 1113 | -48100000 | 350 | 11499903036.3 | 2.162952e-20 | 766657625661.2 | 3547053485390.1
1356 | 242 | 1114 | -48100000 | 350 | 8817948309.0 | 1.667489e-20 | 995797668155.7 | 4607203360860.0
1356 | 241 | 1115 | -48100000 | 350 | 6746577500.3 | 1.282715e-20 | 1296258437052.5 | 5997328994344.9
1356 | 240 | 1116 | -48100000 | 350 | 5150271301.9 | 9.845483e-21 | 1691121605696.3 | 7824221118951.5
1356 | 239 | 1117 | -48100000 | 350 | 3922790929.0 | 7.539998e-21 | 2211224996341.4 | 10230555423602.7
1356 | 238 | 1118 | -48100000 | 350 | 2981029737.8 | 5.7613e-21 | 2897865303559.0 | 13407397097648.7
1356 | 237 | 1119 | -48100000 | 350 | 2260117225.7 | 4.392101e-21 | 3806476331564.4 | 17611218733115.9
1356 | 236 | 1120 | -48100000 | 350 | 1709528478.2 | 3.34052e-21 | 5011647067367.6 | 23187117173093.2
1356 | 235 | 1121 | -48100000 | 350 | 1289999141.4 | 2.534736e-21 | 6613984561341.1 | 30600565631091.1
1356 | 234 | 1122 | -48100000 | 350 | 971084396.9 | 1.918737e-21 | 8749523316658.8 | 40480947605642.6
1356 | 233 | 1123 | -48100000 | 350 | 729231707.6 | 1.448933e-21 | 11602658774096.8 | 53681395536839.7
1356 | 232 | 1124 | -48100000 | 350 | 546262555.5 | 1.091486e-21 | 15423970384485.9 | 71361251854322.7
1356 | 231 | 1125 | -48100000 | 350 | 408179050.3 | 8.201834e-22 | 20554846624404.5 | 95100000209187
1356 | 230 | 1126 | -48100000 | 350 | 304228018.3 | 6.147701e-22 | 27461597347238.9 | 127055091248714
1356 | 229 | 1127 | -48100000 | 350 | 226168701.9 | 4.596308e-22 | 36782834594427.9 | 170181156860173
1356 | 228 | 1128 | -48100000 | 350 | 167701106.8 | 3.427563e-22 | 49395460417677.4 | 228535312468677
1356 | 227 | 1129 | -48100000 | 350 | 124020805.7 | 2.549336e-22 | 66506820112379.1 | 307703517431761
1356 | 226 | 1130 | -48100000 | 350 | 91473051.7 | 1.891119e-22 | 89783752249563.8 | 415397643861645
1356 | 225 | 1131 | -48100000 | 350 | 67284700.4 | 1.399089e-22 | 121533815280700 | 562293947982828
1356 | 224 | 1132 | -48100000 | 350 | 49356945.0 | 1.032264e-22 | 164960509420250 | 763213891450183
1356 | 223 | 1133 | -48100000 | 350 | 36105468.8 | 7.595205e-23 | 224523740790492 | 1038791881365440
1356 | 222 | 1134 | -48100000 | 350 | 26337476.6 | 5.572822e-23 | 306450409684553 | 1417837581454140
1356 | 221 | 1135 | -48100000 | 350 | 19157339.0 | 4.077382e-23 | 419459782662260 | 1940691952017040
1356 | 220 | 1136 | -48100000 | 350 | 13894379.2 | 2.974686e-23 | 575797084441687 | 2664009313785870
1356 | 219 | 1137 | -48100000 | 350 | 10047750.2 | 2.163902e-23 | 792710743984381 | 3667592042707520
1356 | 218 | 1138 | -48100000 | 350 | 7244471.3 | 1.56947e-23 | 1094570217651040 | 5064188988109260
1356 | 217 | 1139 | -48100000 | 350 | 5207567.3 | 1.134933e-23 | 1515911621936450 | 7013586537401000
1356 | 216 | 1140 | -48100000 | 350 | 3731944.9 | 8.182204e-24 | 2105831475911970 | 9742936907248430
1356 | 215 | 1141 | -48100000 | 350 | 2666178.1 | 5.880787e-24 | 2934345563908220 | 13576178350568600
1356 | 214 | 1142 | -48100000 | 350 | 1898794.0 | 4.213537e-24 | 4101621683683530 | 18976751814493800
1356 | 213 | 1143 | -48100000 | 350 | 1347975.6 | 3.009436e-24 | 5751429218869950 | 26609827351776900
1356 | 212 | 1144 | -48100000 | 350 | 953854.5 | 2.142551e-24 | 8090796785571090 | 37433253094029904
1356 | 211 | 1145 | -48100000 | 350 | 672757 | 1.520424e-24 | 11418840603168100 | 52830933920015104
1356 | 210 | 1146 | -48100000 | 350 | 472922.4 | 1.07539e-24 | 16169186828238000 | 74809104579848496
1356 | 209 | 1147 | -48100000 | 350 | 331326.7 | 7.580784e-25 | 22972614999369300 | 1.0629e+17
1356 | 208 | 1148 | -48100000 | 350 | 231332.6 | 5.325841e-25 | 32749887202654600 | 1.5152e+17
1356 | 207 | 1149 | -48100000 | 350 | 160956.8 | 3.72878e-25 | 46849800016132496 | 2.1676e+17
1356 | 206 | 1150 | -48100000 | 350 | 111596.9 | 2.601525e-25 | 67255234128316400 | 3.1117e+17
1356 | 205 | 1151 | -48100000 | 350 | 77097.94 | 1.80863e-25 | 96891824511475296 | 4.4828e+17
1356 | 204 | 1152 | -48100000 | 350 | 53071.15 | 1.252879e-25 | 1.4009e+17 | 6.4816e+17
1356 | 203 | 1153 | -48100000 | 350 | 36397.87 | 8.647356e-26 | 2.033e+17 | 9.4058e+17
1356 | 202 | 1154 | -48100000 | 350 | 24869.76 | 5.946323e-26 | 2.9611e+17 | 1.37e+18
1356 | 201 | 1155 | -48100000 | 350 | 16928.59 | 4.073621e-26 | 4.3293e+17 | 2.003e+18
1356 | 200 | 1156 | -48100000 | 350 | 11478.88 | 2.780066e-26 | 6.354e+17 | 2.9397e+18
1356 | 199 | 1157 | -48100000 | 350 | 7753.215 | 1.889936e-26 | 9.3617e+17 | 4.3313e+18
1356 | 198 | 1158 | -48100000 | 350 | 5216.06 | 1.279767e-26 | 1.3848e+18 | 6.4068e+18
1356 | 197 | 1159 | -48100000 | 350 | 3495.066 | 8.631384e-27 | 2.0565e+18 | 9.5149e+18
1356 | 196 | 1160 | -48100000 | 350 | 2332.348 | 5.79788e-27 | 3.0666e+18 | 1.4188e+19
1356 | 195 | 1161 | -48100000 | 350 | 1549.992 | 3.878555e-27 | 4.5917e+18 | 2.1244e+19
1356 | 194 | 1162 | -48100000 | 350 | 1025.736 | 2.583778e-27 | 6.9041e+18 | 3.1943e+19
1356 | 193 | 1163 | -48100000 | 350 | 675.9014 | 1.713943e-27 | 1.0425e+19 | 4.8235e+19
1356 | 192 | 1164 | -48100000 | 350 | 443.4491 | 1.132048e-27 | 1.5811e+19 | 7.315e+19
1356 | 191 | 1165 | -48100000 | 350 | 289.6592 | 7.444423e-28 | 2.4083e+19 | 1.1142e+20
1356 | 190 | 1166 | -48100000 | 350 | 188.3577 | 4.873768e-28 | 3.6848e+19 | 1.7048e+20
1356 | 189 | 1167 | -48100000 | 350 | 121.9274 | 3.176403e-28 | 5.6635e+19 | 2.6203e+20
1356 | 188 | 1168 | -48100000 | 350 | 78.5615 | 2.060686e-28 | 8.7448e+19 | 4.0459e+20
1356 | 187 | 1169 | -48100000 | 350 | 50.38207 | 1.330643e-28 | 1.3566e+20 | 6.2764e+20
1356 | 186 | 1170 | -48100000 | 350 | 32.1564 | 8.551691e-29 | 2.1145e+20 | 9.783e+20
1356 | 185 | 1171 | -48100000 | 350 | 20.42444 | 5.469526e-29 | 3.3118e+20 | 1.5322e+21
1356 | 184 | 1172 | -48100000 | 350 | 12.90893 | 3.481132e-29 | 5.2125e+20 | 2.4116e+21
1356 | 183 | 1173 | -48100000 | 350 | 8.118053 | 2.204598e-29 | 8.2452e+20 | 3.8148e+21
1356 | 182 | 1174 | -48100000 | 350 | 5.079252 | 1.389123e-29 | 1.3109e+21 | 6.0649e+21
1356 | 181 | 1175 | -48100000 | 350 | 3.161527 | 8.707996e-30 | 2.0948e+21 | 9.692e+21
1356 | 180 | 1176 | -48100000 | 350 | 1.957518 | 5.430305e-30 | 3.3652e+21 | 1.557e+22
1356 | 179 | 1177 | -48100000 | 350 | 1.205559 | 3.368378e-30 | 5.435e+21 | 2.5146e+22
1356 | 178 | 1178 | -48100000 | 350 | 0.7384228 | 2.078112e-30 | 8.8254e+21 | 4.0832e+22
1356 | 177 | 1179 | -48100000 | 350 | 0.4497964 | 1.275054e-30 | 1.441e+22 | 6.6669e+22
1356 | 176 | 1180 | -48100000 | 350 | 0.2724458 | 7.779636e-31 | 2.366e+22 | 1.0947e+23
1356 | 175 | 1181 | -48100000 | 350 | 0.1640799 | 4.71975e-31 | 3.9071e+22 | 1.8077e+23
1356 | 174 | 1182 | -48100000 | 350 | 0.0982424 | 2.846855e-31 | 6.4895e+22 | 3.0025e+23
1356 | 173 | 1183 | -48100000 | 350 | 0.05847456 | 1.707082e-31 | 1.0842e+23 | 5.0164e+23
1356 | 172 | 1184 | -48100000 | 350 | 0.03459509 | 1.017517e-31 | 1.8224e+23 | 8.4317e+23
1356 | 171 | 1185 | -48100000 | 350 | 0.02034209 | 6.028111e-32 | 3.0819e+23 | 1.4259e+24
1356 | 170 | 1186 | -48100000 | 350 | 0.01188675 | 3.549167e-32 | 5.2444e+23 | 2.4264e+24
1356 | 169 | 1187 | -48100000 | 350 | 0.006901901 | 2.076488e-32 | 8.9809e+23 | 4.1552e+24
1356 | 168 | 1188 | -48100000 | 350 | 0.003981654 | 1.207094e-32 | 1.5479e+24 | 7.1615e+24
1356 | 167 | 1189 | -48100000 | 350 | 0.002281901 | 6.971255e-33 | 2.6854e+24 | 1.2424e+25
1356 | 166 | 1190 | -48100000 | 350 | 0.001299023 | 3.999336e-33 | 4.6899e+24 | 2.1699e+25
1356 | 165 | 1191 | -48100000 | 350 | 0.000734464 | 2.278868e-33 | 8.2467e+24 | 3.8154e+25
1356 | 164 | 1192 | -48100000 | 350 | 0.000412386 | 1.289587e-33 | 1.4601e+25 | 6.7556e+25
1356 | 163 | 1193 | -48100000 | 350 | 0.0002299118 | 7.246484e-34 | 2.6036e+25 | 1.2046e+26
1356 | 162 | 1194 | -48100000 | 350 | 0.0001272581 | 4.042893e-34 | 4.6759e+25 | 2.1634e+26
1356 | 161 | 1195 | -48100000 | 350 | 6.992273e-05 | 2.239172e-34 | 8.4594e+25 | 3.9139e+26
1356 | 160 | 1196 | -48100000 | 350 | 3.813292e-05 | 1.230987e-34 | 1.5419e+26 | 7.1336e+26
1356 | 159 | 1197 | -48100000 | 350 | 2.063808e-05 | 6.716282e-35 | 2.8317e+26 | 1.3101e+27
1356 | 158 | 1198 | -48100000 | 350 | 1.108314e-05 | 3.636232e-35 | 5.2409e+26 | 2.4248e+27
1356 | 157 | 1199 | -48100000 | 350 | 5.904954e-06 | 1.953248e-35 | 9.7766e+26 | 4.5233e+27
1356 | 156 | 1200 | -48100000 | 350 | 3.120787e-06 | 1.040831e-35 | 1.8385e+27 | 8.506e+27
1356 | 155 | 1201 | -48100000 | 350 | 1.635829e-06 | 5.501138e-36 | 3.4857e+27 | 1.6127e+28
1356 | 154 | 1202 | -48100000 | 350 | 8.502914e-07 | 2.883403e-36 | 6.6641e+27 | 3.0832e+28
1356 | 153 | 1203 | -48100000 | 350 | 4.382105e-07 | 1.498537e-36 | 1.285e+28 | 5.945e+28
1356 | 152 | 1204 | -48100000 | 350 | 2.23877e-07 | 7.720861e-37 | 2.4992e+28 | 1.1563e+29
1356 | 151 | 1205 | -48100000 | 350 | 1.133633e-07 | 3.942988e-37 | 4.9043e+28 | 2.269e+29
1356 | 150 | 1206 | -48100000 | 350 | 5.688459e-08 | 1.995583e-37 | 9.7109e+28 | 4.4929e+29
1356 | 149 | 1207 | -48100000 | 350 | 2.828111e-08 | 1.000736e-37 | 1.9406e+29 | 8.9787e+29
1356 | 148 | 1208 | -48100000 | 350 | 1.392825e-08 | 4.971574e-38 | 3.9149e+29 | 1.8113e+30
1356 | 147 | 1209 | -48100000 | 350 | 6.79378e-09 | 2.446298e-38 | 7.9735e+29 | 3.6891e+30
1356 | 146 | 1210 | -48100000 | 350 | 3.281367e-09 | 1.192011e-38 | 1.64e+30 | 7.5876e+30
1356 | 145 | 1211 | -48100000 | 350 | 1.569055e-09 | 5.750677e-39 | 3.4069e+30 | 1.5763e+31
1356 | 144 | 1212 | -48100000 | 350 | 7.426277e-10 | 2.746217e-39 | 7.1502e+30 | 3.3081e+31
1356 | 143 | 1213 | -48100000 | 350 | 3.478244e-10 | 1.297882e-39 | 1.5163e+31 | 7.0155e+31
1356 | 142 | 1214 | -48100000 | 350 | 1.611792e-10 | 6.069097e-40 | 3.25e+31 | 1.5037e+32
1356 | 141 | 1215 | -48100000 | 350 | 7.387867e-11 | 2.807395e-40 | 7.0421e+31 | 3.2581e+32
1356 | 140 | 1216 | -48100000 | 350 | 3.348798e-11 | 1.284318e-40 | 1.5429e+32 | 7.1384e+32
1356 | 139 | 1217 | -48100000 | 350 | 1.50077e-11 | 5.809342e-41 | 3.4189e+32 | 1.5818e+33
1356 | 138 | 1218 | -48100000 | 350 | 6.647939e-12 | 2.597525e-41 | 7.6642e+32 | 3.546e+33
1356 | 137 | 1219 | -48100000 | 350 | 2.910027e-12 | 1.147786e-41 | 1.7386e+33 | 8.0437e+33
1356 | 136 | 1220 | -48100000 | 350 | 1.258434e-12 | 5.010918e-42 | 3.9918e+33 | 1.8468e+34
1356 | 135 | 1221 | -48100000 | 350 | 5.374892e-13 | 2.160786e-42 | 9.2792e+33 | 4.2931e+34
1356 | 134 | 1222 | -48100000 | 350 | 2.266701e-13 | 9.200774e-43 | 2.1845e+34 | 1.0107e+35
1356 | 133 | 1223 | -48100000 | 350 | 9.435822e-14 | 3.867508e-43 | 5.2094e+34 | 2.4102e+35
1356 | 132 | 1224 | -48100000 | 350 | 3.876126e-14 | 1.604371e-43 | 1.2589e+35 | 5.8244e+35
1356 | 131 | 1225 | -48100000 | 350 | 1.570784e-14 | 6.566189e-44 | 3.0835e+35 | 1.4266e+36
1356 | 130 | 1226 | -48100000 | 350 | 6.277689e-15 | 2.650463e-44 | 7.6581e+35 | 3.5431e+36
1356 | 129 | 1227 | -48100000 | 350 | 2.473473e-15 | 1.054848e-44 | 1.929e+36 | 8.925e+36
1356 | 128 | 1228 | -48100000 | 350 | 9.604921e-16 | 4.137843e-45 | 4.9301e+36 | 2.281e+37
1356 | 127 | 1229 | -48100000 | 350 | 3.674604e-16 | 1.599283e-45 | 1.2788e+37 | 5.9167e+37
1356 | 126 | 1230 | -48100000 | 350 | 1.384533e-16 | 6.08822e-46 | 3.368e+37 | 1.5582e+38
1356 | 125 | 1231 | -48100000 | 350 | 5.13586e-17 | 2.281975e-46 | 9.0089e+37 | 4.1681e+38
1356 | 124 | 1232 | -48100000 | 350 | 1.87489e-17 | 8.418284e-47 | 2.4485e+38 | 1.1328e+39
1356 | 123 | 1233 | -48100000 | 350 | 6.73321e-18 | 3.055341e-47 | 6.7641e+38 | 3.1295e+39
1356 | 122 | 1234 | -48100000 | 350 | 2.377809e-18 | 1.090549e-47 | 1.9001e+39 | 8.7912e+39
1356 | 121 | 1235 | -48100000 | 350 | 8.253905e-19 | 3.826482e-48 | 5.4299e+39 | 2.5122e+40
1356 | 120 | 1236 | -48100000 | 350 | 2.815029e-19 | 1.319281e-48 | 1.5792e+40 | 7.3064e+40
1356 | 119 | 1237 | -48100000 | 350 | 9.428751e-20 | 4.467515e-49 | 4.6762e+40 | 2.1635e+41
1356 | 118 | 1238 | -48100000 | 350 | 3.100085e-20 | 1.485206e-49 | 1.4105e+41 | 6.5259e+41
1356 | 117 | 1239 | -48100000 | 350 | 1.00008e-20 | 4.845003e-50 | 4.3359e+41 | 2.0061e+42
1356 | 116 | 1240 | -48100000 | 350 | 3.163912e-21 | 1.550156e-50 | 1.359e+42 | 6.2877e+42
1356 | 115 | 1241 | -48100000 | 350 | 9.811174e-22 | 4.861947e-51 | 4.3453e+42 | 2.0104e+43
1356 | 114 | 1242 | -48100000 | 350 | 2.980547e-22 | 1.494071e-51 | 1.4181e+43 | 6.5611e+43
1356 | 113 | 1243 | -48100000 | 350 | 8.865691e-23 | 4.495958e-52 | 4.7262e+43 | 2.1867e+44
1356 | 112 | 1244 | -48100000 | 350 | 2.580628e-23 | 1.324095e-52 | 1.6095e+44 | 7.4466e+44
1356 | 111 | 1245 | -48100000 | 350 | 7.346499e-24 | 3.814245e-53 | 5.6038e+44 | 2.5927e+45
1356 | 110 | 1246 | -48100000 | 350 | 2.044156e-24 | 1.07406e-53 | 1.996e+45 | 9.2348e+45
1356 | 109 | 1247 | -48100000 | 350 | 5.555887e-25 | 2.954654e-54 | 7.2777e+45 | 3.3671e+46
1356 | 108 | 1248 | -48100000 | 350 | 1.47406e-25 | 7.93526e-55 | 2.7181e+46 | 1.2576e+47
1356 | 107 | 1249 | -48100000 | 350 | 3.815098e-26 | 2.079215e-55 | 1.0405e+47 | 4.8142e+47
1356 | 106 | 1250 | -48100000 | 350 | 9.625429e-27 | 5.311509e-56 | 4.0859e+47 | 1.8904e+48
1356 | 105 | 1251 | -48100000 | 350 | 2.365603e-27 | 1.321908e-56 | 1.6469e+48 | 7.6197e+48
1356 | 104 | 1252 | -48100000 | 350 | 5.659035e-28 | 3.202744e-57 | 6.8192e+48 | 3.155e+49
1356 | 103 | 1253 | -48100000 | 350 | 1.31668e-28 | 7.548152e-58 | 2.9027e+49 | 1.343e+50
1356 | 102 | 1254 | -48100000 | 350 | 2.977151e-29 | 1.729032e-58 | 1.2713e+50 | 5.882e+50
1356 | 101 | 1255 | -48100000 | 350 | 6.536347e-30 | 3.846293e-59 | 5.7338e+50 | 2.6528e+51
1356 | 100 | 1256 | -48100000 | 350 | 1.392193e-30 | 8.301875e-60 | 2.6653e+51 | 1.2332e+52
1356 | 99 | 1257 | -48100000 | 350 | 2.874055e-31 | 1.737029e-60 | 1.2781e+52 | 5.9135e+52
1356 | 98 | 1258 | -48100000 | 350 | 5.745216e-32 | 3.519825e-61 | 6.3291e+52 | 2.9283e+53
1356 | 97 | 1259 | -48100000 | 350 | 1.110966e-32 | 6.90061e-62 | 3.2394e+53 | 1.4988e+54
1356 | 96 | 1260 | -48100000 | 350 | 2.076004e-33 | 1.307547e-62 | 1.7156e+54 | 7.9374e+54
1356 | 95 | 1261 | -48100000 | 350 | 3.744713e-34 | 2.392011e-63 | 9.4109e+54 | 4.3541e+55
1356 | 94 | 1262 | -48100000 | 350 | 6.513024e-35 | 4.220045e-64 | 5.3534e+55 | 2.4768e+56
1356 | 93 | 1263 | -48100000 | 350 | 1.090963e-35 | 7.171508e-65 | 3.1615e+56 | 1.4627e+57
1356 | 92 | 1264 | -48100000 | 350 | 1.757794e-36 | 1.172499e-65 | 1.9408e+57 | 8.9795e+57
1356 | 91 | 1265 | -48100000 | 350 | 2.720822e-37 | 1.841914e-66 | 1.24e+58 | 5.7372e+58
1356 | 90 | 1266 | -48100000 | 350 | 4.040413e-38 | 2.776528e-67 | 8.2571e+58 | 3.8203e+59
1356 | 89 | 1267 | -48100000 | 350 | 5.748282e-39 | 4.010567e-68 | 5.7381e+59 | 2.6548e+60
1356 | 88 | 1268 | -48100000 | 350 | 7.823522e-40 | 5.543045e-69 | 4.1677e+60 | 1.9283e+61
1356 | 87 | 1269 | -48100000 | 350 | 1.017079e-40 | 7.319282e-70 | 3.1686e+61 | 1.466e+62
1356 | 86 | 1270 | -48100000 | 350 | 1.260959e-41 | 9.218789e-71 | 2.5257e+62 | 1.1685e+63
1356 | 85 | 1271 | -48100000 | 350 | 1.48838e-42 | 1.105707e-71 | 2.1142e+63 | 9.7818e+63
1356 | 84 | 1272 | -48100000 | 350 | 1.669671e-43 | 1.260687e-72 | 1.8619e+64 | 8.6142e+64
1356 | 83 | 1273 | -48100000 | 350 | 1.776862e-44 | 1.363893e-73 | 1.7281e+65 | 7.9952e+65
1356 | 82 | 1274 | -48100000 | 350 | 1.790379e-45 | 1.397411e-74 | 1.6937e+66 | 7.836e+66
1356 | 81 | 1275 | -48100000 | 350 | 1.704612e-46 | 1.353203e-75 | 1.7564e+67 | 8.1264e+67
1356 | 80 | 1276 | -48100000 | 350 | 1.530286e-47 | 1.235882e-76 | 1.9315e+68 | 8.9362e+68
1356 | 79 | 1277 | -48100000 | 350 | 1.292458e-48 | 1.062184e-77 | 2.2571e+69 | 1.0443e+70
1356 | 78 | 1278 | -48100000 | 350 | 1.024561e-49 | 8.570678e-79 | 2.8097e+70 | 1.3e+71
1356 | 77 | 1279 | -48100000 | 350 | 7.604383e-51 | 6.476718e-80 | 3.7349e+71 | 1.728e+72
1356 | 76 | 1280 | -48100000 | 350 | 5.270681e-52 | 4.571872e-81 | 5.3152e+72 | 2.4592e+73
1356 | 75 | 1281 | -48100000 | 350 | 3.402177e-53 | 3.006403e-82 | 8.1206e+73 | 3.7571e+74
1356 | 74 | 1282 | -48100000 | 350 | 2.039301e-54 | 1.836393e-83 | 1.3357e+75 | 6.1799e+75
1356 | 73 | 1283 | -48100000 | 350 | 1.131666e-55 | 1.038799e-84 | 2.3726e+76 | 1.0977e+77
1356 | 72 | 1284 | -48100000 | 350 | 5.795248e-57 | 5.424429e-86 | #NUM! | #NUM!
1356 | 71 | 1285 | -48100000 | 350 | 2.729411e-58 | 2.605939e-87 | #NUM! | #NUM!
1356 | 70 | 1286 | -48100000 | 350 | 1.178015e-59 | 1.147648e-88 | #NUM! | #NUM!
1356 | 69 | 1287 | -48100000 | 350 | 4.641618e-61 | 4.615775e-90 | #DIV/0! | #DIV/0!
1356 | 68 | 1288 | -48100000 | 350 | 1.662949e-62 | 1.688619e-91 | #DIV/0! | #DIV/0!
1356 | 67 | 1289 | -48100000 | 350 | 5.394234e-64 | 5.595334e-93 | #DIV/0! | #DIV/0!
1356 | 66 | 1290 | -48100000 | 350 | 1.577104e-65 | 1.671753e-94 | #DIV/0! | #DIV/0!
1356 | 65 | 1291 | -48100000 | 350 | 4.136071e-67 | 4.482229e-96 | #DIV/0! | #DIV/0!
1356 | 64 | 1292 | -48100000 | 350 | 9.680554e-69 | 1.072965e-97 | #DIV/0! | #DIV/0!
1356 | 63 | 1293 | -48100000 | 350 | 2.011147e-70 | 2.280875e-99 | #DIV/0! | #DIV/0!
1356 | 62 | 1294 | -48100000 | 350 | 3.687347e-72 | 4.280985e-101 | #DIV/0! | #DIV/0!
1356 | 61 | 1295 | -48100000 | 350 | 5.929819e-74 | 7.051011e-103 | #DIV/0! | #DIV/0!
1356 | 60 | 1296 | -48100000 | 350 | 8.309579e-76 | 1.012479e-104 | #NUM! | #NUM!
1356 | 59 | 1297 | -48100000 | 350 | 1.007597e-77 | 1.258682e-106 | #NUM! | #NUM!
1356 | 58 | 1298 | -48100000 | 350 | 1.049336e-79 | 1.344627e-108 | #NUM! | #NUM!
1356 | 57 | 1299 | -48100000 | 350 | 9.310748e-82 | 1.224546e-110 | #NUM! | #NUM!
1356 | 56 | 1300 | -48100000 | 350 | 6.978639e-84 | 9.425853e-113 | #NUM! | #NUM!
1356 | 55 | 1301 | -48100000 | 350 | 4.377998e-86 | 6.076488e-115 | #NUM! | #NUM!
1356 | 54 | 1302 | -48100000 | 350 | 2.276175e-88 | 3.248552e-117 | #NUM! | #NUM!
1356 | 53 | 1303 | -48100000 | 350 | 9.70384e-91 | 1.425043e-119 | #NUM! | #NUM!
1356 | 52 | 1304 | -48100000 | 350 | 3.353643e-93 | 5.071175e-122 | #NUM! | #NUM!
1356 | 51 | 1305 | -48100000 | 350 | 9.280314e-96 | 1.446052e-124 | #NUM! | #NUM!
1356 | 50 | 1306 | -48100000 | 350 | 2.029035e-98 | 3.260455e-127 | #NUM! | #NUM!
1356 | 49 | 1307 | -48100000 | 350 | 3.454879e-101 | 5.729866e-130 | #NUM! | #NUM!
1356 | 48 | 1308 | -48100000 | 350 | 4.510308e-104 | 7.727068e-133 | #NUM! | #NUM!
1356 | 47 | 1309 | -48100000 | 350 | 4.438597e-107 | 7.862215e-136 | #NUM! | #NUM!
1356 | 46 | 1310 | -48100000 | 350 | 3.232562e-110 | 5.92587e-139 | #NUM! | #NUM!
1356 | 45 | 1311 | -48100000 | 350 | 1.70763e-113 | 3.242976e-142 | #NUM! | #NUM!
1356 | 44 | 1312 | -48100000 | 350 | 6.401446e-117 | 1.260772e-145 | #NUM! | #NUM!
1356 | 43 | 1313 | -48100000 | 350 | 1.662675e-120 | 3.399895e-149 | #NUM! | #NUM!
1356 | 42 | 1314 | -48100000 | 350 | 2.914733e-124 | 6.195512e-153 | #NUM! | #NUM!
1356 | 41 | 1315 | -48100000 | 350 | 3.350886e-128 | 7.413293e-157 | #NUM! | #NUM!
1356 | 40 | 1316 | -48100000 | 350 | 2.447639e-132 | 5.643651e-161 | #NUM! | #NUM!
1356 | 39 | 1317 | -48100000 | 350 | 1.09701e-136 | 2.640043e-165 | #NUM! | #NUM!
1356 | 38 | 1318 | -48100000 | 350 | 2.902699e-141 | 7.30229e-170 | #NUM! | #NUM!
1356 | 37 | 1319 | -48100000 | 350 | 4.344752e-146 | 1.144441e-174 | #NUM! | #NUM!
1356 | 36 | 1320 | -48100000 | 350 | 3.508167e-151 | 9.692736e-180 | #NUM! | #NUM!
1356 | 35 | 1321 | -48100000 | 350 | 1.449347e-156 | 4.208221e-185 | #NUM! | #NUM!
1356 | 34 | 1322 | -48100000 | 350 | 2.887772e-162 | 8.829453e-191 | #NUM! | #NUM!
1356 | 33 | 1323 | -48100000 | 350 | 2.596932e-168 | 8.379741e-197 | #NUM! | #NUM!
1356 | 32 | 1324 | -48100000 | 350 | 9.783081e-175 | 3.339461e-203 | #NUM! | #NUM!
1356 | 31 | 1325 | -48100000 | 350 | 1.419184e-181 | 5.137932e-210 | #NUM! | #NUM!
1356 | 30 | 1326 | -48100000 | 350 | 7.206173e-189 | 2.774717e-217 | #NUM! | #NUM!
1356 | 29 | 1327 | -48100000 | 350 | 1.148978e-196 | 4.719707e-225 | #NUM! | #NUM!
1356 | 28 | 1328 | -48100000 | 350 | 5.081134e-205 | 2.2341e-233 | #NUM! | #NUM!
1356 | 27 | 1329 | -48100000 | 350 | 5.404647e-214 | 2.552928e-242 | #NUM! | #NUM!
1356 | 26 | 1330 | -48100000 | 350 | 1.173078e-223 | 5.976941e-252 | #NUM! | #NUM!
1356 | 25 | 1331 | -48100000 | 350 | 4.293479e-234 | 2.370173e-262 | #NUM! | #NUM!
1356 | 24 | 1332 | -48100000 | 350 | 2.121195e-245 | 1.275033e-273 | #NUM! | #NUM!
1356 | 23 | 1333 | -48100000 | 350 | 1.089431e-257 | 7.169876e-286 | #NUM! | #NUM!
1356 | 22 | 1334 | -48100000 | 350 | 4.271697e-271 | 3.097249e-299 | #NUM! | #NUM!
1356 | 21 | 1335 | -48100000 | 350 | 8.199554e-286 | 6.595776372e-314 | #NUM! | #NUM!
1356 | 20 | 1336 | -48100000 | 350 | 0 | 0 | #DIV/0! | #DIV/0!
1356 | 19 | 1337 | -48100000 | 350 | 0 | 0 | #DIV/0! | #DIV/0!
1356 | 18 | 1338 | -48100000 | 350 | 0 | 0 | #DIV/0! | #DIV/0!
1356 | 17 | 1339 | -48100000 | 350 | 0 | 0 | #DIV/0! | #DIV/0!
1356 | 16 | 1340 | -48100000 | 350 | 0 | 0 | #DIV/0! | #DIV/0!
1356 | 15 | 1341 | -48100000 | 350 | 0 | 0 | #DIV/0! | #DIV/0!
1356 | 14 | 1342 | -48100000 | 350 | 0 | 0 | #DIV/0! | #DIV/0!
1356 | 13 | 1343 | -48100000 | 350 | 0 | 0 | #DIV/0! | #DIV/0!
1356 | 12 | 1344 | -48100000 | 350 | 0 | 0 | #DIV/0! | #DIV/0!
1356 | 11 | 1345 | -48100000 | 350 | 0 | 0 | #DIV/0! | #DIV/0!
1356 | 10 | 1346 | -48100000 | 350 | 0 | 0 | #DIV/0! | #DIV/0!
1356 | 9 | 1347 | -48100000 | 350 | 0 | 0 | #DIV/0! | #DIV/0!
1356 | 8 | 1348 | -48100000 | 350 | 0 | 0 | #DIV/0! | #DIV/0!
1356 | 7 | 1349 | -48100000 | 350 | 0 | 0 | #DIV/0! | #DIV/0!
1356 | 6 | 1350 | -48100000 | 350 | 0 | 0 | #DIV/0! | #DIV/0!
1356 | 5 | 1351 | -48100000 | 350 | 0 | 0 | #DIV/0! | #DIV/0!
1356 | 4 | 1352 | -48100000 | 350 | 0 | 0 | #DIV/0! | #DIV/0!
1356 | 3 | 1353 | -48100000 | 350 | 0 | 0 | #DIV/0! | #DIV/0!
1356 | 2 | 1354 | -48100000 | 350 | 0 | 0 | #DIV/0! | #DIV/0!
1356 | 1 | 1355 | -48100000 | 350 | 0 | 0 | #DIV/0! | #DIV/0!
1356 | 0 | 1356 | -48100000 | 350 | #DIV/0! | #DIV/0! | #DIV/0! | #DIV/0!

## TTT (heterogenea) (D) (30)
x=1%
x=99%
1356 K